## Sheet1
阶段 | 埚转速度 | 球阀开度 | 晶升速度 | 埚跟比 | 晶转速度 | 温度 | 1托炉压 | 主室炉压 | 半径即时值 | 出水水温 | 子步 | 报警数 | 晶升设定 | 埚升速度 | 晶升位置 | 埚升位置 | 晶升偏差 | 晶体长度 | 整棒拉速 | 起始长度 | 热屏位置 | 热屏速度 | 热屏提升 | 晶体直径 | 直径偏差 | 重量直径 | 计算液口距 | CCD液口距 | 液位偏差 | 埚跟比调整 | 晶棱检测 | 晶体晃动 | 熔接流明 | 相对流明 | 副室炉压 | 主泵电流 | 球阀给定 | 主泵抽速 | 抽速给定 | 氩气流量 | 氩气给定 | 炉壁测温 | 温控给定 | 温校速率 | 温控调整温校 | 红外液温 | 主加热电流 | 主加热电压 | 主加热功率 | 主加热给定 | 辅加热电流 | 辅加热电压 | 辅加热功率 | 辅加热给定 | 进水水压 | 进水水温 | 其它水温 | 热屏水温 | 热屏水流 | 水冷套水温 | 水冷套水流量 | 晶体重量 | 余料重量 | 氩气消耗 | 加热功耗 | 主泵功耗 | UPS输出负载
等径 | 7.8 | 99.9 | 1.14 | 0.135 | 7.9 | 1345.7 | 0 | 1153.51 | 69 | 0 | 1 | 0 | 1.27 | 0.153 | 1.9 | -73.03 | -0.13 | 1.9 | 1.111 | 0 | 0 | 0 | 0 | 227.1 | -1.9 | 225.7 | 36.97 | 29.37 | 7.41 | 0 | 200 | 0.57 | 6.49 | 6.9 | 1289.81 | 7.4 | 100 | 21.4 | 22 | 21.1 | 21 | 1230.1 | 1430 | 0 | 0 | 650 | 1.281 | 33.11 | 42.41 | 42.48 | 0 | 0 | 0 | 0 | 0 | 0 | 0 | 0 | 0 | 0 | 2 | 6.69 | 193.31 | 20.7 | 1049.8 | 73.7 | 0
等径 | 7.8 | 99.9 | 1.23 | 0.135 | 7.9 | 1345.5 | 0 | 1138.21 | 57 | 0 | 1 | 0 | 1.27 | 0.166 | 3 | -72.88 | -0.1 | 3 | 1.121 | 0 | 0 | 0 | 0 | 227.5 | -1.5 | 225.7 | 37.02 | 29.37 | 7.41 | 0 | 200 | 0.99 | 6.37 | 6.74 | 1297.95 | 7.4 | 100 | 21.4 | 22 | 21 | 21 | 1229 | 1430 | 0 | 0 | 650 | 1.281 | 33.13 | 42.44 | 42.48 | 0 | 0 | 0 | 0 | 0 | 0 | 0 | 0 | 0 | 0 | 2 | 6.87 | 193.13 | 20.7 | 1050.5 | 73.7 | 0
等径 | 7.8 | 99.9 | 1.3 | 0.135 | 7.9 | 1345.3 | 0 | 1147.85 | 12 | 0 | 1 | 0 | 1.26 | 0.173 | 4.2 | -72.72 | -0.04 | 4.2 | 1.146 | 0 | 0 | 0 | 0 | 228 | -1 | 225.7 | 36.97 | 29.37 | 7.41 | 0 | 200 | 0.94 | 6.23 | 6.58 | 1285.74 | 7.4 | 100 | 21.4 | 22 | 21.1 | 21 | 1228 | 1430 | 0 | 0 | 650 | 1.282 | 33.09 | 42.42 | 42.48 | 0 | 0 | 0 | 0 | 0 | 0 | 0 | 0 | 0 | 0 | 2 | 6.94 | 193.06 | 20.7 | 1051.2 | 73.8 | 0
等径 | 7.8 | 99.9 | 1.31 | 0.135 | 7.9 | 1345.2 | 0 | 1147.04 | 43 | 0 | 1 | 0 | 1.26 | 0.175 | 5.5 | -72.54 | 0.02 | 5.5 | 1.176 | 0 | 0 | 0 | 0 | 228.5 | -0.5 | 225.7 | 37 | 29.37 | 7.41 | 0 | 200 | 0.9 | 6.1 | 6.44 | 1285.74 | 7.4 | 100 | 21.4 | 22 | 21.1 | 21 | 1227.1 | 1430 | 0 | 0 | 650 | 1.283 | 33.1 | 42.47 | 42.48 | 0 | 0 | 0 | 0 | 0 | 0 | 0 | 0 | 0 | 0 | 2 | 7.09 | 192.91 | 20.7 | 1051.9 | 73.9 | 0
等径 | 7.8 | 99.9 | 1.36 | 0.135 | 7.9 | 1345.1 | 0 | 1153.51 | 34 | 0 | 1 | 0 | 1.26 | 0.186 | 6.9 | -72.36 | 0.09 | 6.9 | 1.2 | 0 | 0 | 0 | 0 | 229 | 0 | 229.4 | 36.95 | 29.37 | 7.41 | 0 | 200 | 0.83 | 5.99 | 6.29 | 1293.88 | 7.4 | 100 | 21.5 | 22 | 21.3 | 21 | 1226.3 | 1430 | 0 | 0 | 650 | 1.283 | 33.13 | 42.51 | 42.48 | 0 | 0 | 0 | 0 | 0 | 0 | 0 | 0 | 0 | 0 | 2 | 7.19 | 192.81 | 20.8 | 1052.6 | 74 | 0
等径 | 7.8 | 99.9 | 1.45 | 0.135 | 7.9 | 1344.9 | 0 | 1158.39 | 54 | 0 | 1 | 0 | 1.26 | 0.195 | 8.2 | -72.17 | 0.13 | 8.1 | 1.221 | 0 | 0 | 0 | 0 | 229.5 | 0.5 | 228.8 | 37.01 | 29.37 | 7.41 | 0 | 200 | 1.12 | 5.87 | 6.16 | 1297.95 | 7.4 | 100 | 21.4 | 22 | 21 | 21 | 1225.5 | 1430 | 0 | 0 | 650 | 1.284 | 33.1 | 42.5 | 42.48 | 0 | 0 | 0 | 0 | 0 | 0 | 0 | 0 | 0 | 0 | 2 | 7.35 | 192.65 | 20.8 | 1053.3 | 74.1 | 0
等径 | 7.8 | 99.9 | 1.5 | 0.135 | 7.9 | 1344.8 | 0 | 1144.63 | 12 | 0 | 1 | 0 | 1.25 | 0.204 | 9.8 | -71.96 | 0.21 | 9.8 | 1.262 | 0 | 0 | 0 | 0 | 230.1 | 1 | 229.3 | 36.93 | 29.37 | 7.41 | 0 | 200 | 1.02 | 5.75 | 6.03 | 1302.02 | 7.4 | 100 | 21.5 | 22 | 21.1 | 21 | 1224.7 | 1430 | 0 | 0 | 650 | 1.283 | 33.12 | 42.49 | 42.48 | 0 | 0 | 0 | 0 | 0 | 0 | 0 | 0 | 0 | 0 | 2 | 7.49 | 192.51 | 20.8 | 1054 | 74.2 | 0
等径 | 7.8 | 99.9 | 1.4 | 0.135 | 7.9 | 1344.7 | 0 | 1137.41 | 58 | 0 | 1 | 0 | 1.25 | 0.192 | 11.1 | -71.78 | 0.23 | 11.1 | 1.282 | 0 | 0 | 0 | 0 | 230.4 | 1.4 | 228.4 | 37.02 | 29.37 | 7.41 | 0 | 200 | 1.29 | 5.63 | 5.92 | 1293.88 | 7.4 | 100 | 21.4 | 22 | 21 | 21 | 1224.1 | 1430 | 0 | 0 | 650 | 1.282 | 33.13 | 42.47 | 42.48 | 0 | 0 | 0 | 0 | 0 | 0 | 0 | 0 | 0 | 0 | 2 | 7.64 | 192.36 | 20.8 | 1054.7 | 74.2 | 0
等径 | 7.8 | 99.9 | 1.43 | 0.135 | 7.9 | 1344.5 | 0 | 1135.01 | 52 | 0 | 1 | 0 | 1.25 | 0.196 | 13 | -71.53 | 0.16 | 13 | 1.304 | 0 | 0 | 0 | 0 | 230.5 | 1.5 | 227.7 | 36.99 | 29.37 | 7.41 | 0 | 200 | 0.86 | 5.49 | 5.78 | 1293.88 | 7.4 | 100 | 21.5 | 22 | 21.1 | 21 | 1223.2 | 1430 | 0 | 0 | 650 | 1.283 | 33.1 | 42.47 | 42.48 | 0 | 0 | 0 | 0 | 0 | 0 | 0 | 0 | 0 | 0 | 2 | 7.84 | 192.16 | 20.8 | 1055.6 | 74.3 | 0
等径 | 7.8 | 99.9 | 1.38 | 0.135 | 7.9 | 1344.5 | 0 | 1142.22 | 59 | 0 | 1 | 0 | 1.25 | 0.189 | 14 | -71.39 | 0.2 | 14 | 1.313 | 0 | 0 | 0 | 0 | 230.5 | 1.5 | 230.6 | 37.01 | 29.37 | 7.41 | 0 | 200 | 0.92 | 5.4 | 5.7 | 1289.81 | 7.3 | 100 | 21.4 | 22 | 21.1 | 21 | 1222.8 | 1430 | 0 | 0 | 650 | 1.282 | 33.09 | 42.42 | 42.48 | 0 | 0 | 0 | 0 | 0 | 0 | 0 | 0 | 0 | 0 | 2 | 7.95 | 192.05 | 20.9 | 1056.1 | 74.4 | 0
等径 | 7.8 | 99.9 | 1.5 | 0.135 | 7.9 | 1344.3 | 0 | 1135.81 | 56 | 0 | 1 | 0 | 1.25 | 0.203 | 15.5 | -71.17 | 0.2 | 15.5 | 1.325 | 0 | 0 | 0 | 0 | 230.8 | 1.8 | 229.5 | 36.93 | 29.37 | 7.41 | 0 | 200 | 1.39 | 5.28 | 5.57 | 1285.74 | 7.3 | 100 | 21.5 | 22 | 21.1 | 21 | 1222.1 | 1430 | 0 | 0 | 650 | 1.282 | 33.12 | 42.46 | 42.48 | 0 | 0 | 0 | 0 | 0 | 0 | 0 | 0 | 0 | 0 | 2 | 8.04 | 191.96 | 20.9 | 1056.9 | 74.5 | 0
等径 | 7.8 | 99.9 | 1.44 | 0.135 | 7.9 | 1344.2 | 0 | 1142.22 | 42 | 0 | 1 | 0 | 1.24 | 0.2 | 16.9 | -70.99 | 0.19 | 16.9 | 1.331 | 0 | 0 | 0 | 0 | 230.6 | 1.7 | 227 | 36.94 | 29.37 | 7.41 | 0 | 200 | 1.18 | 5.17 | 5.46 | 1277.6 | 7.3 | 100 | 21.4 | 22 | 21.2 | 21 | 1221.6 | 1430 | 0 | 0 | 650 | 1.281 | 33.12 | 42.43 | 42.48 | 0 | 0 | 0 | 0 | 0 | 0 | 0 | 0 | 0 | 0 | 2 | 8.16 | 191.84 | 20.9 | 1057.5 | 74.5 | 0
等径 | 7.8 | 99.9 | 1.33 | 0.135 | 7.9 | 1344.1 | 0 | 1137.41 | 41 | 0 | 1 | 0 | 1.24 | 0.182 | 18.2 | -70.8 | 0.16 | 18.2 | 1.337 | 0 | 0 | 0 | 0 | 230.5 | 1.5 | 228.7 | 36.89 | 29.37 | 7.41 | 0 | 200 | 1.19 | 5.08 | 5.35 | 1293.88 | 7.4 | 100 | 21.4 | 22 | 21.3 | 21 | 1221.1 | 1430 | 0 | 0 | 650 | 1.281 | 33.13 | 42.44 | 42.48 | 0 | 0 | 0 | 0 | 0 | 0 | 0 | 0 | 0 | 0 | 2 | 8.28 | 191.72 | 20.9 | 1058.2 | 74.6 | 0
等径 | 7.8 | 99.9 | 1.36 | 0.135 | 7.9 | 1344 | 0 | 1139.81 | 45 | 0 | 1 | 0 | 1.24 | 0.178 | 19.8 | -70.61 | 0.14 | 19.6 | 1.341 | 0 | 0 | 0 | 0 | 230.4 | 1.4 | 225.9 | 36.94 | 29.37 | 7.41 | 0 | 200 | 1.11 | 4.96 | 5.23 | 1269.47 | 7.4 | 100 | 21.4 | 22 | 21.1 | 21 | 1220.6 | 1430 | 0 | 0 | 650 | 1.282 | 33.12 | 42.46 | 42.48 | 0 | 0 | 0 | 0 | 0 | 0 | 0 | 0 | 0 | 0 | 2 | 8.42 | 191.58 | 20.9 | 1058.9 | 74.7 | 0
等径 | 7.8 | 99.9 | 1.34 | 0.135 | 7.9 | 1343.9 | 0 | 1139.81 | 35 | 0 | 2 | 0 | 1.24 | 0.181 | 20.9 | -70.44 | 0.15 | 20.9 | 1.342 | 0 | 0 | 0 | 0 | 230.4 | 1.4 | 227.6 | 36.92 | 29.37 | 7.41 | 0 | 200 | 1.07 | 4.88 | 5.13 | 1289.81 | 7.4 | 100 | 21.4 | 22 | 21 | 21 | 1220.2 | 1430 | 0 | 0 | 650 | 1.283 | 33.11 | 42.48 | 42.48 | 0 | 0 | 0 | 0 | 0 | 0 | 0 | 0 | 0 | 0 | 2 | 8.55 | 191.45 | 21 | 1059.6 | 74.8 | 0
等径 | 7.8 | 99.9 | 1.3 | 0.135 | 7.9 | 1343.8 | 0 | 1139.81 | 47 | 0 | 2 | 0 | 1.24 | 0.171 | 22.4 | -70.24 | 0.08 | 22.4 | 1.343 | 0 | 0 | 0 | 0 | 230.1 | 1.1 | 228.1 | 36.92 | 29.37 | 7.41 | 0 | 200 | 1.18 | 4.76 | 5.02 | 1289.81 | 7.4 | 100 | 21.4 | 22 | 21.1 | 21 | 1219.7 | 1430 | 0 | 0 | 650 | 1.283 | 33.11 | 42.48 | 42.48 | 0 | 0 | 0 | 0 | 0 | 0 | 0 | 0 | 0 | 0 | 2 | 8.73 | 191.27 | 21 | 1060.3 | 74.9 | 0
等径 | 7.8 | 99.9 | 1.33 | 0.135 | 7.9 | 1343.7 | 0 | 1141.41 | 68 | 0 | 2 | 0 | 1.24 | 0.176 | 23.6 | -70.07 | 0.09 | 23.6 | 1.34 | 0 | 0 | 0 | 0 | 230 | 1 | 229.3 | 36.9 | 29.37 | 7.41 | 0 | 200 | 1.12 | 4.69 | 4.93 | 1281.67 | 7.4 | 100 | 21.4 | 22 | 21.1 | 21 | 1219.4 | 1430 | 0 | 0 | 650 | 1.283 | 33.1 | 42.47 | 42.48 | 0 | 0 | 0 | 0 | 0 | 0 | 0 | 0 | 0 | 0 | 2 | 8.8 | 191.2 | 21 | 1061 | 74.9 | 0
等径 | 7.8 | 99.9 | 1.28 | 0.135 | 7.9 | 1343.6 | 0 | 1145.43 | 63 | 0 | 2 | 0 | 1.23 | 0.175 | 24.9 | -69.9 | 0.04 | 24.9 | 1.337 | 0 | 0 | 0 | 0 | 229.7 | 0.7 | 228.8 | 36.9 | 29.37 | 7.41 | 0 | 200 | 1.24 | 4.6 | 4.83 | 1289.81 | 7.4 | 100 | 21.4 | 22 | 21 | 21 | 1219.1 | 1430 | 0 | 0 | 650 | 1.284 | 33.09 | 42.49 | 42.48 | 0 | 0 | 0 | 0 | 0 | 0 | 0 | 0 | 0 | 0 | 2 | 8.95 | 191.05 | 21 | 1061.7 | 75 | 0
等径 | 7.8 | 99.9 | 1.28 | 0.135 | 7.9 | 1343.5 | 0 | 1137.41 | 66 | 0 | 2 | 0 | 1.23 | 0.181 | 26.1 | -69.72 | 0.07 | 26.1 | 1.336 | 0 | 0 | 0 | 0 | 229.6 | 0.6 | 230 | 36.91 | 29.37 | 7.41 | 0 | 200 | 1.4 | 4.51 | 4.73 | 1277.6 | 7.4 | 100 | 21.4 | 22 | 21.2 | 21 | 1218.7 | 1430 | 0 | 0 | 650 | 1.282 | 33.11 | 42.45 | 42.48 | 0 | 0 | 0 | 0 | 0 | 0 | 0 | 0 | 0 | 0 | 2 | 9.06 | 190.94 | 21 | 1062.4 | 75.1 | 0
等径 | 7.8 | 100 | 1.21 | 0.135 | 7.9 | 1343.4 | 0 | 1143.02 | 66 | 0 | 2 | 0 | 1.23 | 0.163 | 27.6 | -69.52 | 0.03 | 27.6 | 1.33 | 0 | 0 | 0 | 0 | 229.3 | 0.3 | 228.7 | 36.91 | 29.37 | 7.41 | 0 | 200 | 1.27 | 4.41 | 4.62 | 1281.67 | 7.3 | 100 | 21.4 | 22 | 21 | 21 | 1218.4 | 1430 | 0 | 0 | 650 | 1.281 | 33.13 | 42.44 | 42.48 | 0 | 0 | 0 | 0 | 0 | 0 | 0 | 0 | 0 | 0 | 2 | 9.22 | 190.78 | 21.1 | 1063.2 | 75.2 | 0
等径 | 7.8 | 99.9 | 1.23 | 0.135 | 7.9 | 1343.3 | 0 | 1137.41 | 135 | 0 | 2 | 0 | 1.23 | 0.167 | 28.6 | -69.39 | 0 | 28.6 | 1.325 | 0 | 0 | 0 | 0 | 229.2 | 0.2 | 225.3 | 36.89 | 29.37 | 7.41 | 0 | 200 | 1.28 | 4.36 | 4.56 | 1281.67 | 7.3 | 100 | 21.4 | 22 | 21 | 21 | 1218.2 | 1430 | 0 | 0 | 650 | 1.281 | 33.11 | 42.41 | 42.48 | 0 | 0 | 0 | 0 | 0 | 0 | 0 | 0 | 0 | 0 | 2 | 9.28 | 190.72 | 21.1 | 1063.8 | 75.3 | 0
等径 | 7.8 | 99.9 | 1.16 | 0.135 | 7.9 | 1343.2 | 0 | 1145.43 | 60 | 0 | 2 | 0 | 1.23 | 0.159 | 29.9 | -69.22 | 0 | 29.9 | 1.322 | 0 | 0 | 0 | 0 | 229.1 | 0.1 | 225 | 36.87 | 29.37 | 7.41 | 0 | 200 | 1.44 | 4.29 | 4.47 | 1285.74 | 7.3 | 100 | 21.4 | 22 | 21.1 | 21 | 1217.9 | 1430 | 0 | 0 | 650 | 1.283 | 33.08 | 42.44 | 42.48 | 0 | 0 | 0 | 0 | 0 | 0 | 0 | 0 | 0 | 0 | 2 | 9.41 | 190.59 | 21.1 | 1064.5 | 75.3 | 0
等径 | 7.8 | 99.9 | 1.12 | 0.135 | 7.9 | 1343.1 | 0 | 1156.76 | 78 | 0 | 2 | 0 | 1.23 | 0.153 | 31.1 | -69.05 | -0.01 | 31.1 | 1.318 | 0 | 0 | 0 | 0 | 228.9 | -0.1 | 224.4 | 36.77 | 29.37 | 7.41 | 0 | 200 | 1.69 | 4.23 | 4.39 | 1285.74 | 7.3 | 100 | 21.4 | 22 | 21.1 | 21 | 1217.7 | 1430 | 0 | 0 | 650 | 1.283 | 33.09 | 42.45 | 42.48 | 0 | 0 | 0 | 0 | 0 | 0 | 0 | 0 | 0 | 0 | 2 | 9.51 | 190.49 | 21.1 | 1065.2 | 75.4 | 0
等径 | 7.8 | 99.9 | 1.16 | 0.135 | 7.9 | 1343.1 | 0 | 1156.76 | 85 | 0 | 2 | 0 | 1.23 | 0.158 | 32.2 | -68.89 | -0.04 | 32.2 | 1.313 | 0 | 0 | 0 | 0 | 228.9 | -0.1 | 224.2 | 36.8 | 29.37 | 7.41 | 0 | 200 | 1.98 | 4.18 | 4.32 | 1289.81 | 7.4 | 100 | 21.4 | 22 | 21.2 | 21 | 1217.4 | 1430 | 0 | 0 | 650 | 1.284 | 33.11 | 42.51 | 42.48 | 0 | 0 | 0 | 0 | 0 | 0 | 0 | 0 | 0 | 0 | 2 | 9.61 | 190.39 | 21.2 | 1065.9 | 75.5 | 0
等径 | 7.8 | 99.9 | 1.18 | 0.135 | 7.9 | 1343 | 0 | 1160.01 | 35 | 0 | 2 | 0 | 1.23 | 0.161 | 33.5 | -68.72 | -0.02 | 33.5 | 1.304 | 0 | 0 | 0 | 0 | 228.9 | -0.1 | 221.7 | 36.82 | 29.37 | 7.41 | 0 | 200 | 2.1 | 4.12 | 4.25 | 1297.95 | 7.4 | 100 | 21.4 | 22 | 21.2 | 21 | 1217.1 | 1430 | 0 | 0 | 650 | 1.284 | 33.07 | 42.46 | 42.48 | 0 | 0 | 0 | 0 | 0 | 0 | 0 | 0 | 0 | 0 | 2 | 9.72 | 190.28 | 21.2 | 1066.6 | 75.6 | 0
等径 | 7.8 | 99.9 | 1.19 | 0.135 | 7.9 | 1343 | 0 | 1160.01 | 57 | 0 | 2 | 0 | 1.23 | 0.159 | 34.6 | -68.57 | -0.01 | 34.6 | 1.303 | 0 | 0 | 0 | 0 | 228.9 | -0.1 | 220.4 | 36.8 | 29.37 | 7.41 | 0 | 200 | 1.41 | 4.05 | 4.2 | 1302.02 | 7.3 | 100 | 21.4 | 22 | 21.2 | 21 | 1216.9 | 1430 | 0 | 0 | 650 | 1.281 | 33.12 | 42.43 | 42.48 | 0 | 0 | 0 | 0 | 0 | 0 | 0 | 0 | 0 | 0 | 2 | 9.83 | 190.17 | 21.2 | 1067.2 | 75.7 | 0
等径 | 7.8 | 99.9 | 1.22 | 0.135 | 7.9 | 1342.9 | 0 | 1160.83 | 54 | 0 | 2 | 0 | 1.22 | 0.162 | 35.9 | -68.39 | -0.03 | 35.9 | 1.298 | 0 | 0 | 0 | 0 | 228.9 | -0.1 | 223.4 | 36.77 | 29.37 | 7.41 | 0 | 200 | 1.76 | 4 | 4.13 | 1289.81 | 7.4 | 100 | 21.4 | 22 | 21 | 21 | 1216.5 | 1430 | 0 | 0 | 650 | 1.284 | 33.1 | 42.5 | 42.48 | 0 | 0 | 0 | 0 | 0 | 0 | 0 | 0 | 0 | 0 | 2 | 9.97 | 190.03 | 21.2 | 1068 | 75.7 | 0
等径 | 7.8 | 99.9 | 1.23 | 0.135 | 7.9 | 1342.8 | 0 | 1159.2 | 95 | 0 | 2 | 0 | 1.22 | 0.167 | 37 | -68.24 | -0.03 | 37 | 1.295 | 0 | 0 | 0 | 0 | 228.9 | -0.1 | 224.6 | 36.8 | 29.37 | 7.41 | 0 | 200 | 1.45 | 3.98 | 4.08 | 1285.74 | 7.3 | 100 | 21.5 | 22 | 21.1 | 21 | 1216.3 | 1430 | 0 | 0 | 650 | 1.283 | 33.1 | 42.47 | 42.48 | 0 | 0 | 0 | 0 | 0 | 0 | 0 | 0 | 0 | 0 | 2 | 10.03 | 189.97 | 21.2 | 1068.7 | 75.8 | 0
等径 | 7.8 | 99.9 | 1.17 | 0.135 | 7.9 | 1342.8 | 0 | 1157.57 | 40 | 0 | 2 | 0 | 1.22 | 0.16 | 38.4 | -68.06 | -0.01 | 38.4 | 1.291 | 0 | 0 | 0 | 0 | 228.9 | -0.1 | 223.8 | 36.75 | 29.37 | 7.41 | 0 | 200 | 1.17 | 3.92 | 4.02 | 1289.81 | 7.4 | 100 | 21.4 | 22 | 21 | 21 | 1216.1 | 1430 | 0 | 0 | 650 | 1.281 | 33.1 | 42.4 | 42.48 | 0 | 0 | 0 | 0 | 0 | 0 | 0 | 0 | 0 | 0 | 2 | 10.16 | 189.84 | 21.3 | 1069.4 | 75.9 | 0
等径 | 7.8 | 99.9 | 1.2 | 0.135 | 7.9 | 1342.7 | 0 | 1164.92 | 54 | 0 | 2 | 0 | 1.22 | 0.158 | 39.4 | -67.91 | -0.03 | 39.4 | 1.289 | 0 | 0 | 0 | 0 | 228.9 | -0.1 | 224.4 | 36.73 | 29.37 | 7.41 | 0 | 200 | 1.19 | 3.86 | 3.98 | 1281.67 | 7.3 | 100 | 21.4 | 22 | 21.2 | 21 | 1216 | 1430 | 0 | 0 | 650 | 1.282 | 33.12 | 42.46 | 42.48 | 0 | 0 | 0 | 0 | 0 | 0 | 0 | 0 | 0 | 0 | 2 | 10.21 | 189.79 | 21.3 | 1070.1 | 76 | 0
等径 | 7.8 | 99.9 | 1.24 | 0.135 | 7.9 | 1342.7 | 0 | 1160.01 | 61 | 0 | 2 | 0 | 1.22 | 0.172 | 40.6 | -67.75 | 0.01 | 40.6 | 1.284 | 0 | 0 | 0 | 0 | 229 | 0 | 224.7 | 36.69 | 29.37 | 7.41 | 0 | 200 | 0.68 | 3.83 | 3.93 | 1293.88 | 7.4 | 100 | 21.4 | 22 | 21.2 | 21 | 1215.9 | 1430 | 0 | 0 | 650 | 1.281 | 33.1 | 42.4 | 42.48 | 0 | 0 | 0 | 0 | 0 | 0 | 0 | 0 | 0 | 0 | 2 | 10.35 | 189.65 | 21.3 | 1070.8 | 76.1 | 0
等径 | 7.8 | 99.9 | 1.17 | 0.135 | 7.9 | 1342.6 | 0 | 1155.95 | 25 | 0 | 2 | 0 | 1.22 | 0.154 | 42 | -67.56 | -0.01 | 42 | 1.283 | 0 | 0 | 0 | 0 | 228.9 | -0.1 | 225.1 | 36.76 | 29.37 | 7.41 | 0 | 200 | 0.84 | 3.78 | 3.88 | 1293.88 | 7.4 | 100 | 21.4 | 22 | 21.1 | 21 | 1215.8 | 1430 | 0 | 0 | 650 | 1.284 | 33.11 | 42.51 | 42.48 | 0 | 0 | 0 | 0 | 0 | 0 | 0 | 0 | 0 | 0 | 2 | 10.51 | 189.49 | 21.3 | 1071.6 | 76.1 | 0
等径 | 7.8 | 99.9 | 1.14 | 0.135 | 7.9 | 1342.6 | 0 | 1151.08 | 5 | 0 | 2 | 0 | 1.22 | 0.151 | 43 | -67.43 | -0.03 | 43 | 1.28 | 0 | 0 | 0 | 0 | 228.9 | -0.1 | 223.5 | 36.75 | 29.37 | 7.41 | 0 | 200 | 1.17 | 3.74 | 3.85 | 1310.15 | 7.4 | 100 | 21.5 | 22 | 21 | 21 | 1215.7 | 1430 | 0 | 0 | 650 | 1.283 | 33.11 | 42.48 | 42.48 | 0 | 0 | 0 | 0 | 0 | 0 | 0 | 0 | 0 | 0 | 2 | 10.64 | 189.36 | 21.3 | 1072.1 | 76.2 | 0
等径 | 7.8 | 99.9 | 1.24 | 0.135 | 7.9 | 1342.6 | 0 | 1150.27 | 66 | 0 | 2 | 0 | 1.22 | 0.167 | 44.2 | -67.27 | 0 | 44.1 | 1.278 | 0 | 0 | 0 | 0 | 229 | 0 | 225.3 | 36.76 | 29.37 | 7.41 | 0 | 200 | 0.83 | 3.7 | 3.81 | 1285.74 | 7.4 | 100 | 21.5 | 22 | 21 | 21 | 1215.6 | 1430 | 0 | 0 | 650 | 1.284 | 33.07 | 42.46 | 42.48 | 0 | 0 | 0 | 0 | 0 | 0 | 0 | 0 | 0 | 0 | 2 | 10.71 | 189.29 | 21.4 | 1072.8 | 76.3 | 0
等径 | 7.8 | 99.9 | 1.24 | 0.135 | 7.9 | 1342.5 | 0 | 1159.2 | 42 | 0 | 2 | 0 | 1.21 | 0.168 | 45.6 | -67.07 | -0.01 | 45.6 | 1.275 | 0 | 0 | 0 | 0 | 229 | 0 | 227.4 | 36.76 | 29.37 | 7.41 | 0 | 200 | 0.97 | 3.65 | 3.75 | 1285.74 | 7.4 | 100 | 21.4 | 22 | 21.1 | 21 | 1215.4 | 1430 | 0 | 0 | 650 | 1.282 | 33.1 | 42.43 | 42.48 | 0 | 0 | 0 | 0 | 0 | 0 | 0 | 0 | 0 | 0 | 2 | 10.86 | 189.14 | 21.4 | 1073.7 | 76.4 | 0
等径 | 7.8 | 99.9 | 1.31 | 0.135 | 7.9 | 1342.5 | 0 | 1164.1 | 43 | 0 | 2 | 0 | 1.21 | 0.174 | 46.6 | -66.94 | 0.01 | 46.6 | 1.273 | 0 | 0 | 0 | 0 | 229.1 | 0.1 | 225.1 | 36.76 | 29.37 | 7.41 | 0 | 200 | 1.44 | 3.62 | 3.71 | 1277.6 | 7.3 | 100 | 21.4 | 22 | 21 | 21 | 1215.4 | 1430 | 0 | 0 | 650 | 1.283 | 33.1 | 42.47 | 42.48 | 0 | 0 | 0 | 0 | 0 | 0 | 0 | 0 | 0 | 0 | 2 | 10.93 | 189.07 | 21.4 | 1074.2 | 76.5 | 0
等径 | 7.8 | 99.9 | 1.34 | 0.135 | 7.9 | 1342.4 | 0 | 1158.39 | 79 | 0 | 2 | 0 | 1.21 | 0.184 | 47.9 | -66.77 | 0.07 | 47.9 | 1.273 | 0 | 0 | 0 | 0 | 229.3 | 0.3 | 227.9 | 36.74 | 29.37 | 7.41 | 0 | 200 | 1.19 | 3.59 | 3.67 | 1273.53 | 7.3 | 100 | 21.4 | 22 | 21 | 21 | 1215.3 | 1430 | 0 | 0 | 650 | 1.282 | 33.1 | 42.43 | 42.48 | 0 | 0 | 0 | 0 | 0 | 0 | 0 | 0 | 0 | 0 | 2 | 11.06 | 188.94 | 21.4 | 1074.9 | 76.5 | 0
等径 | 7.8 | 99.9 | 1.28 | 0.135 | 7.9 | 1342.4 | 0 | 1167.38 | 28 | 0 | 2 | 0 | 1.21 | 0.174 | 49.2 | -66.58 | 0.04 | 49.2 | 1.272 | 0 | 0 | 0 | 0 | 229.3 | 0.3 | 228.8 | 36.72 | 29.37 | 7.41 | 0 | 200 | 0.47 | 3.55 | 3.63 | 1289.81 | 7.4 | 100 | 21.5 | 22 | 21 | 21 | 1215.1 | 1430 | 0 | 0 | 650 | 1.283 | 33.1 | 42.47 | 42.48 | 0 | 0 | 0 | 0 | 0 | 0 | 0 | 0 | 0 | 0 | 2 | 11.21 | 188.79 | 21.4 | 1075.7 | 76.6 | 0
等径 | 7.8 | 99.9 | 1.23 | 0.135 | 7.9 | 1342.4 | 0 | 1161.65 | 42 | 0 | 2 | 0 | 1.21 | 0.17 | 50.2 | -66.44 | 0.05 | 50.2 | 1.272 | 0 | 0 | 0 | 0 | 229.3 | 0.3 | 226.9 | 36.74 | 29.37 | 7.41 | 0 | 200 | 0.77 | 3.51 | 3.6 | 1310.15 | 7.4 | 100 | 21.4 | 22 | 21 | 21 | 1215 | 1430 | 0 | 0.0012 | 650 | 1.284 | 33.09 | 42.49 | 42.48 | 0 | 0 | 0 | 0 | 0 | 0 | 0 | 0 | 0 | 0 | 2 | 11.28 | 188.72 | 21.5 | 1076.3 | 76.7 | 0
等径 | 7.8 | 99.9 | 1.29 | 0.135 | 7.9 | 1342.3 | 0 | 1169.84 | 57 | 0 | 3 | 0 | 1.21 | 0.172 | 51.8 | -66.25 | 0.08 | 51.6 | 1.272 | 0 | 0 | 0 | 0 | 229.5 | 0.5 | 225.8 | 36.73 | 29.37 | 7.41 | 0 | 200 | 0.96 | 3.47 | 3.56 | 1302.02 | 7.3 | 100 | 21.4 | 22 | 21.1 | 21 | 1214.9 | 1430 | 0 | 0.0015 | 650 | 1.284 | 33.09 | 42.49 | 42.49 | 0 | 0 | 0 | 0 | 0 | 0 | 0 | 0 | 0 | 0 | 2 | 11.43 | 188.57 | 21.5 | 1077 | 76.8 | 0
等径 | 7.8 | 99.9 | 1.25 | 0.135 | 7.9 | 1342.3 | 0 | 1161.65 | 33 | 0 | 3 | 0 | 1.21 | 0.164 | 53.2 | -66.03 | 0.04 | 53.2 | 1.272 | 0 | 0 | 0 | 0 | 229.4 | 0.4 | 229.2 | 36.69 | 29.37 | 7.41 | 0 | 200 | 1.07 | 3.43 | 3.52 | 1297.95 | 7.3 | 100 | 21.4 | 22 | 21.1 | 21 | 1214.7 | 1430 | 0 | -0.0001 | 650 | 1.283 | 33.12 | 42.49 | 42.49 | 0 | 0 | 0 | 0 | 0 | 0 | 0 | 0 | 0 | 0 | 2 | 11.57 | 188.43 | 21.5 | 1077.9 | 76.9 | 0
等径 | 7.8 | 99.9 | 1.31 | 0.135 | 7.9 | 1342.2 | 0 | 1169.02 | 78 | 0 | 3 | 0 | 1.21 | 0.171 | 54.2 | -65.91 | 0.06 | 54.2 | 1.271 | 0 | 0 | 0 | 0 | 229.5 | 0.5 | 226.3 | 36.68 | 29.37 | 7.41 | 0 | 200 | 1.29 | 3.41 | 3.49 | 1293.88 | 7.3 | 100 | 21.4 | 22 | 21.2 | 21 | 1214.7 | 1430 | 0 | 0.0017 | 650 | 1.283 | 33.08 | 42.44 | 42.49 | 0 | 0 | 0 | 0 | 0 | 0 | 0 | 0 | 0 | 0 | 2 | 11.69 | 188.31 | 21.5 | 1078.4 | 76.9 | 0
等径 | 7.8 | 99.9 | 1.18 | 0.135 | 7.9 | 1342.2 | 0 | 1169.02 | 40 | 0 | 3 | 0 | 1.21 | 0.163 | 55.6 | -65.71 | 0.07 | 55.6 | 1.272 | 0 | 0 | 0 | 0 | 229.4 | 0.4 | 228.6 | 36.67 | 29.37 | 7.41 | 0 | 200 | 1.14 | 3.38 | 3.45 | 1281.67 | 7.4 | 100 | 21.4 | 22 | 21 | 21 | 1214.5 | 1430 | 0 | 0.001 | 650 | 1.284 | 33.11 | 42.51 | 42.5 | 0 | 0 | 0 | 0 | 0 | 0 | 0 | 0 | 0 | 0 | 2 | 11.78 | 188.22 | 21.6 | 1079.2 | 77 | 0
等径 | 7.8 | 99.9 | 1.28 | 0.135 | 7.9 | 1342.2 | 0 | 1159.2 | 88 | 0 | 3 | 0 | 1.21 | 0.175 | 56.5 | -65.6 | 0.04 | 56.5 | 1.271 | 0 | 0 | 0 | 0 | 229.4 | 0.4 | 226.7 | 36.7 | 29.37 | 7.41 | 0 | 200 | 1.42 | 3.34 | 3.43 | 1306.08 | 7.4 | 100 | 21.4 | 22 | 21 | 21 | 1214.4 | 1430 | 0 | 0.001 | 650 | 1.284 | 33.09 | 42.49 | 42.5 | 0 | 0 | 0 | 0 | 0 | 0 | 0 | 0 | 0 | 0 | 2 | 11.85 | 188.15 | 21.6 | 1079.7 | 77.1 | 0
等径 | 7.8 | 99.9 | 1.23 | 0.135 | 7.9 | 1342.1 | 0 | 1161.65 | 31 | 0 | 3 | 0 | 1.21 | 0.168 | 58 | -65.39 | 0.08 | 58 | 1.271 | 0 | 0 | 0 | 0 | 229.4 | 0.4 | 224.2 | 36.62 | 29.37 | 7.41 | 0 | 200 | 1.56 | 3.32 | 3.39 | 1285.74 | 7.3 | 100 | 21.4 | 22 | 21.1 | 21 | 1214.4 | 1430 | 0 | 0.0017 | 650 | 1.283 | 33.11 | 42.48 | 42.5 | 0 | 0 | 0 | 0 | 0 | 0 | 0 | 0 | 0 | 0 | 2 | 12.02 | 187.98 | 21.6 | 1080.5 | 77.2 | 0
等径 | 7.8 | 99.9 | 1.32 | 0.135 | 7.9 | 1342.1 | 0 | 1173.96 | 60 | 0 | 3 | 0 | 1.2 | 0.173 | 59.2 | -65.22 | 0.03 | 59.2 | 1.271 | 0 | 0 | 0 | 0 | 229.4 | 0.4 | 227.1 | 36.73 | 29.37 | 7.41 | 0 | 200 | 1.14 | 3.27 | 3.36 | 1297.95 | 7.3 | 100 | 21.4 | 22 | 21 | 21 | 1214.3 | 1430 | 0 | 0.0008 | 650 | 1.284 | 33.11 | 42.51 | 42.51 | 0 | 0 | 0 | 0 | 0 | 0 | 0 | 0 | 0 | 0 | 2 | 12.12 | 187.88 | 21.6 | 1081.2 | 77.3 | 0
等径 | 7.8 | 99.9 | 1.24 | 0.135 | 7.9 | 1342.1 | 0 | 1161.65 | 53 | 0 | 3 | 0 | 1.2 | 0.168 | 60.5 | -65.05 | 0.07 | 60.5 | 1.27 | 0 | 0 | 0 | 0 | 229.4 | 0.4 | 226 | 36.68 | 29.37 | 7.41 | 0 | 200 | 1.2 | 3.26 | 3.33 | 1289.81 | 7.3 | 100 | 21.4 | 22 | 21 | 21 | 1214.4 | 1430 | 0 | 0.0013 | 650 | 1.282 | 33.11 | 42.45 | 42.51 | 0 | 0 | 0 | 0 | 0 | 0 | 0 | 0 | 0 | 0 | 2 | 12.22 | 187.78 | 21.6 | 1081.9 | 77.3 | 0
等径 | 7.8 | 99.9 | 1.25 | 0.135 | 7.9 | 1342.1 | 0 | 1160.01 | 44 | 0 | 3 | 0 | 1.2 | 0.163 | 61.6 | -64.89 | 0.04 | 61.6 | 1.27 | 0 | 0 | 0 | 0 | 229.4 | 0.4 | 224.9 | 36.64 | 29.37 | 7.41 | 0 | 200 | 1.01 | 3.24 | 3.3 | 1281.67 | 7.5 | 100 | 21.4 | 22 | 21 | 21 | 1214.4 | 1430 | 0 | 0.0004 | 650 | 1.285 | 33.1 | 42.53 | 42.51 | 0 | 0 | 0 | 0 | 0 | 0 | 0 | 0 | 0 | 0 | 2 | 12.38 | 187.62 | 21.6 | 1082.6 | 77.4 | 0
等径 | 7.8 | 99.9 | 1.18 | 0.135 | 7.9 | 1342 | 0 | 1178.92 | 45 | 0 | 3 | 0 | 1.2 | 0.159 | 62.9 | -64.72 | 0.04 | 62.9 | 1.269 | 0 | 0 | 0 | 0 | 229.3 | 0.3 | 226.4 | 36.62 | 29.37 | 7.41 | 0 | 200 | 1.12 | 3.22 | 3.27 | 1293.88 | 7.4 | 100 | 21.4 | 22 | 21.1 | 21 | 1214.3 | 1430 | 0 | 0.0007 | 650 | 1.283 | 33.09 | 42.45 | 42.51 | 0 | 0 | 0 | 0 | 0 | 0 | 0 | 0 | 0 | 0 | 2 | 12.46 | 187.54 | 21.7 | 1083.3 | 77.5 | 0
等径 | 7.8 | 99.9 | 1.21 | 0.135 | 7.9 | 1342 | 0 | 1178.92 | 47 | 0 | 3 | 0 | 1.2 | 0.162 | 64.1 | -64.55 | 0.02 | 64.1 | 1.268 | 0 | 0 | 0 | 0 | 229.2 | 0.2 | 226.7 | 36.61 | 29.37 | 7.41 | 0 | 200 | 1 | 3.2 | 3.25 | 1302.02 | 7.4 | 100 | 21.4 | 22 | 21.2 | 21 | 1214.2 | 1430 | 0 | 0.0003 | 650 | 1.283 | 33.11 | 42.48 | 42.51 | 0 | 0 | 0 | 0 | 0 | 0 | 0 | 0 | 0 | 0 | 2 | 12.57 | 187.43 | 21.7 | 1084 | 77.6 | 0
等径 | 7.8 | 99.9 | 1.14 | 0.135 | 7.9 | 1342 | 0 | 1169.02 | 58 | 0 | 3 | 0 | 1.2 | 0.154 | 65.4 | -64.38 | 0.03 | 65.4 | 1.266 | 0 | 0 | 0 | 0 | 229.1 | 0.1 | 224.2 | 36.63 | 29.37 | 7.41 | 0 | 200 | 0.98 | 3.16 | 3.22 | 1302.02 | 7.4 | 100 | 21.5 | 22 | 21.2 | 21 | 1214.2 | 1430 | 0 | 0.0004 | 650 | 1.282 | 33.12 | 42.46 | 42.52 | 0 | 0 | 0 | 0 | 0 | 0 | 0 | 0 | 0 | 0 | 2 | 12.7 | 187.3 | 21.7 | 1084.7 | 77.6 | 0
等径 | 7.8 | 99.9 | 1.19 | 0.135 | 7.9 | 1342 | 0 | 1168.2 | 31 | 0 | 3 | 0 | 1.2 | 0.154 | 66.5 | -64.23 | -0.03 | 66.5 | 1.264 | 0 | 0 | 0 | 0 | 229 | 0 | 226.6 | 36.56 | 29.37 | 7.41 | 0 | 200 | 0.71 | 3.13 | 3.2 | 1302.02 | 7.4 | 100 | 21.4 | 22 | 21.1 | 21 | 1214.1 | 1430 | 0 | -0.0009 | 650 | 1.283 | 33.09 | 42.45 | 42.51 | 0 | 0 | 0 | 0 | 0 | 0 | 0 | 0 | 0 | 0 | 2 | 12.77 | 187.23 | 21.7 | 1085.4 | 77.7 | 0
等径 | 7.8 | 99.9 | 1.22 | 0.135 | 7.9 | 1341.9 | 0 | 1171.49 | 20 | 0 | 3 | 0 | 1.2 | 0.162 | 67.5 | -64.07 | -0.01 | 67.5 | 1.262 | 0 | 0 | 0 | 0 | 229 | 0 | 229.8 | 36.57 | 29.37 | 7.41 | 0 | 200 | 0.63 | 3.1 | 3.17 | 1289.81 | 7.3 | 100 | 21.4 | 22 | 21.2 | 21 | 1214.1 | 1430 | 0 | 0.0003 | 650 | 1.282 | 33.11 | 42.45 | 42.51 | 0 | 0 | 0 | 0 | 0 | 0 | 0 | 0 | 0 | 0 | 2 | 12.87 | 187.13 | 21.8 | 1086.1 | 77.8 | 0
等径 | 7.8 | 99.9 | 1.22 | 0.135 | 7.9 | 1341.9 | 0 | 1160.01 | 61 | 0 | 3 | 0 | 1.2 | 0.16 | 68.8 | -63.88 | 0.03 | 68.8 | 1.257 | 0 | 0 | 0 | 0 | 229.1 | 0.1 | 231.6 | 36.57 | 29.37 | 7.41 | 0 | 200 | 0.74 | 3.11 | 3.14 | 1302.02 | 7.3 | 100 | 21.4 | 22 | 21 | 21 | 1214 | 1430 | 0 | 0 | 650 | 1.284 | 33.08 | 42.47 | 42.52 | 0 | 0 | 0 | 0 | 0 | 0 | 0 | 0 | 0 | 0 | 2 | 13.02 | 186.98 | 21.8 | 1086.9 | 77.9 | 0
等径 | 7.8 | 100 | 1.25 | 0.135 | 7.9 | 1341.9 | 0 | 1165.74 | 61 | 0 | 3 | 0 | 1.2 | 0.167 | 69.6 | -63.77 | 0.02 | 69.6 | 1.256 | 0 | 0 | 0 | 0 | 229.2 | 0.2 | 228.5 | 36.54 | 29.37 | 7.41 | 0 | 200 | 0.69 | 3.1 | 3.13 | 1293.88 | 7.4 | 100 | 21.4 | 22 | 21 | 21 | 1213.9 | 1430 | 0 | 0.0002 | 650 | 1.284 | 33.11 | 42.51 | 42.52 | 0 | 0 | 0 | 0 | 0 | 0 | 0 | 0 | 0 | 0 | 2 | 13.09 | 186.91 | 21.8 | 1087.4 | 77.9 | 0
等径 | 7.8 | 99.9 | 1.16 | 0.135 | 7.9 | 1341.9 | 0 | 1167.38 | 38 | 0 | 3 | 0 | 1.2 | 0.162 | 71.1 | -63.57 | 0.03 | 71.1 | 1.256 | 0 | 0 | 0 | 0 | 229.1 | 0.1 | 224.6 | 36.53 | 29.37 | 7.41 | 0 | 200 | 0.72 | 3.08 | 3.11 | 1293.88 | 7.4 | 100 | 21.4 | 22 | 21.1 | 21 | 1213.9 | 1430 | 0 | 0.0004 | 650 | 1.282 | 33.11 | 42.45 | 42.52 | 0 | 0 | 0 | 0 | 0 | 0 | 0 | 0 | 0 | 0 | 2 | 13.22 | 186.78 | 21.8 | 1088.2 | 78 | 0
等径 | 7.8 | 99.9 | 1.17 | 0.135 | 7.9 | 1341.9 | 0 | 1166.56 | 32 | 0 | 3 | 0 | 1.2 | 0.162 | 72 | -63.45 | 0.04 | 71.9 | 1.255 | 0 | 0 | 0 | 0 | 229.2 | 0.2 | 224.8 | 36.54 | 29.37 | 7.41 | 0 | 200 | 0.81 | 3.07 | 3.1 | 1285.74 | 7.4 | 100 | 21.4 | 22 | 21 | 21 | 1213.9 | 1430 | 0 | 0.0007 | 650 | 1.284 | 33.09 | 42.49 | 42.52 | 0 | 0 | 0 | 0 | 0 | 0 | 0 | 0 | 0 | 0 | 2 | 13.31 | 186.69 | 21.8 | 1088.7 | 78.1 | 0
等径 | 7.8 | 99.9 | 1.33 | 0.135 | 7.9 | 1341.8 | 0 | 1169.84 | 63 | 0 | 3 | 0 | 1.2 | 0.177 | 73.6 | -63.22 | 0.07 | 73.6 | 1.254 | 0 | 0 | 0 | 0 | 229.5 | 0.5 | 220.1 | 36.51 | 29.37 | 7.41 | 0 | 200 | 0.75 | 3.08 | 3.08 | 1293.88 | 7.4 | 100 | 21.4 | 22 | 21.2 | 21 | 1214 | 1430 | 0 | 0.0021 | 650 | 1.284 | 33.11 | 42.51 | 42.53 | 0 | 0 | 0 | 0 | 0 | 0 | 0 | 0 | 0 | 0 | 2 | 13.47 | 186.53 | 21.9 | 1089.6 | 78.2 | 0
等径 | 7.8 | 99.9 | 1.26 | 0.135 | 7.9 | 1341.8 | 0 | 1170.66 | 3 | 0 | 3 | 0 | 1.2 | 0.171 | 74.9 | -63.05 | 0.08 | 74.9 | 1.255 | 0 | 0 | 0 | 0 | 229.5 | 0.5 | 221.2 | 36.44 | 29.37 | 7.41 | 0 | 200 | 0.87 | 3.08 | 3.07 | 1281.67 | 7.4 | 100 | 21.5 | 22 | 21.1 | 21 | 1214 | 1430 | 0 | 0.0013 | 650 | 1.284 | 33.13 | 42.54 | 42.53 | 0 | 0 | 0 | 0 | 0 | 0 | 0 | 0 | 0 | 0 | 2 | 13.57 | 186.43 | 21.9 | 1090.3 | 78.3 | 0
等径 | 7.8 | 99.9 | 1.29 | 0.135 | 7.9 | 1341.8 | 0 | 1169.02 | 27 | 0 | 3 | 0 | 1.19 | 0.175 | 76 | -62.89 | 0.07 | 76 | 1.255 | 0 | 0 | 0 | 0 | 229.5 | 0.5 | 224.4 | 36.49 | 29.37 | 7.41 | 0 | 200 | 0.85 | 3.05 | 3.07 | 1302.02 | 7.3 | 100 | 21.4 | 22 | 21.2 | 21 | 1214 | 1430 | 0 | 0.0015 | 650 | 1.284 | 33.11 | 42.51 | 42.53 | 0 | 0 | 0 | 0 | 0 | 0 | 0 | 0 | 0 | 0 | 2 | 13.67 | 186.33 | 21.9 | 1091 | 78.4 | 0
等径 | 7.8 | 99.9 | 1.27 | 0.135 | 7.9 | 1341.8 | 0 | 1173.96 | 52 | 0 | 3 | 0 | 1.19 | 0.166 | 77.5 | -62.7 | 0.05 | 77.5 | 1.254 | 0 | 0 | 0 | 0 | 229.5 | 0.5 | 222.8 | 36.47 | 29.37 | 7.41 | 0 | 200 | 0.91 | 3.04 | 3.06 | 1289.81 | 7.3 | 100 | 21.4 | 22 | 21.1 | 21 | 1213.9 | 1430 | 0 | 0.0005 | 650 | 1.284 | 33.11 | 42.51 | 42.54 | 0 | 0 | 0 | 0 | 0 | 0 | 0 | 0 | 0 | 0 | 2 | 13.81 | 186.19 | 21.9 | 1091.8 | 78.5 | 0
等径 | 7.8 | 99.9 | 1.21 | 0.135 | 7.9 | 1341.8 | 0 | 1168.2 | 19 | 0 | 3 | 0 | 1.19 | 0.168 | 78.4 | -62.57 | 0.06 | 78.4 | 1.254 | 0 | 0 | 0 | 0 | 229.4 | 0.4 | 222.4 | 36.47 | 29.37 | 7.41 | 0 | 200 | 0.7 | 3.02 | 3.06 | 1302.02 | 7.3 | 100 | 21.5 | 22 | 21 | 21 | 1213.7 | 1430 | 0 | 0.0013 | 650 | 1.284 | 33.14 | 42.55 | 42.54 | 0 | 0 | 0 | 0 | 0 | 0 | 0 | 0 | 0 | 0 | 2 | 13.89 | 186.11 | 21.9 | 1092.3 | 78.5 | 0
等径 | 7.8 | 99.9 | 1.18 | 0.135 | 7.9 | 1341.8 | 0 | 1169.02 | 64 | 0 | 3 | 0 | 1.19 | 0.156 | 79.8 | -62.39 | 0.01 | 79.8 | 1.253 | 0 | 0 | 0 | 0 | 229.2 | 0.2 | 222.8 | 36.45 | 29.37 | 7.41 | 0 | 200 | 0.44 | 3 | 3.05 | 1285.74 | 7.3 | 100 | 21.5 | 22 | 21.1 | 21 | 1213.7 | 1430 | 0 | -0.0001 | 650 | 1.284 | 33.12 | 42.53 | 42.54 | 0 | 0 | 0 | 0 | 0 | 0 | 0 | 0 | 0 | 0 | 2 | 14.02 | 185.98 | 22 | 1093.1 | 78.6 | 0
等径 | 7.8 | 99.9 | 1.19 | 0.135 | 7.9 | 1341.8 | 0 | 1178.92 | 64 | 0 | 3 | 0 | 1.19 | 0.153 | 80.9 | -62.23 | -0.01 | 80.9 | 1.252 | 0 | 0 | 0 | 0 | 229.2 | 0.2 | 220.3 | 36.43 | 29.37 | 7.41 | 0 | 200 | 0.63 | 2.99 | 3.04 | 1293.88 | 7.4 | 100 | 21.5 | 22 | 21.1 | 21 | 1213.7 | 1430 | 0 | -0.0005 | 650 | 1.284 | 33.1 | 42.5 | 42.54 | 0 | 0 | 0 | 0 | 0 | 0 | 0 | 0 | 0 | 0 | 2 | 14.11 | 185.89 | 22 | 1093.8 | 78.7 | 0
等径 | 7.8 | 99.9 | 1.13 | 0.135 | 7.9 | 1341.8 | 0 | 1178.92 | 15 | 0 | 3 | 0 | 1.19 | 0.152 | 82.1 | -62.06 | -0.01 | 82.1 | 1.251 | 0 | 0 | 0 | 0 | 229 | 0 | 223.6 | 36.45 | 29.37 | 7.41 | 0 | 200 | 0.71 | 2.97 | 3.02 | 1293.88 | 7.4 | 100 | 21.4 | 22 | 21 | 21 | 1213.6 | 1430 | 0 | -0.0008 | 650 | 1.283 | 33.12 | 42.49 | 42.54 | 0 | 0 | 0 | 0 | 0 | 0 | 0 | 0 | 0 | 0 | 2 | 14.22 | 185.78 | 22 | 1094.5 | 78.8 | 0
等径 | 7.8 | 100 | 1.17 | 0.135 | 7.9 | 1341.8 | 0 | 1178.92 | 56 | 0 | 3 | 0 | 1.19 | 0.156 | 83.2 | -61.91 | -0.05 | 83.2 | 1.25 | 0 | 0 | 0 | 0 | 228.9 | -0.1 | 222.6 | 36.41 | 29.37 | 7.41 | 0 | 200 | 0.77 | 2.95 | 3 | 1281.67 | 7.4 | 100 | 21.5 | 22 | 21 | 21 | 1213.5 | 1430 | 0 | -0.0008 | 650 | 1.284 | 33.13 | 42.54 | 42.54 | 0 | 0 | 0 | 0 | 0 | 0 | 0 | 0 | 0 | 0 | 2 | 14.31 | 185.69 | 22 | 1095.2 | 78.8 | 0
等径 | 7.8 | 99.9 | 1.05 | 0.135 | 7.9 | 1341.7 | 0 | 1175.61 | 30 | 0 | 3 | 0 | 1.19 | 0.141 | 84.4 | -61.76 | -0.06 | 84.4 | 1.248 | 0 | 0 | 0 | 0 | 229 | -1.5 | 223.8 | 36.43 | 29.37 | 7.41 | 0 | 200 | 0.78 | 2.95 | 2.98 | 1289.81 | 7.4 | 100 | 21.4 | 22 | 21 | 21 | 1213.5 | 1430 | 0 | -0.0012 | 650 | 1.282 | 33.13 | 42.47 | 42.54 | 0 | 0 | 0 | 0 | 0 | 0 | 0 | 0 | 0 | 0 | 2 | 14.44 | 185.56 | 22 | 1095.9 | 78.9 | 0
等径 | 7.8 | 99.9 | 0.96 | 0.135 | 7.9 | 1341.7 | 0 | 1179.75 | 61 | 0 | 3 | 0 | 1.19 | 0.129 | 85.1 | -61.66 | -0.17 | 85.1 | 1.246 | 0 | 0 | 0 | 0 | 228.9 | -1.6 | 226.6 | 36.4 | 29.37 | 7.41 | 0 | 200 | 0.78 | 2.95 | 2.97 | 1297.95 | 7.3 | 100 | 21.4 | 22 | 21.1 | 21 | 1213.5 | 1430 | 0 | -0.0052 | 650 | 1.283 | 33.11 | 42.48 | 42.53 | 0 | 0 | 0 | 0 | 0 | 0 | 0 | 0 | 0 | 0 | 2 | 14.54 | 185.46 | 22.1 | 1096.4 | 79 | 0
等径 | 7.8 | 99.9 | 1 | 0.135 | 7.9 | 1341.7 | 0 | 1177.26 | 89 | 0 | 3 | 0 | 1.19 | 0.135 | 86.4 | -61.49 | -0.15 | 86.4 | 1.242 | 0 | 0 | 0 | 0 | 229 | -1.5 | 228.5 | 36.41 | 29.37 | 7.41 | 0 | 200 | 0.61 | 2.92 | 2.96 | 1281.67 | 7.4 | 100 | 21.4 | 22 | 21 | 21 | 1213.5 | 1430 | 0 | -0.0027 | 650 | 1.284 | 33.11 | 42.51 | 42.52 | 0 | 0 | 0 | 0 | 0 | 0 | 0 | 0 | 0 | 0 | 2 | 14.61 | 185.39 | 22.1 | 1097.3 | 79.1 | 0
等径 | 7.8 | 99.9 | 1.09 | 0.135 | 7.9 | 1341.7 | 0 | 1178.09 | 53 | 0 | 3 | 0 | 1.19 | 0.148 | 87.8 | -61.3 | -0.11 | 87.8 | 1.237 | 0 | 0 | 0 | 0 | 229.3 | -1.2 | 226.2 | 36.38 | 29.37 | 7.41 | 0 | 200 | 0.45 | 2.93 | 2.94 | 1302.02 | 7.4 | 100 | 21.4 | 22 | 21.2 | 21 | 1213.2 | 1430 | 0 | -0.0018 | 650 | 1.285 | 33.1 | 42.53 | 42.51 | 0 | 0 | 0 | 0 | 0 | 0 | 0 | 0 | 0 | 0 | 2 | 14.77 | 185.23 | 22.1 | 1098.2 | 79.2 | 0
等径 | 7.8 | 99.9 | 1.09 | 0.135 | 7.9 | 1341.7 | 0 | 1169.02 | 17 | 0 | 3 | 0 | 1.19 | 0.147 | 88.5 | -61.2 | -0.1 | 88.5 | 1.235 | 0 | 0 | 0 | 0 | 229.4 | -1.1 | 224.8 | 36.43 | 29.37 | 7.41 | 0 | 200 | 0.49 | 2.94 | 2.94 | 1293.88 | 7.4 | 100 | 21.5 | 22 | 21.1 | 21 | 1213.2 | 1430 | 0 | -0.0017 | 650 | 1.283 | 33.11 | 42.48 | 42.5 | 0 | 0 | 0 | 0 | 0 | 0 | 0 | 0 | 0 | 0 | 2 | 14.82 | 185.18 | 22.1 | 1098.7 | 79.2 | 0
等径 | 7.8 | 99.9 | 1.2 | 0.135 | 7.9 | 1341.7 | 0 | 1171.49 | 16 | 0 | 3 | 0 | 1.19 | 0.157 | 89.6 | -61.04 | -0.05 | 89.6 | 1.233 | 0 | 0 | 0 | 0 | 229.8 | -0.7 | 224.1 | 36.37 | 29.37 | 7.41 | 0 | 200 | 0.42 | 2.95 | 2.93 | 1297.95 | 7.4 | 100 | 21.4 | 22 | 21.2 | 21 | 1213 | 1430 | 0 | -0.0005 | 650 | 1.284 | 33.11 | 42.51 | 42.5 | 0 | 0 | 0 | 0 | 0 | 0 | 0 | 0 | 0 | 0 | 2 | 14.95 | 185.05 | 22.2 | 1099.4 | 79.3 | 0
等径 | 7.8 | 99.9 | 1.18 | 0.135 | 7.9 | 1341.7 | 0 | 1181.41 | 42 | 0 | 3 | 0 | 1.19 | 0.154 | 90.8 | -60.88 | -0.03 | 90.8 | 1.233 | 0 | 0 | 0 | 0 | 230 | -0.5 | 225.1 | 36.42 | 29.37 | 7.41 | 0 | 200 | 0.48 | 2.95 | 2.94 | 1285.74 | 7.4 | 100 | 21.4 | 22 | 21.1 | 21 | 1212.9 | 1430 | 0 | -0.0009 | 650 | 1.283 | 33.1 | 42.47 | 42.5 | 0 | 0 | 0 | 0 | 0 | 0 | 0 | 0 | 0 | 0 | 2 | 15.08 | 184.92 | 22.2 | 1100.1 | 79.4 | 0
等径 | 7.8 | 99.9 | 1.23 | 0.135 | 7.9 | 1341.7 | 0 | 1180.58 | 57 | 0 | 3 | 0 | 1.18 | 0.166 | 92.1 | -60.69 | 0 | 92.1 | 1.232 | 0 | 0 | 0 | 0 | 230.3 | -0.2 | 226.6 | 36.36 | 29.37 | 7.41 | 0 | 200 | 0.77 | 2.95 | 2.94 | 1289.81 | 7.4 | 100 | 21.4 | 22 | 21.1 | 21 | 1212.8 | 1430 | 0 | 0 | 650 | 1.284 | 33.09 | 42.49 | 42.5 | 0 | 0 | 0 | 0 | 0 | 0 | 0 | 0 | 0 | 0 | 2 | 15.17 | 184.83 | 22.2 | 1100.9 | 79.5 | 0
等径 | 7.8 | 99.9 | 1.27 | 0.135 | 7.9 | 1341.7 | 0 | 1184.73 | 18 | 0 | 3 | 0 | 1.18 | 0.167 | 93.1 | -60.56 | 0.05 | 93.1 | 1.231 | 0 | 0 | 0 | 0 | 230.6 | 0.1 | 226.2 | 36.36 | 29.37 | 7.41 | 0 | 200 | 0.89 | 2.95 | 2.95 | 1302.02 | 7.4 | 100 | 21.4 | 22 | 21 | 21 | 1212.7 | 1430 | 0 | 0.0022 | 650 | 1.284 | 33.11 | 42.51 | 42.5 | 0 | 0 | 0 | 0 | 0 | 0 | 0 | 0 | 0 | 0 | 2 | 15.27 | 184.73 | 22.2 | 1101.5 | 79.6 | 0
等径 | 7.8 | 99.9 | 1.3 | 0.135 | 7.9 | 1341.7 | 0 | 1177.26 | 68 | 0 | 3 | 0 | 1.18 | 0.175 | 94.8 | -60.34 | 0.08 | 94.8 | 1.232 | 0 | 0 | 0 | 0 | 230.8 | 0.3 | 223.6 | 36.36 | 29.37 | 7.41 | 0 | 200 | 1.35 | 2.96 | 2.95 | 1314.22 | 7.4 | 100 | 21.4 | 22 | 21 | 21 | 1212.8 | 1430 | 0 | 0.0018 | 650 | 1.284 | 33.11 | 42.51 | 42.51 | 0 | 0 | 0 | 0 | 0 | 0 | 0 | 0 | 0 | 0 | 2 | 15.37 | 184.63 | 22.2 | 1102.4 | 79.7 | 0
等径 | 7.8 | 99.9 | 1.35 | 0.135 | 7.9 | 1341.7 | 0 | 1175.61 | 54 | 0 | 3 | 0 | 1.18 | 0.182 | 95.8 | -60.2 | 0.1 | 95.8 | 1.232 | 0 | 0 | 0 | 0 | 231.1 | 0.6 | 226.1 | 36.36 | 29.37 | 7.41 | 0 | 200 | 1.33 | 2.95 | 2.95 | 1310.15 | 7.4 | 100 | 21.4 | 22 | 21.1 | 21 | 1212.8 | 1430 | 0 | 0.0017 | 650 | 1.285 | 33.1 | 42.53 | 42.51 | 0 | 0 | 0 | 0 | 0 | 0 | 0 | 0 | 0 | 0 | 2 | 15.49 | 184.51 | 22.3 | 1102.9 | 79.7 | 0
等径 | 7.8 | 99.9 | 1.3 | 0.135 | 7.9 | 1341.7 | 0 | 1177.26 | 53 | 0 | 3 | 0 | 1.18 | 0.178 | 96.8 | -60.06 | 0.1 | 96.8 | 1.232 | 0 | 0 | 0 | 0 | 231.1 | 0.6 | 227.9 | 36.38 | 29.37 | 7.41 | 0 | 200 | 1 | 2.94 | 2.95 | 1310.15 | 7.4 | 100 | 21.4 | 22 | 21 | 21 | 1212.8 | 1430 | 0 | 0.0022 | 650 | 1.284 | 33.09 | 42.49 | 42.52 | 0 | 0 | 0 | 0 | 0 | 0 | 0 | 0 | 0 | 0 | 2 | 15.64 | 184.36 | 22.3 | 1103.5 | 79.8 | 0
等径 | 7.8 | 99.9 | 1.21 | 0.135 | 7.9 | 1341.7 | 0 | 1178.92 | 62 | 0 | 3 | 0 | 1.18 | 0.161 | 98.2 | -59.86 | 0.15 | 98.2 | 1.233 | 0 | 0 | 0 | 0 | 231.2 | 0.7 | 226.8 | 36.32 | 29.37 | 7.41 | 0 | 200 | 1.17 | 2.94 | 2.95 | 1314.22 | 7.4 | 100 | 21.4 | 22 | 21.2 | 21 | 1212.8 | 1430 | 0 | 0.0023 | 650 | 1.284 | 33.1 | 42.5 | 42.52 | 0 | 0 | 0 | 0 | 0 | 0 | 0 | 0 | 0 | 0 | 2 | 15.76 | 184.24 | 22.3 | 1104.3 | 79.9 | 0
等径 | 7.8 | 99.9 | 1.28 | 0.135 | 7.9 | 1341.7 | 0 | 1175.61 | 69 | 0 | 3 | 0 | 1.18 | 0.175 | 99.5 | -59.69 | 0.11 | 99.5 | 1.234 | 0 | 0 | 0 | 0 | 231.4 | 0.9 | 229.2 | 36.31 | 29.37 | 7.41 | 0 | 200 | 1.38 | 2.94 | 2.95 | 1297.95 | 7.4 | 100 | 21.4 | 22 | 21.3 | 21 | 1212.8 | 1430 | 0 | 0.0029 | 650 | 1.285 | 33.12 | 42.56 | 42.53 | 0 | 0 | 0 | 0 | 0 | 0 | 0 | 0 | 0 | 0 | 2 | 15.88 | 184.12 | 22.3 | 1105 | 80 | 0
等径 | 7.8 | 99.9 | 1.27 | 0.135 | 7.9 | 1341.7 | 0 | 1178.92 | 91 | 0 | 4 | 0 | 1.18 | 0.172 | 101.2 | -59.45 | 0.08 | 101.2 | 1.235 | 0 | 0 | 0 | 0 | 231.4 | 0.9 | 229.9 | 36.29 | 29.37 | 7.41 | 0 | 200 | 1.45 | 2.92 | 2.94 | 1302.02 | 7.4 | 100 | 21.4 | 22 | 21 | 21 | 1212.8 | 1430 | 0 | 0.0011 | 650 | 1.283 | 33.12 | 42.49 | 42.54 | 0 | 0 | 0 | 0 | 0 | 0 | 0 | 0 | 0 | 0 | 2 | 16.02 | 183.98 | 22.3 | 1105.9 | 80.1 | 0
等径 | 7.8 | 100 | 1.26 | 0.135 | 7.9 | 1341.7 | 0 | 1178.92 | 32 | 0 | 4 | 0 | 1.18 | 0.171 | 102.1 | -59.34 | 0.08 | 102 | 1.235 | 0 | 0 | 0 | 0 | 231.4 | 0.9 | 228.6 | 36.28 | 29.37 | 7.41 | 0 | 200 | 1.33 | 2.91 | 2.94 | 1285.74 | 7.4 | 100 | 21.4 | 22 | 21.2 | 21 | 1212.8 | 1430 | 0 | 0.0014 | 650 | 1.284 | 33.13 | 42.54 | 42.54 | 0 | 0 | 0 | 0 | 0 | 0 | 0 | 0 | 0 | 0 | 2 | 16.11 | 183.89 | 22.4 | 1106.4 | 80.1 | 0
等径 | 7.8 | 99.9 | 1.22 | 0.135 | 7.9 | 1341.7 | 0 | 1175.61 | 51 | 0 | 4 | 0 | 1.18 | 0.171 | 103.2 | -59.19 | 0.1 | 103.2 | 1.235 | 0 | 0 | 0 | 0 | 231.3 | 0.8 | 227.6 | 36.3 | 29.37 | 7.41 | 0 | 200 | 0.8 | 2.91 | 2.93 | 1289.81 | 7.4 | 100 | 21.4 | 22 | 21.1 | 21 | 1212.8 | 1430 | 0 | 0.0021 | 650 | 1.283 | 33.11 | 42.48 | 42.55 | 0 | 0 | 0 | 0 | 0 | 0 | 0 | 0 | 0 | 0 | 2 | 16.25 | 183.75 | 22.4 | 1107 | 80.2 | 0
等径 | 7.8 | 99.9 | 1.25 | 0.135 | 7.9 | 1341.7 | 0 | 1188.91 | 55 | 0 | 4 | 0 | 1.18 | 0.174 | 104.6 | -58.99 | 0.08 | 104.6 | 1.235 | 0 | 0 | 0 | 0 | 231.2 | 0.7 | 228.2 | 36.34 | 29.37 | 7.41 | 0 | 200 | 0.57 | 2.88 | 2.92 | 1302.02 | 7.4 | 100 | 21.4 | 22 | 21.1 | 21 | 1213 | 1430 | 0 | 0.0019 | 650 | 1.282 | 33.12 | 42.46 | 42.55 | 0 | 0 | 0 | 0 | 0 | 0 | 0 | 0 | 0 | 0 | 2 | 16.36 | 183.64 | 22.4 | 1107.8 | 80.3 | 0
等径 | 7.8 | 99.9 | 1.22 | 0.135 | 7.9 | 1341.7 | 0 | 1185.57 | 44 | 0 | 4 | 0 | 1.18 | 0.167 | 105.9 | -58.83 | 0.04 | 105.9 | 1.235 | 0 | 0 | 0 | 0 | 231.1 | 0.6 | 230.2 | 36.25 | 29.37 | 7.41 | 0 | 200 | 0.52 | 2.88 | 2.9 | 1306.08 | 7.4 | 100 | 21.4 | 22 | 21 | 21 | 1213 | 1430 | 0 | 0.0006 | 650 | 1.284 | 33.12 | 42.53 | 42.55 | 0 | 0 | 0 | 0 | 0 | 0 | 0 | 0 | 0 | 0 | 2 | 16.45 | 183.55 | 22.4 | 1108.5 | 80.4 | 0
等径 | 7.8 | 99.9 | 1.22 | 0.135 | 7.9 | 1341.7 | 0 | 1180.58 | 4 | 0 | 4 | 0 | 1.18 | 0.161 | 106.8 | -58.7 | 0.03 | 106.8 | 1.235 | 0 | 0 | 0 | 0 | 231 | 0.5 | 229.5 | 36.27 | 29.37 | 7.41 | 0 | 200 | 0.71 | 2.86 | 2.9 | 1302.02 | 7.4 | 100 | 21.5 | 22 | 21.1 | 21 | 1213.2 | 1430 | 0 | 0.0009 | 650 | 1.283 | 33.13 | 42.51 | 42.55 | 0 | 0 | 0 | 0 | 0 | 0 | 0 | 0 | 0 | 0 | 2 | 16.53 | 183.47 | 22.4 | 1109 | 80.4 | 0
等径 | 7.8 | 99.9 | 1.15 | 0.135 | 7.9 | 1341.6 | 0 | 1184.73 | 59 | 0 | 4 | 0 | 1.18 | 0.159 | 108.2 | -58.51 | 0.02 | 108.2 | 1.234 | 0 | 0 | 0 | 0 | 230.8 | 0.3 | 225.6 | 36.27 | 29.37 | 7.41 | 0 | 200 | 0.76 | 2.86 | 2.88 | 1289.81 | 7.3 | 100 | 21.5 | 22 | 21 | 21 | 1213.5 | 1430 | 0 | 0.0009 | 650 | 1.284 | 33.12 | 42.53 | 42.55 | 0 | 0 | 0 | 0 | 0 | 0 | 0 | 0 | 0 | 0 | 2 | 16.69 | 183.31 | 22.5 | 1109.9 | 80.5 | 0
等径 | 7.8 | 99.9 | 1.06 | 0.135 | 7.9 | 1341.6 | 0 | 1183.9 | 81 | 0 | 4 | 0 | 1.17 | 0.145 | 109.4 | -58.34 | 0.03 | 109.4 | 1.234 | 0 | 0 | 0 | 0 | 230.7 | 0.2 | 228 | 36.25 | 29.37 | 7.41 | 0 | 200 | 0.52 | 2.85 | 2.87 | 1293.88 | 7.3 | 100 | 21.4 | 22 | 21 | 21 | 1213.7 | 1430 | 0 | -0.0005 | 650 | 1.282 | 33.13 | 42.47 | 42.56 | 0 | 0 | 0 | 0 | 0 | 0 | 0 | 0 | 0 | 0 | 2 | 16.78 | 183.22 | 22.5 | 1110.6 | 80.6 | 0
等径 | 7.8 | 99.9 | 1.17 | 0.135 | 7.9 | 1341.6 | 0 | 1183.07 | 47 | 0 | 4 | 0 | 1.17 | 0.158 | 110.5 | -58.19 | -0.02 | 110.5 | 1.233 | 0 | 0 | 0 | 0 | 230.6 | 0.1 | 227.5 | 36.27 | 29.37 | 7.41 | 0 | 200 | 1.08 | 2.83 | 2.86 | 1293.88 | 7.3 | 100 | 21.5 | 22 | 21 | 21 | 1213.9 | 1430 | 0 | 0.0003 | 650 | 1.282 | 33.14 | 42.49 | 42.56 | 0 | 0 | 0 | 0 | 0 | 0 | 0 | 0 | 0 | 0 | 2 | 16.88 | 183.12 | 22.5 | 1111.3 | 80.7 | 0
等径 | 7.8 | 99.9 | 1.05 | 0.135 | 7.9 | 1341.6 | 0 | 1174.78 | 45 | 0 | 4 | 0 | 1.17 | 0.143 | 112.1 | -57.97 | 0 | 112.1 | 1.232 | 0 | 0 | 0 | 0 | 230.5 | 0 | 227.2 | 36.29 | 29.37 | 7.41 | 0 | 200 | 1.18 | 2.83 | 2.85 | 1302.02 | 7.3 | 100 | 21.4 | 22 | 21 | 21 | 1214.2 | 1430 | 0 | -0.001 | 650 | 1.285 | 33.12 | 42.56 | 42.56 | 0 | 0 | 0 | 0 | 0 | 0 | 0 | 0 | 0 | 0 | 2 | 17.05 | 182.95 | 22.5 | 1112.3 | 80.8 | 0
等径 | 7.8 | 99.9 | 1.21 | 0.135 | 7.9 | 1341.6 | 0 | 1183.9 | 16 | 0 | 4 | 0 | 1.17 | 0.166 | 112.9 | -57.88 | -0.03 | 112.9 | 1.231 | 0 | 0 | 0 | 0 | 230.5 | 0 | 224.9 | 36.29 | 29.37 | 7.41 | 0 | 200 | 1.17 | 2.83 | 2.84 | 1289.81 | 7.3 | 100 | 21.5 | 22 | 21.1 | 21 | 1214.3 | 1430 | 0 | -0.0005 | 650 | 1.284 | 33.14 | 42.55 | 42.56 | 0 | 0 | 0 | 0 | 0 | 0 | 0 | 0 | 0 | 0 | 2 | 17.11 | 182.89 | 22.5 | 1112.7 | 80.8 | 0
等径 | 7.8 | 100 | 1.11 | 0.135 | 7.9 | 1341.6 | 0 | 1183.07 | 134 | 0 | 4 | 0 | 1.17 | 0.146 | 114 | -57.73 | -0.02 | 113.9 | 1.231 | 0 | 0 | 0 | 0 | 230.4 | -0.1 | 225.1 | 36.23 | 29.37 | 7.41 | 0 | 200 | 1.13 | 2.82 | 2.83 | 1302.02 | 7.4 | 100 | 21.4 | 22 | 21 | 21 | 1214.4 | 1430 | 0 | -0.0013 | 650 | 1.284 | 33.14 | 42.55 | 42.56 | 0 | 0 | 0 | 0 | 0 | 0 | 0 | 0 | 0 | 0 | 2 | 17.25 | 182.75 | 22.6 | 1113.3 | 80.9 | 0
等径 | 7.8 | 99.9 | 1.13 | 0.135 | 7.9 | 1341.6 | 0 | 1178.92 | 48 | 0 | 4 | 0 | 1.17 | 0.152 | 115.1 | -57.57 | -0.02 | 115.1 | 1.23 | 0 | 0 | 0 | 0 | 230.4 | -0.1 | 225.3 | 36.26 | 29.37 | 7.41 | 0 | 200 | 0.55 | 2.82 | 2.83 | 1318.29 | 7.4 | 100 | 21.4 | 22 | 21.1 | 21 | 1214.5 | 1430 | 0 | -0.0003 | 650 | 1.284 | 33.11 | 42.51 | 42.55 | 0 | 0 | 0 | 0 | 0 | 0 | 0 | 0 | 0 | 0 | 2 | 17.35 | 182.65 | 22.6 | 1114 | 81 | 0
等径 | 7.8 | 99.9 | 1.16 | 0.135 | 7.9 | 1341.6 | 0 | 1182.24 | 17 | 0 | 4 | 0 | 1.17 | 0.155 | 116.2 | -57.42 | -0.05 | 116.2 | 1.229 | 0 | 0 | 0 | 0 | 230.3 | -0.2 | 225 | 36.22 | 29.37 | 7.41 | 0 | 200 | 0.61 | 2.81 | 2.82 | 1293.88 | 7.4 | 100 | 21.4 | 22 | 21.2 | 21 | 1214.6 | 1430 | 0 | -0.0009 | 650 | 1.285 | 33.11 | 42.55 | 42.55 | 0 | 0 | 0 | 0 | 0 | 0 | 0 | 0 | 0 | 0 | 2 | 17.42 | 182.58 | 22.6 | 1114.7 | 81.1 | 0
等径 | 7.8 | 99.9 | 1.18 | 0.135 | 7.9 | 1341.6 | 0 | 1174.78 | 41 | 0 | 4 | 0 | 1.17 | 0.156 | 117.4 | -57.26 | -0.03 | 117.4 | 1.228 | 0 | 0 | 0 | 0 | 230.4 | -0.1 | 223.4 | 36.21 | 29.37 | 7.41 | 0 | 200 | 0.6 | 2.81 | 2.82 | 1281.67 | 7.4 | 100 | 21.5 | 22 | 21.2 | 21 | 1214.6 | 1430 | 0 | -0.0006 | 650 | 1.284 | 33.13 | 42.54 | 42.55 | 0 | 0 | 0 | 0 | 0 | 0 | 0 | 0 | 0 | 0 | 2 | 17.53 | 182.47 | 22.6 | 1115.5 | 81.2 | 0
等径 | 7.8 | 99.9 | 1.14 | 0.135 | 7.9 | 1341.6 | 0 | 1183.9 | 27 | 0 | 4 | 0 | 1.17 | 0.158 | 118.5 | -57.11 | -0.01 | 118.5 | 1.226 | 0 | 0 | 0 | 0 | 230.3 | -0.2 | 223.7 | 36.23 | 29.37 | 7.41 | 0 | 200 | 0.64 | 2.82 | 2.82 | 1302.02 | 7.4 | 100 | 21.4 | 22 | 21.2 | 21 | 1214.6 | 1430 | 0 | 0 | 650 | 1.285 | 33.11 | 42.55 | 42.55 | 0 | 0 | 0 | 0 | 0 | 0 | 0 | 0 | 0 | 0 | 2 | 17.65 | 182.35 | 22.6 | 1116.1 | 81.2 | 0
等径 | 7.8 | 99.9 | 1.23 | 0.135 | 7.9 | 1341.6 | 0 | 1176.44 | 65 | 0 | 4 | 0 | 1.17 | 0.163 | 120 | -56.9 | 0.01 | 120 | 1.225 | 0 | 0 | 0 | 0 | 230.5 | 0 | 223.2 | 36.16 | 29.37 | 7.41 | 0 | 200 | 0.77 | 2.82 | 2.82 | 1302.02 | 7.4 | 100 | 21.4 | 22 | 21 | 21 | 1214.6 | 1430 | 0 | 0.0009 | 650 | 1.284 | 33.12 | 42.53 | 42.55 | 0 | 0 | 0 | 0 | 0 | 0 | 0 | 0 | 0 | 0 | 2 | 17.78 | 182.22 | 22.7 | 1117.1 | 81.3 | 0
等径 | 7.8 | 99.9 | 1.12 | 0.135 | 7.9 | 1341.6 | 0 | 1183.07 | 90 | 0 | 4 | 0 | 1.17 | 0.151 | 120.9 | -56.79 | 0.03 | 120.9 | 1.225 | 0 | 0 | 0 | 0 | 230.5 | 0 | 222.7 | 36.15 | 29.37 | 7.41 | 0 | 200 | 0.8 | 2.84 | 2.82 | 1302.02 | 7.4 | 100 | 21.4 | 22 | 21 | 21 | 1214.7 | 1430 | 0 | 0.0001 | 650 | 1.285 | 33.13 | 42.57 | 42.55 | 0 | 0 | 0 | 0 | 0 | 0 | 0 | 0 | 0 | 0 | 2 | 17.85 | 182.15 | 22.7 | 1117.6 | 81.4 | 0
等径 | 7.8 | 99.9 | 1.15 | 0.135 | 7.9 | 1341.6 | 0 | 1174.78 | 66 | 0 | 4 | 0 | 1.17 | 0.158 | 121.9 | -56.65 | 0 | 121.9 | 1.224 | 0 | 0 | 0 | 0 | 230.5 | 0 | 225.7 | 36.16 | 29.37 | 7.41 | 0 | 200 | 0.74 | 2.83 | 2.82 | 1293.88 | 7.3 | 100 | 21.4 | 22 | 21.1 | 21 | 1214.7 | 1430 | 0 | 0.0004 | 650 | 1.285 | 33.11 | 42.55 | 42.55 | 0 | 0 | 0 | 0 | 0 | 0 | 0 | 0 | 0 | 0 | 2 | 17.94 | 182.06 | 22.7 | 1118.2 | 81.5 | 0
等径 | 7.8 | 99.9 | 1.2 | 0.135 | 7.9 | 1341.6 | 0 | 1183.07 | 59 | 0 | 4 | 0 | 1.17 | 0.161 | 123.1 | -56.48 | 0.03 | 123.1 | 1.224 | 0 | 0 | 0 | 0 | 230.7 | 0.2 | 221.9 | 36.16 | 29.37 | 7.41 | 0 | 200 | 0.86 | 2.84 | 2.83 | 1293.88 | 7.4 | 100 | 21.4 | 22 | 21 | 21 | 1214.5 | 1430 | 0 | 0.0006 | 650 | 1.283 | 33.13 | 42.51 | 42.55 | 0 | 0 | 0 | 0 | 0 | 0 | 0 | 0 | 0 | 0 | 2 | 18.07 | 181.93 | 22.7 | 1118.9 | 81.5 | 0
等径 | 7.8 | 99.9 | 1.18 | 0.135 | 7.9 | 1341.6 | 0 | 1185.57 | 54 | 0 | 4 | 0 | 1.17 | 0.161 | 124.4 | -56.31 | 0.03 | 124.4 | 1.224 | 0 | 0 | 0 | 0 | 230.7 | 0.2 | 218.9 | 36.14 | 29.37 | 7.41 | 0 | 200 | 0.72 | 2.83 | 2.83 | 1285.74 | 7.3 | 100 | 21.4 | 22 | 21.1 | 21 | 1214.3 | 1430 | 0 | 0.0005 | 650 | 1.285 | 33.14 | 42.58 | 42.55 | 0 | 0 | 0 | 0 | 0 | 0 | 0 | 0 | 0 | 0 | 2 | 18.17 | 181.83 | 22.8 | 1119.6 | 81.6 | 0
等径 | 7.8 | 99.9 | 1.25 | 0.135 | 7.9 | 1341.6 | 0 | 1183.9 | 13 | 0 | 4 | 0 | 1.16 | 0.172 | 125.6 | -56.15 | 0.07 | 125.6 | 1.223 | 0 | 0 | 0 | 0 | 230.8 | 0.4 | 222.8 | 36.11 | 29.37 | 7.41 | 0 | 200 | 0.81 | 2.84 | 2.83 | 1293.88 | 7.4 | 100 | 21.4 | 22 | 21 | 21 | 1214.1 | 1430 | 0 | 0.002 | 650 | 1.283 | 33.13 | 42.51 | 42.56 | 0 | 0 | 0 | 0 | 0 | 0 | 0 | 0 | 0 | 0 | 2 | 18.28 | 181.72 | 22.8 | 1120.4 | 81.7 | 0
等径 | 7.8 | 99.9 | 1.23 | 0.135 | 7.9 | 1341.6 | 0 | 1189.74 | 97 | 0 | 4 | 0 | 1.16 | 0.164 | 126.8 | -55.98 | 0.06 | 126.8 | 1.223 | 0 | 0 | 0 | 0 | 230.9 | 0.4 | 222.5 | 36.14 | 29.37 | 7.41 | 0 | 200 | 0.53 | 2.83 | 2.83 | 1289.81 | 7.4 | 100 | 21.4 | 22 | 21.1 | 21 | 1214 | 1430 | 0 | 0.0007 | 650 | 1.285 | 33.11 | 42.55 | 42.56 | 0 | 0 | 0 | 0 | 0 | 0 | 0 | 0 | 0 | 0 | 2 | 18.36 | 181.64 | 22.8 | 1121 | 81.8 | 0
等径 | 7.8 | 99.9 | 1.22 | 0.135 | 7.9 | 1341.6 | 0 | 1193.09 | 65 | 0 | 4 | 0 | 1.16 | 0.163 | 128.2 | -55.79 | 0.07 | 128.2 | 1.224 | 0 | 0 | 0 | 0 | 231 | 0.5 | 222.2 | 36.11 | 29.37 | 7.41 | 0 | 200 | 0.71 | 2.85 | 2.83 | 1297.95 | 7.4 | 100 | 21.4 | 22 | 21.2 | 21 | 1214 | 1430 | 0 | 0.001 | 650 | 1.285 | 33.11 | 42.55 | 42.56 | 0 | 0 | 0 | 0 | 0 | 0 | 0 | 0 | 0 | 0 | 2 | 18.52 | 181.48 | 22.8 | 1121.8 | 81.9 | 0
等径 | 7.8 | 99.9 | 1.22 | 0.135 | 7.9 | 1341.6 | 0 | 1187.24 | 25 | 0 | 4 | 0 | 1.16 | 0.165 | 129.5 | -55.62 | 0.05 | 129.5 | 1.223 | 0 | 0 | 0 | 0 | 231 | 0.5 | 228.1 | 36.13 | 29.37 | 7.41 | 0 | 200 | 0.37 | 2.83 | 2.84 | 1297.95 | 7.4 | 100 | 21.4 | 22 | 21 | 21 | 1214 | 1430 | 0 | 0.001 | 650 | 1.283 | 33.14 | 42.52 | 42.57 | 0 | 0 | 0 | 0 | 0 | 0 | 0 | 0 | 0 | 0 | 2 | 18.65 | 181.35 | 22.8 | 1122.6 | 82 | 0
等径 | 7.8 | 99.9 | 1.25 | 0.135 | 7.9 | 1341.6 | 0 | 1183.9 | 46 | 0 | 4 | 0 | 1.16 | 0.17 | 130.5 | -55.48 | 0.09 | 130.5 | 1.224 | 0 | 0 | 0 | 0 | 231.1 | 0.6 | 226.6 | 36.13 | 29.37 | 7.41 | 0 | 200 | 0.69 | 2.85 | 2.84 | 1289.81 | 7.4 | 100 | 21.5 | 22 | 21.1 | 21 | 1214 | 1430 | 0 | 0.0024 | 650 | 1.284 | 33.13 | 42.54 | 42.57 | 0 | 0 | 0 | 0 | 0 | 0 | 0 | 0 | 0 | 0 | 2 | 18.75 | 181.25 | 22.9 | 1123.1 | 82 | 0
等径 | 7.8 | 100 | 1.24 | 0.135 | 7.9 | 1341.6 | 0 | 1185.57 | 56 | 0 | 4 | 0 | 1.16 | 0.17 | 131.8 | -55.3 | 0.07 | 131.8 | 1.223 | 0 | 0 | 0 | 0 | 231.1 | 0.6 | 228.6 | 36.12 | 29.37 | 7.41 | 0 | 200 | 0.47 | 2.85 | 2.84 | 1277.6 | 7.3 | 100 | 21.4 | 22 | 21 | 21 | 1214.2 | 1430 | 0 | 0.0015 | 650 | 1.283 | 33.14 | 42.52 | 42.58 | 0 | 0 | 0 | 0 | 0 | 0 | 0 | 0 | 0 | 0 | 2 | 18.85 | 181.15 | 22.9 | 1123.9 | 82.1 | 0
等径 | 7.8 | 99.9 | 1.23 | 0.135 | 7.9 | 1341.6 | 0 | 1181.41 | 68 | 0 | 4 | 0 | 1.16 | 0.163 | 133 | -55.13 | 0.07 | 133 | 1.223 | 0 | 0 | 0 | 0 | 231.2 | 0.6 | 228.5 | 36.08 | 29.37 | 7.41 | 0 | 200 | 0.53 | 2.83 | 2.84 | 1293.88 | 7.4 | 100 | 21.4 | 22 | 21 | 21 | 1214.2 | 1430 | 0 | 0.0009 | 650 | 1.286 | 33.13 | 42.61 | 42.58 | 0 | 0 | 0 | 0 | 0 | 0 | 0 | 0 | 0 | 0 | 2 | 19 | 181 | 22.9 | 1124.6 | 82.2 | 0
等径 | 7.8 | 99.9 | 1.23 | 0.135 | 7.9 | 1341.6 | 0 | 1185.57 | 69 | 0 | 4 | 0 | 1.16 | 0.163 | 134.2 | -54.95 | 0.05 | 134.2 | 1.223 | 0 | 0 | 0 | 0 | 231.1 | 0.6 | 228.2 | 36.07 | 29.37 | 7.41 | 0 | 200 | 0.52 | 2.83 | 2.84 | 1302.02 | 7.4 | 100 | 21.4 | 22 | 21.1 | 21 | 1214.2 | 1430 | 0 | 0.0008 | 650 | 1.284 | 33.14 | 42.55 | 42.58 | 0 | 0 | 0 | 0 | 0 | 0 | 0 | 0 | 0 | 0 | 2 | 19.1 | 180.9 | 22.9 | 1125.4 | 82.3 | 0
等径 | 7.8 | 99.9 | 1.19 | 0.135 | 7.9 | 1341.6 | 0 | 1183.07 | 40 | 0 | 4 | 0 | 1.16 | 0.162 | 135.4 | -54.81 | 0.09 | 135.4 | 1.223 | 0 | 0 | 0 | 0 | 231.1 | 0.6 | 224.3 | 36.06 | 29.37 | 7.41 | 0 | 200 | 0.7 | 2.84 | 2.84 | 1293.88 | 7.4 | 100 | 21.4 | 22 | 21.1 | 21 | 1214.3 | 1430 | 0 | 0.0022 | 650 | 1.283 | 33.13 | 42.51 | 42.59 | 0 | 0 | 0 | 0 | 0 | 0 | 0 | 0 | 0 | 0 | 2 | 19.19 | 180.81 | 22.9 | 1125.9 | 82.3 | 0
等径 | 7.8 | 99.9 | 1.17 | 0.135 | 7.9 | 1341.6 | 0 | 1179.75 | 0 | 0 | 4 | 0 | 1.16 | 0.159 | 136.5 | -54.65 | 0.04 | 136.5 | 1.223 | 0 | 0 | 0 | 0 | 231 | 0.5 | 229.2 | 36.05 | 29.37 | 7.41 | 0 | 200 | 0.53 | 2.81 | 2.84 | 1285.74 | 7.3 | 100 | 21.5 | 22 | 21.1 | 21 | 1214.4 | 1430 | 0 | 0.0009 | 650 | 1.285 | 33.17 | 42.62 | 42.59 | 0 | 0 | 0 | 0 | 0 | 0 | 0 | 0 | 0 | 0 | 2 | 19.34 | 180.66 | 23 | 1126.6 | 82.4 | 0
等径 | 7.8 | 99.9 | 1.23 | 0.135 | 7.9 | 1341.6 | 0 | 1187.24 | 55 | 0 | 4 | 0 | 1.16 | 0.163 | 138 | -54.45 | 0.03 | 138 | 1.223 | 0 | 0 | 0 | 0 | 231 | 0.5 | 229.3 | 36.06 | 29.37 | 7.41 | 0 | 200 | 0.43 | 2.8 | 2.83 | 1285.74 | 7.4 | 100 | 21.5 | 22 | 21 | 21 | 1214.4 | 1430 | 0 | 0.0001 | 650 | 1.285 | 33.14 | 42.58 | 42.59 | 0 | 0 | 0 | 0 | 0 | 0 | 0 | 0 | 0 | 0 | 2 | 19.46 | 180.54 | 23 | 1127.5 | 82.5 | 0
等径 | 7.8 | 99.9 | 1.25 | 0.135 | 7.9 | 1341.6 | 0 | 1195.61 | 45 | 0 | 4 | 0 | 1.16 | 0.167 | 139.8 | -54.21 | 0.02 | 139.8 | 1.222 | 0 | 0 | 0 | 0 | 230.9 | 0.4 | 229.1 | 36.02 | 29.37 | 7.41 | 0 | 200 | 0.52 | 2.8 | 2.81 | 1293.88 | 7.3 | 100 | 21.4 | 22 | 21.3 | 21 | 1214.5 | 1430 | 0 | 0.0006 | 650 | 1.285 | 33.14 | 42.58 | 42.59 | 0 | 0 | 0 | 0 | 0 | 0 | 0 | 0 | 0 | 0 | 2 | 19.62 | 180.38 | 23 | 1128.5 | 82.6 | 0
等径 | 7.8 | 99.9 | 1.18 | 0.135 | 7.9 | 1341.6 | 0 | 1197.29 | 56 | 0 | 4 | 0 | 1.16 | 0.16 | 140.1 | -54.16 | 0.03 | 140.1 | 1.222 | 0 | 0 | 0 | 0 | 230.8 | 0.3 | 226.3 | 36.06 | 29.37 | 7.41 | 0 | 200 | 0.65 | 2.8 | 2.81 | 1289.81 | 7.4 | 100 | 21.4 | 22 | 21 | 21 | 1214.6 | 1430 | 0 | 0.001 | 650 | 1.283 | 33.14 | 42.52 | 42.6 | 0 | 0 | 0 | 0 | 0 | 0 | 0 | 0 | 0 | 0 | 2 | 19.65 | 180.35 | 23 | 1128.7 | 82.7 | 0
等径 | 7.8 | 99.9 | 1.17 | 0.135 | 7.9 | 1341.6 | 0 | 1188.07 | 79 | 0 | 4 | 0 | 1.16 | 0.156 | 141.4 | -53.98 | 0.02 | 141.4 | 1.222 | 0 | 0 | 0 | 0 | 230.8 | 0.3 | 228.9 | 36.06 | 29.37 | 7.41 | 0 | 200 | 0.47 | 2.79 | 2.8 | 1297.95 | 7.4 | 100 | 21.5 | 22 | 21.1 | 21 | 1214.7 | 1430 | 0 | 0.0001 | 650 | 1.285 | 33.14 | 42.58 | 42.6 | 0 | 0 | 0 | 0 | 0 | 0 | 0 | 0 | 0 | 0 | 2 | 19.75 | 180.25 | 23 | 1129.5 | 82.8 | 0
等径 | 7.8 | 99.9 | 1.16 | 0.135 | 7.9 | 1341.6 | 0 | 1183.9 | 14 | 0 | 4 | 0 | 1.15 | 0.158 | 142.4 | -53.85 | 0.03 | 142.4 | 1.221 | 0 | 0 | 0 | 0 | 230.7 | 0.2 | 227.4 | 36 | 29.37 | 7.41 | 0 | 200 | 0.8 | 2.79 | 2.8 | 1293.88 | 7.4 | 100 | 21.4 | 22 | 21 | 21 | 1214.9 | 1430 | 0 | 0.0006 | 650 | 1.286 | 33.14 | 42.62 | 42.6 | 0 | 0 | 0 | 0 | 0 | 0 | 0 | 0 | 0 | 0 | 2 | 19.88 | 180.12 | 23.1 | 1130.1 | 82.8 | 0
等径 | 7.8 | 99.9 | 1.24 | 0.135 | 7.9 | 1341.6 | 0 | 1193.93 | 65 | 0 | 4 | 0 | 1.15 | 0.164 | 143.6 | -53.69 | 0.02 | 143.5 | 1.22 | 0 | 0 | 0 | 0 | 230.8 | 0.3 | 225.6 | 36.03 | 29.37 | 7.41 | 0 | 200 | 1.08 | 2.8 | 2.8 | 1302.02 | 7.3 | 100 | 21.4 | 22 | 21.1 | 21 | 1214.9 | 1430 | 0 | 0.0006 | 650 | 1.285 | 33.15 | 42.6 | 42.6 | 0 | 0 | 0 | 0 | 0 | 0 | 0 | 0 | 0 | 0 | 2 | 20 | 180 | 23.1 | 1130.8 | 82.9 | 0
等径 | 7.8 | 100 | 1.21 | 0.135 | 7.9 | 1341.5 | 0 | 1193.93 | 34 | 0 | 4 | 0 | 1.15 | 0.162 | 144.9 | -53.52 | 0.03 | 144.9 | 1.22 | 0 | 0 | 0 | 0 | 230.8 | 0.3 | 226.8 | 36.05 | 29.37 | 7.41 | 0 | 200 | 0.76 | 2.78 | 2.79 | 1285.74 | 7.3 | 100 | 21.4 | 22 | 21 | 21 | 1215.1 | 1430 | 0 | 0.0001 | 650 | 1.285 | 33.15 | 42.6 | 42.6 | 0 | 0 | 0 | 0 | 0 | 0 | 0 | 0 | 0 | 0 | 2 | 20.09 | 179.91 | 23.1 | 1131.6 | 83 | 0
等径 | 7.8 | 99.9 | 1.22 | 0.135 | 7.9 | 1341.5 | 0 | 1175.61 | 29 | 0 | 4 | 0 | 1.15 | 0.168 | 146.1 | -53.34 | 0.03 | 146.1 | 1.22 | 0 | 0 | 0 | 0 | 230.7 | 0.2 | 231.5 | 36 | 29.37 | 7.41 | 0 | 200 | 1.16 | 2.79 | 2.79 | 1293.88 | 7.3 | 100 | 21.4 | 22 | 21 | 21 | 1215.2 | 1430 | 0 | 0.0008 | 650 | 1.285 | 33.14 | 42.58 | 42.6 | 0 | 0 | 0 | 0 | 0 | 0 | 0 | 0 | 0 | 0 | 2 | 20.22 | 179.78 | 23.1 | 1132.4 | 83.1 | 0
等径 | 7.8 | 99.9 | 1.17 | 0.135 | 7.9 | 1341.5 | 0 | 1169.02 | 40 | 0 | 4 | 0 | 1.15 | 0.159 | 147.1 | -53.2 | 0.03 | 147.1 | 1.22 | 0 | 0 | 0 | 0 | 230.7 | 0.2 | 229.4 | 36.04 | 29.37 | 7.41 | 0 | 200 | 0.62 | 2.8 | 2.79 | 1306.08 | 7.4 | 100 | 21.4 | 22 | 21 | 21 | 1215.3 | 1430 | 0 | 0.0009 | 650 | 1.286 | 33.14 | 42.62 | 42.61 | 0 | 0 | 0 | 0 | 0 | 0 | 0 | 0 | 0 | 0 | 2 | 20.32 | 179.68 | 23.1 | 1133 | 83.1 | 0
等径 | 7.8 | 99.9 | 1.2 | 0.135 | 7.9 | 1341.5 | 0 | 1170.66 | 150 | 0 | 4 | 0 | 1.15 | 0.165 | 148.1 | -53.06 | 0.06 | 148.1 | 1.219 | 0 | 0 | 0 | 0 | 230.8 | 0.3 | 229.8 | 36.04 | 29.37 | 7.41 | 0 | 200 | 0.52 | 2.81 | 2.79 | 1297.95 | 7.3 | 100 | 21.4 | 22 | 21.2 | 21 | 1215.3 | 1430 | 0 | 0.0025 | 650 | 1.283 | 33.15 | 42.53 | 42.61 | 0 | 0 | 0 | 0 | 0 | 0 | 0 | 0 | 0 | 0 | 2 | 20.42 | 179.58 | 23.2 | 1133.6 | 83.2 | 0
等径 | 7.8 | 100 | 1.17 | 0.135 | 7.9 | 1341.5 | 0 | 1174.78 | 45 | 0 | 4 | 0 | 1.15 | 0.164 | 149.5 | -52.88 | 0.06 | 149.5 | 1.219 | 0 | 0 | 0 | 0 | 230.8 | 0.3 | 226.8 | 36.02 | 29.37 | 7.41 | 0 | 200 | 0.77 | 2.81 | 2.79 | 1285.74 | 7.3 | 100 | 21.5 | 22 | 21 | 21 | 1215.2 | 1430 | 0 | 0.0015 | 650 | 1.282 | 33.16 | 42.51 | 42.61 | 0 | 0 | 0 | 0 | 0 | 0 | 0 | 0 | 0 | 0 | 2 | 20.56 | 179.44 | 23.2 | 1134.3 | 83.3 | 0
等径 | 7.8 | 100 | 1.19 | 0.135 | 7.9 | 1341.5 | 0 | 1188.91 | 8 | 0 | 5 | 0 | 1.15 | 0.163 | 150.6 | -52.73 | 0.04 | 150.6 | 1.219 | 0 | 0 | 0 | 0 | 230.9 | 0.4 | 225.9 | 35.99 | 29.37 | 7.41 | 0 | 200 | 0.62 | 2.79 | 2.79 | 1285.74 | 7.3 | 100 | 21.4 | 22 | 21.3 | 21 | 1215 | 1430 | 0 | 0.0005 | 650 | 1.286 | 33.12 | 42.59 | 42.61 | 0 | 0 | 0 | 0 | 0 | 0 | 0 | 0 | 0 | 0 | 2 | 20.63 | 179.37 | 23.2 | 1135 | 83.4 | 0
等径 | 7.8 | 99.9 | 1.17 | 0.135 | 7.9 | 1341.6 | 0 | 1185.57 | 16 | 0 | 5 | 0 | 1.15 | 0.159 | 151.9 | -52.57 | 0.03 | 151.9 | 1.218 | 0 | 0 | 0 | 0 | 230.8 | 0.3 | 226.3 | 35.97 | 29.37 | 7.41 | 0 | 200 | 0.75 | 2.79 | 2.8 | 1293.88 | 7.3 | 100 | 21.4 | 22 | 21.1 | 21 | 1214.9 | 1430 | 0 | 0.0005 | 650 | 1.285 | 33.15 | 42.6 | 42.62 | 0 | 0 | 0 | 0 | 0 | 0 | 0 | 0 | 0 | 0 | 2 | 20.74 | 179.26 | 23.2 | 1135.7 | 83.5 | 0
等径 | 7.8 | 99.9 | 1.17 | 0.135 | 7.9 | 1341.6 | 0 | 1191.41 | 66 | 0 | 5 | 0 | 1.15 | 0.165 | 153.2 | -52.38 | 0.07 | 153.2 | 1.218 | 0 | 0 | 0 | 0 | 230.8 | 0.3 | 224.6 | 35.96 | 29.37 | 7.41 | 0 | 200 | 0.7 | 2.77 | 2.79 | 1289.81 | 7.3 | 100 | 21.5 | 22 | 21 | 21 | 1214.8 | 1430 | 0 | 0.0021 | 650 | 1.283 | 33.16 | 42.54 | 42.62 | 0 | 0 | 0 | 0 | 0 | 0 | 0 | 0 | 0 | 0 | 2 | 20.89 | 179.11 | 23.3 | 1136.5 | 83.5 | 0
等径 | 7.8 | 99.9 | 1.19 | 0.135 | 7.9 | 1341.5 | 0 | 1193.09 | 20 | 0 | 5 | 0 | 1.15 | 0.16 | 154.5 | -52.21 | 0.04 | 154.5 | 1.218 | 0 | 0 | 0 | 0 | 230.9 | 0.4 | 226.1 | 36.01 | 29.37 | 7.41 | 0 | 200 | 0.7 | 2.79 | 2.79 | 1297.95 | 7.3 | 100 | 21.4 | 22 | 21 | 21 | 1214.9 | 1430 | 0 | 0.0003 | 650 | 1.284 | 33.15 | 42.56 | 42.62 | 0 | 0 | 0 | 0 | 0 | 0 | 0 | 0 | 0 | 0 | 2 | 21 | 179 | 23.3 | 1137.3 | 83.6 | 0
等径 | 7.8 | 99.9 | 1.23 | 0.135 | 7.9 | 1341.5 | 0 | 1183.9 | 33 | 0 | 5 | 0 | 1.15 | 0.163 | 155.5 | -52.08 | 0.07 | 155.5 | 1.218 | 0 | 0 | 0 | 0 | 231 | 0.5 | 223.6 | 36 | 29.37 | 7.41 | 0 | 200 | 0.99 | 2.8 | 2.79 | 1302.02 | 7.3 | 100 | 21.4 | 22 | 21.2 | 21 | 1214.9 | 1430 | 0 | 0.0013 | 650 | 1.285 | 33.17 | 42.62 | 42.62 | 0 | 0 | 0 | 0 | 0 | 0 | 0 | 0 | 0 | 0 | 2 | 21.1 | 178.9 | 23.3 | 1137.8 | 83.7 | 0
等径 | 7.8 | 99.9 | 1.22 | 0.135 | 7.9 | 1341.5 | 0 | 1193.09 | 55 | 0 | 5 | 0 | 1.15 | 0.169 | 156.5 | -51.94 | 0.05 | 156.5 | 1.217 | 0 | 0 | 0 | 0 | 231 | 0.5 | 225.1 | 35.98 | 29.37 | 7.41 | 0 | 200 | 1 | 2.79 | 2.79 | 1297.95 | 7.3 | 100 | 21.5 | 22 | 21 | 21 | 1215 | 1430 | 0 | 0.0013 | 650 | 1.286 | 33.16 | 42.64 | 42.63 | 0 | 0 | 0 | 0 | 0 | 0 | 0 | 0 | 0 | 0 | 2 | 21.23 | 178.77 | 23.3 | 1138.4 | 83.8 | 0
等径 | 7.8 | 99.9 | 1.3 | 0.135 | 7.9 | 1341.5 | 0 | 1187.24 | 37 | 0 | 5 | 0 | 1.15 | 0.174 | 157.8 | -51.77 | 0.04 | 157.6 | 1.217 | 0 | 0 | 0 | 0 | 231 | 0.5 | 222.7 | 36.03 | 29.37 | 7.41 | 0 | 200 | 0.8 | 2.78 | 2.79 | 1306.08 | 7.3 | 100 | 21.4 | 22 | 21.1 | 21 | 1215.1 | 1430 | 0 | 0.0011 | 650 | 1.286 | 33.14 | 42.62 | 42.63 | 0 | 0 | 0 | 0 | 0 | 0 | 0 | 0 | 0 | 0 | 2 | 21.34 | 178.66 | 23.3 | 1139.2 | 83.8 | 0
等径 | 7.8 | 99.9 | 1.24 | 0.135 | 7.9 | 1341.5 | 0 | 1194.77 | 28 | 0 | 5 | 0 | 1.14 | 0.167 | 159 | -51.6 | 0.06 | 159 | 1.217 | 0 | 0 | 0 | 0 | 231 | 0.5 | 224.4 | 35.95 | 29.37 | 7.41 | 0 | 200 | 0.7 | 2.79 | 2.79 | 1273.53 | 7.4 | 100 | 21.4 | 22 | 21.3 | 21 | 1215.2 | 1430 | 0 | 0.0008 | 650 | 1.285 | 33.18 | 42.64 | 42.63 | 0 | 0 | 0 | 0 | 0 | 0 | 0 | 0 | 0 | 0 | 2 | 21.42 | 178.58 | 23.4 | 1139.9 | 83.9 | 0
等径 | 7.8 | 100 | 1.18 | 0.135 | 7.9 | 1341.5 | 0 | 1186.4 | 43 | 0 | 5 | 0 | 1.14 | 0.164 | 160.1 | -51.43 | 0.04 | 160.1 | 1.217 | 0 | 0 | 0 | 0 | 230.8 | 0.3 | 226.6 | 35.94 | 29.37 | 7.41 | 0 | 200 | 0.32 | 2.79 | 2.79 | 1281.67 | 7.3 | 100 | 21.4 | 22 | 21 | 21 | 1215.3 | 1430 | 0 | 0.0006 | 650 | 1.284 | 33.16 | 42.58 | 42.64 | 0 | 0 | 0 | 0 | 0 | 0 | 0 | 0 | 0 | 0 | 2 | 21.56 | 178.44 | 23.4 | 1140.6 | 84 | 0
等径 | 7.8 | 99.9 | 1.18 | 0.135 | 7.9 | 1341.5 | 0 | 1192.25 | 54 | 0 | 5 | 0 | 1.14 | 0.158 | 161.4 | -51.27 | 0.06 | 161.4 | 1.217 | 0 | 0 | 0 | 0 | 230.9 | 0.4 | 227.4 | 35.94 | 29.37 | 7.41 | 0 | 200 | 0.24 | 2.78 | 2.79 | 1297.95 | 7.3 | 100 | 21.5 | 22 | 21.1 | 21 | 1215.4 | 1430 | 0 | 0.0007 | 650 | 1.285 | 33.16 | 42.61 | 42.64 | 0 | 0 | 0 | 0 | 0 | 0 | 0 | 0 | 0 | 0 | 2 | 21.65 | 178.35 | 23.4 | 1141.3 | 84.1 | 0
等径 | 7.8 | 99.9 | 1.15 | 0.135 | 7.9 | 1341.5 | 0 | 1175.61 | 68 | 0 | 5 | 0 | 1.14 | 0.157 | 162.9 | -51.07 | 0.03 | 162.9 | 1.216 | 0 | 0 | 0 | 0 | 230.8 | 0.3 | 227.2 | 35.9 | 29.37 | 7.41 | 0 | 200 | 0.8 | 2.78 | 2.78 | 1293.88 | 7.4 | 100 | 21.4 | 22 | 21 | 21 | 1215.5 | 1430 | 0 | 0.0006 | 650 | 1.286 | 33.16 | 42.64 | 42.64 | 0 | 0 | 0 | 0 | 0 | 0 | 0 | 0 | 0 | 0 | 2 | 21.81 | 178.19 | 23.4 | 1142.2 | 84.2 | 0
等径 | 7.8 | 99.9 | 1.17 | 0.135 | 7.9 | 1341.5 | 0 | 1173.96 | 25 | 0 | 5 | 0 | 1.14 | 0.159 | 163.6 | -50.96 | 0.05 | 163.6 | 1.216 | 0 | 0 | 0 | 0 | 230.8 | 0.3 | 225.9 | 35.87 | 29.37 | 7.41 | 0 | 200 | 0.85 | 2.77 | 2.78 | 1302.02 | 7.4 | 100 | 21.4 | 22 | 21.1 | 21 | 1215.5 | 1430 | 0 | 0.0005 | 650 | 1.284 | 33.17 | 42.59 | 42.64 | 0 | 0 | 0 | 0 | 0 | 0 | 0 | 0 | 0 | 0 | 2 | 21.86 | 178.14 | 23.4 | 1142.7 | 84.2 | 0
等径 | 7.8 | 99.9 | 1.2 | 0.135 | 7.9 | 1341.5 | 0 | 1181.41 | 103 | 0 | 5 | 0 | 1.14 | 0.162 | 164.9 | -50.8 | 0.03 | 164.9 | 1.215 | 0 | 0 | 0 | 0 | 230.8 | 0.3 | 224.9 | 35.96 | 29.37 | 7.41 | 0 | 200 | 0.44 | 2.77 | 2.78 | 1302.02 | 7.4 | 100 | 21.4 | 22 | 21.1 | 21 | 1215.6 | 1430 | 0 | 0.0007 | 650 | 1.284 | 33.18 | 42.6 | 42.64 | 0 | 0 | 0 | 0 | 0 | 0 | 0 | 0 | 0 | 0 | 2 | 21.97 | 178.03 | 23.5 | 1143.4 | 84.3 | 0
等径 | 7.8 | 99.9 | 1.17 | 0.135 | 7.9 | 1341.5 | 0 | 1185.57 | 64 | 0 | 5 | 0 | 1.14 | 0.16 | 166.1 | -50.62 | 0.06 | 166.1 | 1.215 | 0 | 0 | 0 | 0 | 230.8 | 0.3 | 225.8 | 35.9 | 29.37 | 7.41 | 0 | 200 | 0.58 | 2.79 | 2.78 | 1314.22 | 7.4 | 100 | 21.4 | 22 | 21 | 21 | 1215.7 | 1430 | 0 | 0.002 | 650 | 1.287 | 33.15 | 42.66 | 42.65 | 0 | 0 | 0 | 0 | 0 | 0 | 0 | 0 | 0 | 0 | 2 | 22.09 | 177.91 | 23.5 | 1144.2 | 84.4 | 0
等径 | 7.8 | 99.9 | 1.14 | 0.135 | 7.9 | 1341.5 | 0 | 1176.44 | 64 | 0 | 5 | 0 | 1.14 | 0.148 | 167.2 | -50.48 | 0.04 | 167.1 | 1.215 | 0 | 0 | 0 | 0 | 230.9 | 0.4 | 227.7 | 35.94 | 29.37 | 7.41 | 0 | 200 | 0.47 | 2.77 | 2.78 | 1302.02 | 7.3 | 100 | 21.5 | 22 | 21 | 21 | 1215.7 | 1430 | 0 | -0.0008 | 650 | 1.285 | 33.17 | 42.62 | 42.65 | 0 | 0 | 0 | 0 | 0 | 0 | 0 | 0 | 0 | 0 | 2 | 22.23 | 177.77 | 23.5 | 1144.8 | 84.5 | 0
等径 | 7.8 | 99.9 | 1.2 | 0.135 | 7.9 | 1341.5 | 0 | 1177.26 | 45 | 0 | 5 | 0 | 1.14 | 0.163 | 168.4 | -50.31 | 0.09 | 168.4 | 1.215 | 0 | 0 | 0 | 0 | 231 | 0.5 | 227.8 | 35.9 | 29.37 | 7.41 | 0 | 200 | 0.62 | 2.78 | 2.78 | 1293.88 | 7.3 | 100 | 21.4 | 22 | 21.1 | 21 | 1215.8 | 1430 | 0 | 0.0025 | 650 | 1.284 | 33.19 | 42.62 | 42.65 | 0 | 0 | 0 | 0 | 0 | 0 | 0 | 0 | 0 | 0 | 2 | 22.32 | 177.68 | 23.5 | 1145.5 | 84.6 | 0
等径 | 7.8 | 99.9 | 1.22 | 0.135 | 7.9 | 1341.5 | 0 | 1176.44 | 20 | 0 | 5 | 0 | 1.14 | 0.163 | 169.6 | -50.13 | 0.1 | 169.6 | 1.215 | 0 | 0 | 0 | 0 | 231.1 | 0.6 | 229.8 | 35.91 | 29.37 | 7.41 | 0 | 200 | 0.92 | 2.8 | 2.78 | 1293.88 | 7.4 | 100 | 21.4 | 22 | 21.2 | 21 | 1215.9 | 1430 | 0 | 0.0019 | 650 | 1.287 | 33.15 | 42.66 | 42.66 | 0 | 0 | 0 | 0 | 0 | 0 | 0 | 0 | 0 | 0 | 2 | 22.45 | 177.55 | 23.5 | 1146.2 | 84.6 | 0
等径 | 7.8 | 100 | 1.21 | 0.135 | 7.9 | 1341.5 | 0 | 1185.57 | 40 | 0 | 5 | 0 | 1.14 | 0.164 | 170.9 | -49.97 | 0.09 | 170.9 | 1.215 | 0 | 0 | 0 | 0 | 231.2 | 0.7 | 226.7 | 35.84 | 29.37 | 7.41 | 0 | 200 | 0.64 | 2.79 | 2.78 | 1302.02 | 7.4 | 100 | 21.4 | 22 | 21 | 21 | 1215.9 | 1430 | 0 | 0.0018 | 650 | 1.287 | 33.15 | 42.66 | 42.67 | 0 | 0 | 0 | 0 | 0 | 0 | 0 | 0 | 0 | 0 | 2 | 22.57 | 177.43 | 23.6 | 1147 | 84.7 | 0
等径 | 7.8 | 99.9 | 1.19 | 0.135 | 7.9 | 1341.5 | 0 | 1178.92 | 38 | 0 | 5 | 0 | 1.14 | 0.159 | 172.1 | -49.81 | 0.06 | 172 | 1.215 | 0 | 0 | 0 | 0 | 231.1 | 0.6 | 224.9 | 35.86 | 29.37 | 7.41 | 0 | 200 | 0.58 | 2.79 | 2.79 | 1293.88 | 7.3 | 100 | 21.4 | 22 | 21.1 | 21 | 1215.9 | 1430 | 0 | 0.0009 | 650 | 1.286 | 33.19 | 42.68 | 42.67 | 0 | 0 | 0 | 0 | 0 | 0 | 0 | 0 | 0 | 0 | 2 | 22.64 | 177.36 | 23.6 | 1147.7 | 84.8 | 0
等径 | 7.8 | 99.9 | 1.23 | 0.135 | 7.9 | 1341.5 | 0 | 1177.26 | 32 | 0 | 5 | 0 | 1.14 | 0.169 | 173.4 | -49.64 | 0.11 | 173.4 | 1.215 | 0 | 0 | 0 | 0 | 231.2 | 0.7 | 218.9 | 35.8 | 29.37 | 7.41 | 0 | 200 | 0.67 | 2.8 | 2.79 | 1285.74 | 7.3 | 100 | 21.4 | 22 | 21 | 21 | 1215.9 | 1430 | 0 | 0.0029 | 650 | 1.285 | 33.18 | 42.64 | 42.67 | 0 | 0 | 0 | 0 | 0 | 0 | 0 | 0 | 0 | 0 | 2 | 22.73 | 177.27 | 23.6 | 1148.4 | 84.9 | 0
等径 | 7.8 | 99.9 | 1.18 | 0.135 | 7.9 | 1341.6 | 0 | 1177.26 | 45 | 0 | 5 | 0 | 1.14 | 0.157 | 174.5 | -49.48 | 0.08 | 174.5 | 1.215 | 0 | 0 | 0 | 0 | 231.2 | 0.7 | 220.4 | 35.83 | 29.37 | 7.41 | 0 | 200 | 0.54 | 2.8 | 2.79 | 1289.81 | 7.4 | 100 | 21.4 | 22 | 21 | 21 | 1215.9 | 1430 | 0 | 0.0008 | 650 | 1.286 | 33.16 | 42.64 | 42.68 | 0 | 0 | 0 | 0 | 0 | 0 | 0 | 0 | 0 | 0 | 2 | 22.87 | 177.13 | 23.6 | 1149 | 85 | 0
等径 | 7.8 | 99.9 | 1.18 | 0.135 | 7.9 | 1341.6 | 0 | 1178.92 | 48 | 0 | 5 | 0 | 1.13 | 0.16 | 175.8 | -49.31 | 0.07 | 175.8 | 1.215 | 0 | 0 | 0 | 0 | 231.1 | 0.6 | 220.2 | 35.78 | 29.37 | 7.41 | 0 | 200 | 0.66 | 2.79 | 2.8 | 1293.88 | 7.4 | 100 | 21.4 | 22 | 21 | 21 | 1215.9 | 1430 | 0 | 0.0018 | 650 | 1.287 | 33.18 | 42.7 | 42.68 | 0 | 0 | 0 | 0 | 0 | 0 | 0 | 0 | 0 | 0 | 2 | 22.98 | 177.02 | 23.6 | 1149.8 | 85 | 0
等径 | 7.8 | 99.9 | 1.12 | 0.135 | 7.9 | 1341.6 | 0 | 1178.09 | 21 | 0 | 5 | 0 | 1.13 | 0.152 | 176.9 | -49.16 | 0.04 | 176.9 | 1.215 | 0 | 0 | 0 | 0 | 231 | 0.5 | 218.5 | 35.79 | 29.37 | 7.41 | 0 | 200 | 0.58 | 2.79 | 2.8 | 1277.6 | 7.3 | 100 | 21.5 | 22 | 21.3 | 21 | 1215.9 | 1430 | 0 | 0.0001 | 650 | 1.284 | 33.2 | 42.63 | 42.69 | 0 | 0 | 0 | 0 | 0 | 0 | 0 | 0 | 0 | 0 | 2 | 23.06 | 176.94 | 23.7 | 1150.4 | 85.1 | 0
等径 | 7.8 | 99.9 | 1.24 | 0.135 | 7.9 | 1341.5 | 0 | 1185.57 | 58 | 0 | 5 | 0 | 1.13 | 0.161 | 178 | -49 | 0.02 | 178 | 1.214 | 0 | 0 | 0 | 0 | 230.9 | 0.4 | 220.1 | 35.79 | 29.37 | 7.41 | 0 | 200 | 0.63 | 2.76 | 2.79 | 1297.95 | 7.4 | 100 | 21.4 | 22 | 21.3 | 21 | 1215.9 | 1430 | 0 | 0.0003 | 650 | 1.285 | 33.19 | 42.65 | 42.69 | 0 | 0 | 0 | 0 | 0 | 0 | 0 | 0 | 0 | 0 | 2 | 23.19 | 176.81 | 23.7 | 1151.1 | 85.2 | 0
等径 | 7.8 | 99.9 | 1.23 | 0.135 | 7.9 | 1341.5 | 0 | 1178.09 | 60 | 0 | 5 | 0 | 1.13 | 0.164 | 179.1 | -48.84 | 0.04 | 179.1 | 1.214 | 0 | 0 | 0 | 0 | 230.9 | 0.4 | 223 | 35.77 | 29.37 | 7.41 | 0 | 200 | 0.46 | 2.76 | 2.79 | 1297.95 | 7.4 | 100 | 21.4 | 22 | 21.3 | 21 | 1215.9 | 1430 | 0 | 0.001 | 650 | 1.285 | 33.19 | 42.65 | 42.69 | 0 | 0 | 0 | 0 | 0 | 0 | 0 | 0 | 0 | 0 | 2 | 23.28 | 176.72 | 23.7 | 1151.9 | 85.3 | 0
等径 | 7.8 | 99.9 | 1.16 | 0.135 | 7.9 | 1341.5 | 0 | 1176.44 | 48 | 0 | 5 | 0 | 1.13 | 0.158 | 180.2 | -48.69 | 0.02 | 180.2 | 1.213 | 0 | 0 | 0 | 0 | 230.7 | 0.2 | 221.8 | 35.75 | 29.37 | 7.41 | 0 | 200 | 0.31 | 2.77 | 2.78 | 1293.88 | 7.4 | 100 | 21.4 | 22 | 21 | 21 | 1215.8 | 1430 | 0 | 0.0005 | 650 | 1.286 | 33.18 | 42.67 | 42.69 | 0 | 0 | 0 | 0 | 0 | 0 | 0 | 0 | 0 | 0 | 2 | 23.4 | 176.6 | 23.7 | 1152.5 | 85.4 | 0
等径 | 7.8 | 99.9 | 1.16 | 0.135 | 7.9 | 1341.5 | 0 | 1180.58 | 52 | 0 | 5 | 0 | 1.13 | 0.161 | 181.5 | -48.52 | 0.04 | 181.5 | 1.213 | 0 | 0 | 0 | 0 | 230.7 | 0.2 | 219.7 | 35.71 | 29.37 | 7.41 | 0 | 200 | 0.34 | 2.77 | 2.77 | 1293.88 | 7.4 | 100 | 21.4 | 22 | 21 | 21 | 1215.8 | 1430 | 0 | 0.0009 | 650 | 1.285 | 33.19 | 42.65 | 42.69 | 0 | 0 | 0 | 0 | 0 | 0 | 0 | 0 | 0 | 0 | 2 | 23.48 | 176.52 | 23.8 | 1153.3 | 85.4 | 0
等径 | 7.8 | 99.9 | 1.08 | 0.135 | 7.9 | 1341.5 | 0 | 1179.75 | 67 | 0 | 5 | 0 | 1.13 | 0.145 | 182.5 | -48.38 | -0.04 | 182.5 | 1.212 | 0 | 0 | 0 | 0 | 230.5 | 0 | 224.7 | 35.73 | 29.37 | 7.41 | 0 | 200 | 0.37 | 2.76 | 2.77 | 1297.95 | 7.4 | 100 | 21.4 | 22 | 21.1 | 21 | 1215.7 | 1430 | 0 | -0.0018 | 650 | 1.285 | 33.19 | 42.65 | 42.69 | 0 | 0 | 0 | 0 | 0 | 0 | 0 | 0 | 0 | 0 | 2 | 23.6 | 176.4 | 23.8 | 1153.9 | 85.5 | 0
等径 | 7.8 | 99.9 | 1.06 | 0.135 | 7.9 | 1341.5 | 0 | 1179.75 | 39 | 0 | 5 | 0 | 1.13 | 0.144 | 183.6 | -48.23 | -0.01 | 183.6 | 1.211 | 0 | 0 | 0 | 0 | 230.4 | -0.1 | 225.9 | 35.77 | 29.37 | 7.41 | 0 | 200 | 0.36 | 2.74 | 2.76 | 1293.88 | 7.4 | 100 | 21.4 | 22 | 21 | 21 | 1215.7 | 1430 | 0 | -0.0003 | 650 | 1.286 | 33.18 | 42.67 | 42.69 | 0 | 0 | 0 | 0 | 0 | 0 | 0 | 0 | 0 | 0 | 2 | 23.68 | 176.32 | 23.8 | 1154.7 | 85.6 | 0
等径 | 7.8 | 99.9 | 1.06 | 0.135 | 7.9 | 1341.5 | 0 | 1183.9 | 56 | 0 | 5 | 0 | 1.13 | 0.144 | 184.8 | -48.09 | -0.04 | 184.6 | 1.21 | 0 | 0 | 0 | 0 | 230.3 | -0.2 | 223.8 | 35.75 | 29.37 | 7.41 | 0 | 200 | 0.53 | 2.75 | 2.76 | 1281.67 | 7.4 | 100 | 21.5 | 22 | 21.1 | 21 | 1215.8 | 1430 | 0 | -0.0014 | 650 | 1.285 | 33.18 | 42.64 | 42.69 | 0 | 0 | 0 | 0 | 0 | 0 | 0 | 0 | 0 | 0 | 2 | 23.8 | 176.2 | 23.8 | 1155.3 | 85.7 | 0
等径 | 7.8 | 99.9 | 1.1 | 0.135 | 7.9 | 1341.5 | 0 | 1188.07 | 48 | 0 | 5 | 0 | 1.13 | 0.151 | 185.9 | -47.93 | -0.02 | 185.8 | 1.21 | 0 | 0 | 0 | 0 | 230.3 | -0.2 | 225.3 | 35.73 | 29.37 | 7.41 | 0 | 200 | 0.59 | 2.76 | 2.75 | 1293.88 | 7.3 | 100 | 21.5 | 22 | 21 | 21 | 1215.8 | 1430 | 0 | 0.0003 | 650 | 1.286 | 33.21 | 42.71 | 42.68 | 0 | 0 | 0 | 0 | 0 | 0 | 0 | 0 | 0 | 0 | 2 | 23.9 | 176.1 | 23.8 | 1156.1 | 85.8 | 0
等径 | 7.8 | 99.9 | 1.16 | 0.135 | 7.9 | 1341.5 | 0 | 1180.58 | 5 | 0 | 5 | 0 | 1.13 | 0.157 | 187 | -47.78 | 0.01 | 186.9 | 1.209 | 0 | 0 | 0 | 0 | 230.5 | 0 | 226.4 | 35.75 | 29.37 | 7.41 | 0 | 200 | 0.53 | 2.77 | 2.75 | 1302.02 | 7.4 | 100 | 21.4 | 22 | 21 | 21 | 1215.8 | 1430 | 0 | 0.0003 | 650 | 1.285 | 33.18 | 42.64 | 42.69 | 0 | 0 | 0 | 0 | 0 | 0 | 0 | 0 | 0 | 0 | 2 | 24.03 | 175.97 | 23.9 | 1156.8 | 85.8 | 0
等径 | 7.8 | 99.9 | 1.22 | 0.135 | 7.9 | 1341.5 | 0 | 1188.07 | 129 | 0 | 5 | 0 | 1.13 | 0.168 | 188.1 | -47.62 | 0.05 | 188.1 | 1.209 | 0 | 0 | 0 | 0 | 230.7 | 0.2 | 229.5 | 35.71 | 29.37 | 7.41 | 0 | 200 | 0.45 | 2.78 | 2.75 | 1285.74 | 7.4 | 100 | 21.4 | 22 | 21 | 21 | 1215.8 | 1430 | 0 | 0.0016 | 650 | 1.285 | 33.19 | 42.65 | 42.69 | 0 | 0 | 0 | 0 | 0 | 0 | 0 | 0 | 0 | 0 | 2 | 24.12 | 175.88 | 23.9 | 1157.5 | 85.9 | 0
等径 | 7.8 | 99.9 | 1.24 | 0.135 | 7.9 | 1341.5 | 0 | 1188.91 | 58 | 0 | 5 | 0 | 1.13 | 0.164 | 189.4 | -47.45 | 0.07 | 189.4 | 1.209 | 0 | 0 | 0 | 0 | 231 | 0.5 | 229.7 | 35.69 | 29.37 | 7.41 | 0 | 200 | 0.44 | 2.79 | 2.76 | 1297.95 | 7.4 | 100 | 21.5 | 22 | 21 | 21 | 1215.8 | 1430 | 0 | 0.0011 | 650 | 1.286 | 33.18 | 42.67 | 42.69 | 0 | 0 | 0 | 0 | 0 | 0 | 0 | 0 | 0 | 0 | 2 | 24.29 | 175.71 | 23.9 | 1158.2 | 86 | 0
等径 | 7.8 | 99.9 | 1.26 | 0.135 | 7.9 | 1341.5 | 0 | 1190.58 | 63 | 0 | 5 | 0 | 1.13 | 0.17 | 190.5 | -47.29 | 0.14 | 190.5 | 1.209 | 0 | 0 | 0 | 0 | 231.3 | 0.8 | 227.2 | 35.7 | 29.37 | 7.41 | 0 | 200 | 0.66 | 2.82 | 2.77 | 1306.08 | 7.4 | 100 | 21.4 | 22 | 21.2 | 21 | 1215.8 | 1430 | 0 | 0.0035 | 650 | 1.287 | 33.16 | 42.68 | 42.7 | 0 | 0 | 0 | 0 | 0 | 0 | 0 | 0 | 0 | 0 | 2 | 24.35 | 175.65 | 23.9 | 1158.9 | 86.1 | 0
等径 | 7.8 | 99.9 | 1.21 | 0.135 | 7.9 | 1341.5 | 0 | 1190.58 | 15 | 0 | 5 | 0 | 1.12 | 0.163 | 192.1 | -47.08 | 0.09 | 192.1 | 1.209 | 0 | 0 | 0 | 0 | 231.3 | 0.8 | 228 | 35.72 | 29.37 | 7.41 | 0 | 200 | 0.57 | 2.83 | 2.79 | 1297.95 | 7.4 | 100 | 21.4 | 22 | 21 | 21 | 1215.9 | 1430 | 0 | 0.001 | 650 | 1.287 | 33.17 | 42.69 | 42.71 | 0 | 0 | 0 | 0 | 0 | 0 | 0 | 0 | 0 | 0 | 2 | 24.51 | 175.49 | 23.9 | 1159.8 | 86.2 | 0
等径 | 7.8 | 99.9 | 1.24 | 0.135 | 7.9 | 1341.6 | 0 | 1193.93 | 48 | 0 | 5 | 0 | 1.12 | 0.171 | 193.1 | -46.95 | 0.13 | 193 | 1.209 | 0 | 0 | 0 | 0 | 231.5 | 1 | 225.5 | 35.68 | 29.37 | 7.41 | 0 | 200 | 0.47 | 2.83 | 2.81 | 1297.95 | 7.4 | 100 | 21.4 | 22 | 21 | 21 | 1216 | 1430 | 0 | 0.0031 | 650 | 1.287 | 33.2 | 42.73 | 42.71 | 0 | 0 | 0 | 0 | 0 | 0 | 0 | 0 | 0 | 0 | 2 | 24.56 | 175.44 | 24 | 1160.3 | 86.2 | 0
等径 | 7.8 | 99.9 | 1.23 | 0.135 | 7.9 | 1341.6 | 0 | 1198.13 | 265 | 0 | 5 | 0 | 1.12 | 0.168 | 194.2 | -46.78 | 0.14 | 194.2 | 1.209 | 0 | 0 | 0 | 0 | 231.7 | 1.2 | 225.1 | 35.7 | 29.37 | 7.41 | 0 | 200 | 0.55 | 2.86 | 2.82 | 1314.22 | 7.4 | 100 | 21.4 | 22 | 21.2 | 21 | 1216.2 | 1430 | 0 | 0.0024 | 650 | 1.287 | 33.19 | 42.72 | 42.72 | 0 | 0 | 0 | 0 | 0 | 0 | 0 | 0 | 0 | 0 | 2 | 24.73 | 175.27 | 24 | 1161 | 86.3 | 0
等径 | 7.8 | 99.9 | 1.23 | 0.135 | 7.9 | 1341.6 | 0 | 1201.51 | 92 | 0 | 5 | 0 | 1.12 | 0.166 | 195.5 | -46.62 | 0.13 | 195.5 | 1.21 | 0 | 0 | 0 | 0 | 231.7 | 1.2 | 225.5 | 35.67 | 29.37 | 7.41 | 0 | 200 | 0.68 | 2.85 | 2.83 | 1314.22 | 7.4 | 100 | 21.4 | 22 | 21 | 21 | 1216.2 | 1430 | 0 | 0.002 | 650 | 1.287 | 33.19 | 42.72 | 42.73 | 0 | 0 | 0 | 0 | 0 | 0 | 0 | 0 | 0 | 0 | 2 | 24.83 | 175.17 | 24 | 1161.7 | 86.4 | 0
等径 | 7.8 | 99.9 | 1.2 | 0.135 | 7.9 | 1341.6 | 0 | 1198.13 | 59 | 0 | 5 | 0 | 1.12 | 0.161 | 196.8 | -46.45 | 0.09 | 196.8 | 1.21 | 0 | 0 | 0 | 0 | 231.6 | 1.1 | 225.3 | 35.69 | 29.37 | 7.41 | 0 | 200 | 0.62 | 2.83 | 2.84 | 1302.02 | 7.4 | 100 | 21.4 | 22 | 21 | 21 | 1216.5 | 1430 | 0 | 0.0016 | 650 | 1.287 | 33.21 | 42.74 | 42.73 | 0 | 0 | 0 | 0 | 0 | 0 | 0 | 0 | 0 | 0 | 2 | 24.95 | 175.05 | 24 | 1162.4 | 86.5 | 0
等径 | 7.8 | 99.9 | 1.2 | 0.135 | 7.9 | 1341.6 | 0 | 1193.93 | 39 | 0 | 5 | 0 | 1.12 | 0.167 | 198.1 | -46.26 | 0.09 | 198.1 | 1.209 | 0 | 0 | 0 | 0 | 231.5 | 1 | 225.2 | 35.7 | 29.37 | 7.41 | 0 | 200 | 0.37 | 2.83 | 2.84 | 1297.95 | 7.4 | 100 | 21.5 | 22 | 21 | 21 | 1216.7 | 1430 | 0 | 0.0021 | 650 | 1.287 | 33.22 | 42.75 | 42.74 | 0 | 0 | 0 | 0 | 0 | 0 | 0 | 0 | 0 | 0 | 2 | 25.06 | 174.94 | 24 | 1163.2 | 86.6 | 0
等径 | 7.8 | 99.9 | 1.14 | 0.135 | 7.9 | 1341.6 | 0 | 1192.25 | 3 | 0 | 5 | 0 | 1.12 | 0.152 | 199 | -46.13 | 0.06 | 199 | 1.209 | 0 | 0 | 0 | 0 | 231.3 | 0.8 | 229.7 | 35.66 | 29.37 | 7.41 | 0 | 200 | 0.48 | 2.81 | 2.84 | 1310.15 | 7.4 | 100 | 21.4 | 22 | 21 | 21 | 1216.9 | 1430 | 0 | 0.0009 | 650 | 1.287 | 33.19 | 42.72 | 42.74 | 0 | 0 | 0 | 0 | 0 | 0 | 0 | 0 | 0 | 0 | 2 | 25.15 | 174.85 | 24.1 | 1163.8 | 86.6 | 0
等径 | 7.8 | 99.9 | 1.18 | 0.135 | 7.9 | 1341.6 | 0 | 1193.09 | 56 | 0 | 5 | 0 | 1.12 | 0.158 | 200.2 | -45.97 | 0.08 | 200.2 | 1.209 | 0 | 0 | 0 | 0 | 231.3 | 0.8 | 229.2 | 35.67 | 29.37 | 7.41 | 0 | 200 | 0.61 | 2.81 | 2.83 | 1285.74 | 7.4 | 100 | 21.4 | 22 | 21 | 21 | 1216.9 | 1430 | 0 | 0.0018 | 650 | 1.287 | 33.2 | 42.73 | 42.75 | 0 | 0 | 0 | 0 | 0 | 0 | 0 | 0 | 0 | 0 | 2 | 25.27 | 174.73 | 24.1 | 1164.5 | 86.7 | 0
等径 | 7.8 | 99.9 | 1.19 | 0.135 | 7.9 | 1341.6 | 0 | 1196.45 | 56 | 0 | 6 | 0 | 1.12 | 0.16 | 201.4 | -45.82 | 0.05 | 201.4 | 1.209 | 0 | 0 | 0 | 0 | 231.2 | 0.7 | 230.8 | 35.65 | 29.37 | 7.41 | 0 | 200 | 0.48 | 2.79 | 2.83 | 1297.95 | 7.4 | 100 | 21.4 | 22 | 21.1 | 21 | 1217 | 1430 | 0 | 0.0014 | 650 | 1.286 | 33.21 | 42.71 | 42.75 | 0 | 0 | 0 | 0 | 0 | 0 | 0 | 0 | 0 | 0 | 2 | 25.36 | 174.64 | 24.1 | 1165.1 | 86.8 | 0
等径 | 7.8 | 99.9 | 1.16 | 0.135 | 7.9 | 1341.6 | 0 | 1193.93 | 55 | 0 | 6 | 0 | 1.12 | 0.159 | 202.6 | -45.64 | 0.06 | 202.6 | 1.208 | 0 | 0 | 0 | 0 | 231.1 | 0.6 | 226.9 | 35.65 | 29.37 | 7.41 | 0 | 200 | 0.64 | 2.8 | 2.82 | 1285.74 | 7.4 | 100 | 21.5 | 22 | 21.1 | 21 | 1217.2 | 1430 | 0 | 0.0013 | 650 | 1.288 | 33.22 | 42.79 | 42.76 | 0 | 0 | 0 | 0 | 0 | 0 | 0 | 0 | 0 | 0 | 2 | 25.51 | 174.49 | 24.1 | 1165.9 | 86.9 | 0
等径 | 7.8 | 99.9 | 1.18 | 0.135 | 7.9 | 1341.6 | 0 | 1194.77 | 66 | 0 | 6 | 0 | 1.12 | 0.16 | 203.5 | -45.52 | 0.03 | 203.5 | 1.208 | 0 | 0 | 0 | 0 | 231 | 0.5 | 227.7 | 35.67 | 29.37 | 7.41 | 0 | 200 | 0.49 | 2.8 | 2.81 | 1293.88 | 7.4 | 100 | 21.4 | 22 | 21.2 | 21 | 1217.3 | 1430 | 0 | 0.0004 | 650 | 1.286 | 33.2 | 42.7 | 42.76 | 0 | 0 | 0 | 0 | 0 | 0 | 0 | 0 | 0 | 0 | 2 | 25.62 | 174.38 | 24.1 | 1166.5 | 86.9 | 0
等径 | 7.8 | 99.9 | 1.06 | 0.135 | 7.9 | 1341.6 | 0 | 1191.41 | 3 | 0 | 6 | 0 | 1.12 | 0.148 | 204.4 | -45.39 | 0.04 | 204.4 | 1.208 | 0 | 0 | 0 | 0 | 230.9 | 0.4 | 228 | 35.6 | 29.37 | 7.41 | 0 | 200 | 0.45 | 2.79 | 2.81 | 1293.88 | 7.4 | 100 | 21.4 | 22 | 21.1 | 21 | 1217.4 | 1430 | 0 | 0.0007 | 650 | 1.287 | 33.21 | 42.74 | 42.76 | 0 | 0 | 0 | 0 | 0 | 0 | 0 | 0 | 0 | 0 | 2 | 25.69 | 174.31 | 24.2 | 1167 | 87 | 0
等径 | 7.8 | 99.9 | 1.05 | 0.135 | 7.9 | 1341.6 | 0 | 1183.9 | 14 | 0 | 6 | 0 | 1.12 | 0.142 | 205.9 | -45.19 | 0 | 205.9 | 1.207 | 0 | 0 | 0 | 0 | 230.6 | 0.1 | 225.4 | 35.63 | 29.37 | 7.41 | 0 | 200 | 0.4 | 2.77 | 2.8 | 1293.88 | 7.4 | 100 | 21.4 | 22 | 21.2 | 21 | 1217.4 | 1430 | 0 | 0.0003 | 650 | 1.287 | 33.2 | 42.73 | 42.76 | 0 | 0 | 0 | 0 | 0 | 0 | 0 | 0 | 0 | 0 | 2 | 25.81 | 174.19 | 24.2 | 1168 | 87.1 | 0
等径 | 7.8 | 99.9 | 1.14 | 0.135 | 7.9 | 1341.5 | 0 | 1190.58 | 41 | 0 | 6 | 0 | 1.12 | 0.161 | 207.1 | -45.01 | -0.01 | 207.1 | 1.206 | 0 | 0 | 0 | 0 | 230.5 | 0 | 226.1 | 35.59 | 29.37 | 7.41 | 0 | 200 | 0.73 | 2.76 | 2.79 | 1297.95 | 7.4 | 100 | 21.4 | 22 | 21 | 21 | 1217.5 | 1430 | 0 | 0.0006 | 650 | 1.288 | 33.2 | 42.76 | 42.76 | 0 | 0 | 0 | 0 | 0 | 0 | 0 | 0 | 0 | 0 | 2 | 25.92 | 174.08 | 24.2 | 1168.8 | 87.2 | 0
等径 | 7.8 | 99.9 | 1.07 | 0.135 | 7.9 | 1341.5 | 0 | 1192.25 | 6 | 0 | 6 | 0 | 1.12 | 0.148 | 208.1 | -44.89 | -0.04 | 208 | 1.205 | 0 | 0 | 0 | 0 | 230.4 | -0.1 | 226.7 | 35.62 | 29.37 | 7.41 | 0 | 200 | 0.41 | 2.76 | 2.78 | 1297.95 | 7.3 | 100 | 21.4 | 22 | 21 | 21 | 1217.4 | 1430 | 0 | -0.0011 | 650 | 1.288 | 33.21 | 42.77 | 42.76 | 0 | 0 | 0 | 0 | 0 | 0 | 0 | 0 | 0 | 0 | 2 | 26 | 174 | 24.2 | 1169.4 | 87.3 | 0
等径 | 7.8 | 99.9 | 1.03 | 0.135 | 7.9 | 1341.5 | 0 | 1206.58 | 20 | 0 | 6 | 0 | 1.12 | 0.144 | 209.1 | -44.74 | -0.01 | 209.1 | 1.205 | 0 | 0 | 0 | 0 | 230.3 | -0.2 | 226.9 | 35.59 | 29.37 | 7.41 | 0 | 200 | 0.57 | 2.76 | 2.77 | 1281.67 | 7.4 | 100 | 21.4 | 22 | 21.1 | 21 | 1217.4 | 1430 | 0 | -0.0001 | 650 | 1.287 | 33.23 | 42.77 | 42.76 | 0 | 0 | 0 | 0 | 0 | 0 | 0 | 0 | 0 | 0 | 2 | 26.1 | 173.9 | 24.2 | 1170.1 | 87.4 | 0
等径 | 7.8 | 99.9 | 1.07 | 0.135 | 7.9 | 1341.5 | 0 | 1202.35 | 45 | 0 | 6 | 0 | 1.12 | 0.145 | 210.4 | -44.57 | -0.08 | 210.4 | 1.204 | 0 | 0 | 0 | 0 | 230.2 | -0.4 | 224.4 | 35.54 | 29.37 | 7.41 | 0 | 200 | 0.41 | 2.76 | 2.77 | 1302.02 | 7.4 | 100 | 21.4 | 22 | 21 | 21 | 1217.4 | 1430 | 0 | -0.0013 | 650 | 1.286 | 33.19 | 42.68 | 42.75 | 0 | 0 | 0 | 0 | 0 | 0 | 0 | 0 | 0 | 0 | 2 | 26.19 | 173.81 | 24.3 | 1171 | 87.5 | 0
等径 | 7.8 | 99.9 | 1.07 | 0.135 | 7.9 | 1341.5 | 0 | 1204.04 | 47 | 0 | 6 | 0 | 1.12 | 0.144 | 211.4 | -44.44 | -0.04 | 211.2 | 1.203 | 0 | 0 | 0 | 0 | 230.2 | -0.3 | 222.4 | 35.59 | 29.37 | 7.41 | 0 | 200 | 0.53 | 2.76 | 2.76 | 1297.95 | 7.4 | 100 | 21.5 | 22 | 21 | 21 | 1217.5 | 1430 | 0 | -0.0003 | 650 | 1.287 | 33.21 | 42.74 | 42.75 | 0 | 0 | 0 | 0 | 0 | 0 | 0 | 0 | 0 | 0 | 2 | 26.31 | 173.69 | 24.3 | 1171.6 | 87.5 | 0
等径 | 7.8 | 100 | 1.01 | 0.135 | 7.9 | 1341.5 | 0 | 1202.35 | 24 | 0 | 6 | 0 | 1.12 | 0.14 | 212.2 | -44.32 | -0.06 | 212.2 | 1.202 | 0 | 0 | 0 | 0 | 230 | -0.5 | 223.4 | 35.59 | 29.37 | 7.41 | 0 | 200 | 0.69 | 2.75 | 2.76 | 1306.08 | 7.4 | 100 | 21.4 | 22 | 21 | 21 | 1217.7 | 1430 | 0 | -0.0017 | 650 | 1.285 | 33.2 | 42.66 | 42.75 | 0 | 0 | 0 | 0 | 0 | 0 | 0 | 0 | 0 | 0 | 2 | 26.38 | 173.62 | 24.3 | 1172.2 | 87.6 | 0
等径 | 7.8 | 99.9 | 1.11 | 0.135 | 7.9 | 1341.5 | 0 | 1203.2 | 48 | 0 | 6 | 0 | 1.11 | 0.148 | 213.5 | -44.15 | -0.03 | 213.5 | 1.2 | 0 | 0 | 0 | 0 | 230.2 | -0.3 | 222.3 | 35.57 | 29.37 | 7.41 | 0 | 200 | 0.61 | 2.76 | 2.76 | 1306.08 | 7.4 | 100 | 21.4 | 22 | 21.1 | 21 | 1217.8 | 1430 | 0 | -0.0002 | 650 | 1.287 | 33.19 | 42.72 | 42.75 | 0 | 0 | 0 | 0 | 0 | 0 | 0 | 0 | 0 | 0 | 2 | 26.51 | 173.49 | 24.3 | 1173 | 87.7 | 0
等径 | 7.8 | 99.9 | 1.11 | 0.135 | 7.9 | 1341.5 | 0 | 1201.51 | 54 | 0 | 6 | 0 | 1.11 | 0.148 | 214.5 | -44.01 | -0.02 | 214.5 | 1.2 | 0 | 0 | 0 | 0 | 230.2 | -0.3 | 223.8 | 35.58 | 29.37 | 7.41 | 0 | 200 | 0.56 | 2.75 | 2.75 | 1289.81 | 7.4 | 100 | 21.4 | 22 | 21 | 21 | 1217.9 | 1430 | 0 | -0.0001 | 650 | 1.287 | 33.21 | 42.74 | 42.75 | 0 | 0 | 0 | 0 | 0 | 0 | 0 | 0 | 0 | 0 | 2 | 26.61 | 173.39 | 24.4 | 1173.7 | 87.8 | 0
等径 | 7.8 | 99.9 | 1.14 | 0.135 | 7.9 | 1341.5 | 0 | 1204.04 | 39 | 0 | 6 | 0 | 1.11 | 0.152 | 215.6 | -43.84 | -0.01 | 215.6 | 1.199 | 0 | 0 | 0 | 0 | 230.4 | -0.1 | 225.6 | 35.54 | 29.37 | 7.41 | 0 | 200 | 0.65 | 2.76 | 2.76 | 1297.95 | 7.4 | 100 | 21.4 | 22 | 21 | 21 | 1218.1 | 1430 | 0 | -0.0002 | 650 | 1.287 | 33.19 | 42.72 | 42.75 | 0 | 0 | 0 | 0 | 0 | 0 | 0 | 0 | 0 | 0 | 2 | 26.69 | 173.31 | 24.4 | 1174.5 | 87.9 | 0
等径 | 7.8 | 99.9 | 1.18 | 0.135 | 7.9 | 1341.5 | 0 | 1202.35 | 29 | 0 | 6 | 0 | 1.11 | 0.164 | 216.5 | -43.73 | 0.03 | 216.5 | 1.199 | 0 | 0 | 0 | 0 | 230.5 | 0 | 227 | 35.56 | 29.37 | 7.41 | 0 | 200 | 0.43 | 2.78 | 2.76 | 1297.95 | 7.4 | 100 | 21.4 | 22 | 21.2 | 21 | 1218.2 | 1430 | 0 | 0.0016 | 650 | 1.286 | 33.21 | 42.71 | 42.75 | 0 | 0 | 0 | 0 | 0 | 0 | 0 | 0 | 0 | 0 | 2 | 26.8 | 173.2 | 24.4 | 1175 | 87.9 | 0
等径 | 7.8 | 99.9 | 1.24 | 0.135 | 7.9 | 1341.5 | 0 | 1200.66 | 40 | 0 | 6 | 0 | 1.11 | 0.168 | 217.6 | -43.56 | 0.08 | 217.6 | 1.198 | 0 | 0 | 0 | 0 | 230.9 | 0.4 | 223.7 | 35.52 | 29.37 | 7.41 | 0 | 200 | 0.29 | 2.81 | 2.77 | 1281.67 | 7.4 | 100 | 21.4 | 22 | 21.2 | 21 | 1218.4 | 1430 | 0 | 0.0016 | 650 | 1.287 | 33.18 | 42.7 | 42.76 | 0 | 0 | 0 | 0 | 0 | 0 | 0 | 0 | 0 | 0 | 2 | 26.92 | 173.08 | 24.4 | 1175.7 | 88 | 0
等径 | 7.8 | 99.9 | 1.29 | 0.135 | 7.9 | 1341.5 | 0 | 1200.66 | 89 | 0 | 6 | 0 | 1.11 | 0.175 | 218.9 | -43.4 | 0.07 | 218.9 | 1.198 | 0 | 0 | 0 | 0 | 231 | 0.5 | 224.4 | 35.52 | 29.37 | 7.41 | 0 | 200 | 0.31 | 2.82 | 2.78 | 1297.95 | 7.4 | 100 | 21.5 | 22 | 21.1 | 21 | 1218.5 | 1430 | 0 | 0.0017 | 650 | 1.286 | 33.23 | 42.73 | 42.76 | 0 | 0 | 0 | 0 | 0 | 0 | 0 | 0 | 0 | 0 | 2 | 27.01 | 172.99 | 24.4 | 1176.4 | 88.1 | 0
等径 | 7.8 | 99.9 | 1.2 | 0.135 | 7.9 | 1341.6 | 0 | 1196.45 | 18 | 0 | 6 | 0 | 1.11 | 0.16 | 220 | -43.24 | 0.1 | 220 | 1.198 | 0 | 0 | 0 | 0 | 231.1 | 0.6 | 223.6 | 35.45 | 29.37 | 7.41 | 0 | 200 | 0.37 | 2.84 | 2.8 | 1302.02 | 7.4 | 100 | 21.4 | 22 | 21 | 21 | 1218.6 | 1430 | 0 | 0.0012 | 650 | 1.285 | 33.21 | 42.67 | 42.77 | 0 | 0 | 0 | 0 | 0 | 0 | 0 | 0 | 0 | 0 | 2 | 27.12 | 172.88 | 24.5 | 1177.1 | 88.2 | 0
等径 | 7.8 | 99.9 | 1.2 | 0.135 | 7.9 | 1341.6 | 0 | 1199.82 | 29 | 0 | 6 | 0 | 1.11 | 0.157 | 221.2 | -43.08 | 0.09 | 221.2 | 1.198 | 0 | 0 | 0 | 0 | 231.2 | 0.7 | 224.9 | 35.48 | 29.37 | 7.41 | 0 | 200 | 0.36 | 2.84 | 2.81 | 1297.95 | 7.4 | 100 | 21.4 | 22 | 21 | 21 | 1218.9 | 1430 | 0 | 0.0016 | 650 | 1.287 | 33.19 | 42.72 | 42.78 | 0 | 0 | 0 | 0 | 0 | 0 | 0 | 0 | 0 | 0 | 2 | 27.23 | 172.77 | 24.5 | 1177.8 | 88.2 | 0
等径 | 7.8 | 99.9 | 1.16 | 0.135 | 7.9 | 1341.6 | 0 | 1195.61 | 33 | 0 | 6 | 0 | 1.11 | 0.155 | 222.4 | -42.92 | 0.09 | 222.4 | 1.198 | 0 | 0 | 0 | 0 | 231.2 | 0.7 | 230.2 | 35.5 | 29.37 | 7.41 | 0 | 200 | 0.52 | 2.84 | 2.83 | 1289.81 | 7.4 | 100 | 21.4 | 22 | 21 | 21 | 1218.9 | 1430 | 0 | 0.0018 | 650 | 1.287 | 33.23 | 42.77 | 42.78 | 0 | 0 | 0 | 0 | 0 | 0 | 0 | 0 | 0 | 0 | 2 | 27.36 | 172.64 | 24.5 | 1178.5 | 88.3 | 0
等径 | 7.8 | 99.9 | 1.18 | 0.135 | 7.9 | 1341.6 | 0 | 1204.89 | 66 | 0 | 6 | 0 | 1.11 | 0.159 | 223.6 | -42.76 | 0.07 | 223.6 | 1.198 | 0 | 0 | 0 | 0 | 231.2 | 0.7 | 227.5 | 35.5 | 29.37 | 7.41 | 0 | 200 | 0.4 | 2.85 | 2.84 | 1293.88 | 7.4 | 100 | 21.4 | 22 | 21.2 | 21 | 1219 | 1430 | 0 | 0.0015 | 650 | 1.287 | 33.21 | 42.74 | 42.79 | 0 | 0 | 0 | 0 | 0 | 0 | 0 | 0 | 0 | 0 | 2 | 27.41 | 172.59 | 24.5 | 1179.2 | 88.4 | 0
等径 | 7.8 | 99.9 | 1.18 | 0.135 | 7.9 | 1341.6 | 0 | 1190.58 | 88 | 0 | 6 | 0 | 1.11 | 0.163 | 224.9 | -42.59 | 0.1 | 224.9 | 1.198 | 0 | 0 | 0 | 0 | 231.3 | 0.8 | 228.1 | 35.5 | 29.37 | 7.41 | 0 | 200 | 0.34 | 2.85 | 2.84 | 1289.81 | 7.4 | 100 | 21.5 | 22 | 21.1 | 21 | 1219.2 | 1430 | 0 | 0.0023 | 650 | 1.286 | 33.24 | 42.75 | 42.79 | 0 | 0 | 0 | 0 | 0 | 0 | 0 | 0 | 0 | 0 | 2 | 27.57 | 172.43 | 24.5 | 1180 | 88.5 | 0
等径 | 7.8 | 99.9 | 1.2 | 0.135 | 7.9 | 1341.6 | 0 | 1189.74 | 44 | 0 | 6 | 0 | 1.11 | 0.163 | 225.9 | -42.44 | 0.09 | 225.9 | 1.198 | 0 | 0 | 0 | 0 | 231.3 | 0.8 | 229.2 | 35.47 | 29.37 | 7.41 | 0 | 200 | 0.36 | 2.85 | 2.85 | 1314.22 | 7.4 | 100 | 21.4 | 22 | 21 | 21 | 1219.4 | 1430 | 0 | 0.0022 | 650 | 1.288 | 33.21 | 42.77 | 42.8 | 0 | 0 | 0 | 0 | 0 | 0 | 0 | 0 | 0 | 0 | 2 | 27.67 | 172.33 | 24.6 | 1180.6 | 88.6 | 0
等径 | 7.8 | 99.9 | 1.17 | 0.135 | 7.9 | 1341.6 | 0 | 1200.66 | 77 | 0 | 6 | 0 | 1.11 | 0.159 | 227.2 | -42.27 | 0.04 | 227.2 | 1.198 | 0 | 0 | 0 | 0 | 231.2 | 0.7 | 228.1 | 35.46 | 29.37 | 7.41 | 0 | 200 | 0.35 | 2.86 | 2.85 | 1302.02 | 7.4 | 100 | 21.4 | 22 | 21.2 | 21 | 1219.5 | 1430 | 0 | 0.0007 | 650 | 1.287 | 33.25 | 42.79 | 42.8 | 0 | 0 | 0 | 0 | 0 | 0 | 0 | 0 | 0 | 0 | 2 | 27.77 | 172.23 | 24.6 | 1181.4 | 88.6 | 0
等径 | 7.8 | 99.9 | 1.16 | 0.135 | 7.9 | 1341.6 | 0 | 1198.13 | 88 | 0 | 6 | 0 | 1.11 | 0.158 | 228.2 | -42.12 | 0.06 | 228.2 | 1.197 | 0 | 0 | 0 | 0 | 231.1 | 0.6 | 227.4 | 35.44 | 29.37 | 7.41 | 0 | 200 | 0.45 | 2.83 | 2.85 | 1293.88 | 7.4 | 100 | 21.5 | 22 | 21.1 | 21 | 1219.6 | 1430 | 0 | 0.0012 | 650 | 1.286 | 33.24 | 42.75 | 42.81 | 0 | 0 | 0 | 0 | 0 | 0 | 0 | 0 | 0 | 0 | 2 | 27.89 | 172.11 | 24.6 | 1182 | 88.7 | 0
等径 | 7.8 | 99.9 | 1.18 | 0.135 | 7.9 | 1341.6 | 0 | 1195.61 | 1 | 0 | 6 | 0 | 1.11 | 0.158 | 229.4 | -41.97 | 0.05 | 229.4 | 1.197 | 0 | 0 | 0 | 0 | 231.1 | 0.6 | 227.2 | 35.44 | 29.37 | 7.41 | 0 | 200 | 0.49 | 2.86 | 2.85 | 1302.02 | 7.4 | 100 | 21.4 | 22 | 21.1 | 21 | 1219.6 | 1430 | 0 | 0.0012 | 650 | 1.288 | 33.23 | 42.8 | 42.81 | 0 | 0 | 0 | 0 | 0 | 0 | 0 | 0 | 0 | 0 | 2 | 28.02 | 171.98 | 24.6 | 1182.8 | 88.8 | 0
等径 | 7.8 | 99.9 | 1.09 | 0.135 | 7.9 | 1341.6 | 0 | 1204.04 | 162 | 0 | 6 | 0 | 1.11 | 0.148 | 230.6 | -41.79 | 0.04 | 230.6 | 1.197 | 0 | 0 | 0 | 0 | 230.9 | 0.4 | 226.4 | 35.4 | 29.37 | 7.41 | 0 | 200 | 0.52 | 2.84 | 2.85 | 1302.02 | 7.4 | 100 | 21.4 | 22 | 21 | 21 | 1219.6 | 1430 | 0 | 0.0007 | 650 | 1.287 | 33.23 | 42.77 | 42.82 | 0 | 0 | 0 | 0 | 0 | 0 | 0 | 0 | 0 | 0 | 2 | 28.1 | 171.9 | 24.6 | 1183.6 | 88.9 | 0
等径 | 7.8 | 99.9 | 1.14 | 0.135 | 7.9 | 1341.6 | 0 | 1200.66 | 51 | 0 | 6 | 0 | 1.11 | 0.155 | 231.5 | -41.67 | 0.03 | 231.5 | 1.196 | 0 | 0 | 0 | 0 | 230.9 | 0.4 | 224 | 35.41 | 29.37 | 7.41 | 0 | 200 | 0.46 | 2.84 | 2.85 | 1302.02 | 7.4 | 100 | 21.4 | 22 | 21 | 21 | 1219.7 | 1430 | 0 | 0.0006 | 650 | 1.287 | 33.24 | 42.78 | 42.82 | 0 | 0 | 0 | 0 | 0 | 0 | 0 | 0 | 0 | 0 | 2 | 28.15 | 171.85 | 24.7 | 1184.1 | 88.9 | 0
等径 | 7.8 | 99.9 | 1.11 | 0.135 | 7.9 | 1341.6 | 0 | 1199.82 | 82 | 0 | 6 | 0 | 1.11 | 0.15 | 232.8 | -41.51 | 0.03 | 232.8 | 1.196 | 0 | 0 | 0 | 0 | 230.8 | 0.3 | 222.2 | 35.38 | 29.37 | 7.41 | 0 | 200 | 0.33 | 2.82 | 2.84 | 1293.88 | 7.4 | 100 | 21.5 | 22 | 21.1 | 21 | 1219.8 | 1430 | 0 | 0.0005 | 650 | 1.287 | 33.25 | 42.79 | 42.82 | 0 | 0 | 0 | 0 | 0 | 0 | 0 | 0 | 0 | 0 | 2 | 28.31 | 171.69 | 24.7 | 1184.9 | 89 | 0
等径 | 7.8 | 99.9 | 1.18 | 0.135 | 7.9 | 1341.6 | 0 | 1210.83 | 9 | 0 | 6 | 0 | 1.11 | 0.159 | 233.9 | -41.34 | 0.01 | 233.9 | 1.195 | 0 | 0 | 0 | 0 | 230.8 | 0.3 | 223.2 | 35.39 | 29.37 | 7.41 | 0 | 200 | 0.44 | 2.84 | 2.84 | 1285.74 | 7.4 | 100 | 21.5 | 22 | 21.1 | 21 | 1219.9 | 1430 | 0 | 0.0004 | 650 | 1.286 | 33.25 | 42.76 | 42.82 | 0 | 0 | 0 | 0 | 0 | 0 | 0 | 0 | 0 | 0 | 2 | 28.4 | 171.6 | 24.7 | 1185.6 | 89.1 | 0
等径 | 7.8 | 99.9 | 1.07 | 0.135 | 7.9 | 1341.6 | 0 | 1213.39 | 154 | 0 | 6 | 0 | 1.11 | 0.146 | 235.1 | -41.19 | 0.01 | 235.1 | 1.195 | 0 | 0 | 0 | 0 | 230.6 | 0.1 | 222.8 | 35.43 | 29.37 | 7.41 | 0 | 200 | 0.5 | 2.82 | 2.83 | 1310.15 | 7.4 | 100 | 21.4 | 22 | 21.1 | 21 | 1220.3 | 1430 | 0 | -0.0006 | 650 | 1.289 | 33.23 | 42.83 | 42.83 | 0 | 0 | 0 | 0 | 0 | 0 | 0 | 0 | 0 | 0 | 2 | 28.55 | 171.45 | 24.7 | 1186.3 | 89.2 | 0
等径 | 7.8 | 99.9 | 1.12 | 0.135 | 7.9 | 1341.6 | 0 | 1210.83 | 33 | 0 | 6 | 0 | 1.11 | 0.149 | 236.1 | -41.05 | 0 | 236 | 1.195 | 0 | 0 | 0 | 0 | 230.6 | 0.1 | 225.8 | 35.4 | 29.37 | 7.41 | 0 | 200 | 0.86 | 2.82 | 2.83 | 1302.02 | 7.4 | 100 | 21.4 | 22 | 21.2 | 21 | 1220.4 | 1430 | 0 | 0.0002 | 650 | 1.288 | 33.24 | 42.81 | 42.83 | 0 | 0 | 0 | 0 | 0 | 0 | 0 | 0 | 0 | 0 | 2 | 28.61 | 171.39 | 24.7 | 1187 | 89.3 | 0
等径 | 7.8 | 99.9 | 1.1 | 0.135 | 7.9 | 1341.6 | 0 | 1211.68 | 17 | 0 | 6 | 0 | 1.11 | 0.147 | 237.2 | -40.89 | 0.02 | 237.2 | 1.194 | 0 | 0 | 0 | 0 | 230.6 | 0.1 | 225.4 | 35.37 | 29.37 | 7.41 | 0 | 200 | 0.72 | 2.82 | 2.83 | 1310.15 | 7.4 | 100 | 21.5 | 22 | 21 | 21 | 1220.6 | 1430 | 0 | 0 | 650 | 1.288 | 33.24 | 42.81 | 42.83 | 0 | 0 | 0 | 0 | 0 | 0 | 0 | 0 | 0 | 0 | 2 | 28.71 | 171.29 | 24.8 | 1187.7 | 89.4 | 0
等径 | 7.8 | 99.9 | 1.15 | 0.135 | 7.9 | 1341.6 | 0 | 1204.89 | 82 | 0 | 6 | 0 | 1.1 | 0.155 | 238.2 | -40.75 | 0 | 238.2 | 1.194 | 0 | 0 | 0 | 0 | 230.6 | 0.1 | 224.6 | 35.34 | 29.37 | 7.41 | 0 | 200 | 0.79 | 2.84 | 2.82 | 1297.95 | 7.4 | 100 | 21.4 | 22 | 21.1 | 21 | 1220.8 | 1430 | 0 | -0.0004 | 650 | 1.289 | 33.23 | 42.83 | 42.83 | 0 | 0 | 0 | 0 | 0 | 0 | 0 | 0 | 0 | 0 | 2 | 28.79 | 171.21 | 24.8 | 1188.4 | 89.4 | 0
等径 | 7.8 | 99.9 | 1.13 | 0.135 | 7.9 | 1341.6 | 0 | 1206.58 | 56 | 0 | 6 | 0 | 1.1 | 0.148 | 239.4 | -40.6 | 0.03 | 239.4 | 1.193 | 0 | 0 | 0 | 0 | 230.7 | 0.2 | 226.6 | 35.35 | 29.37 | 7.41 | 0 | 200 | 0.49 | 2.84 | 2.82 | 1314.22 | 7.4 | 100 | 21.4 | 22 | 21.1 | 21 | 1220.9 | 1430 | 0 | 0 | 650 | 1.288 | 33.22 | 42.79 | 42.83 | 0 | 0 | 0 | 0 | 0 | 0 | 0 | 0 | 0 | 0 | 2 | 28.94 | 171.06 | 24.8 | 1189.1 | 89.5 | 0
等径 | 7.8 | 99.9 | 1.01 | 0.135 | 7.9 | 1341.6 | 0 | 1203.2 | 122 | 0 | 6 | 0 | 1.1 | 0.137 | 240.6 | -40.43 | -0.02 | 240.6 | 1.193 | 0 | 0 | 0 | 0 | 230.4 | -0.1 | 224.3 | 35.38 | 29.37 | 7.41 | 0 | 200 | 0.46 | 2.83 | 2.83 | 1297.95 | 7.3 | 100 | 21.4 | 22 | 21 | 21 | 1220.9 | 1430 | 0 | -0.0011 | 650 | 1.287 | 33.23 | 42.77 | 42.83 | 0 | 0 | 0 | 0 | 0 | 0 | 0 | 0 | 0 | 0 | 2 | 29.02 | 170.98 | 24.8 | 1189.9 | 89.6 | 0
等径 | 7.8 | 99.9 | 1 | 0.135 | 7.9 | 1341.6 | 0 | 1203.2 | 119 | 0 | 6 | 0 | 1.1 | 0.134 | 241.5 | -40.3 | -0.06 | 241.5 | 1.192 | 0 | 0 | 0 | 0 | 230.3 | -0.2 | 226 | 35.33 | 29.37 | 7.41 | 0 | 200 | 0.38 | 2.83 | 2.83 | 1281.67 | 7.3 | 100 | 21.4 | 22 | 21.1 | 21 | 1221 | 1430 | 0 | -0.0018 | 650 | 1.286 | 33.24 | 42.75 | 42.83 | 0 | 0 | 0 | 0 | 0 | 0 | 0 | 0 | 0 | 0 | 2 | 29.06 | 170.94 | 24.9 | 1190.5 | 89.7 | 0
等径 | 7.8 | 99.9 | 1.02 | 0.135 | 7.9 | 1341.6 | 0 | 1200.66 | 51 | 0 | 6 | 0 | 1.1 | 0.137 | 242.5 | -40.17 | -0.05 | 242.5 | 1.191 | 0 | 0 | 0 | 0 | 230.2 | -0.3 | 224.9 | 35.31 | 29.37 | 7.41 | 0 | 200 | 0.34 | 2.83 | 2.83 | 1293.88 | 7.3 | 100 | 21.4 | 22 | 21 | 21 | 1221 | 1430 | 0 | -0.0006 | 650 | 1.288 | 33.23 | 42.8 | 42.83 | 0 | 0 | 0 | 0 | 0 | 0 | 0 | 0 | 0 | 0 | 2 | 29.18 | 170.82 | 24.9 | 1191.2 | 89.7 | 0
等径 | 7.8 | 99.9 | 1.05 | 0.135 | 7.9 | 1341.6 | 0 | 1210.83 | 24 | 0 | 6 | 0 | 1.1 | 0.141 | 243.6 | -40.01 | -0.01 | 243.6 | 1.19 | 0 | 0 | 0 | 0 | 230.3 | -0.2 | 226.7 | 35.29 | 29.37 | 7.41 | 0 | 200 | 0.63 | 2.83 | 2.83 | 1281.67 | 7.3 | 100 | 21.5 | 22 | 21 | 21 | 1221 | 1430 | 0 | -0.0001 | 650 | 1.289 | 33.24 | 42.85 | 42.83 | 0 | 0 | 0 | 0 | 0 | 0 | 0 | 0 | 0 | 0 | 2 | 29.31 | 170.69 | 24.9 | 1191.9 | 89.8 | 0
等径 | 7.8 | 99.9 | 1.17 | 0.135 | 7.9 | 1341.6 | 0 | 1214.24 | 11 | 0 | 6 | 0 | 1.1 | 0.157 | 245 | -39.83 | 0.03 | 245 | 1.19 | 0 | 0 | 0 | 0 | 230.6 | 0.1 | 222.8 | 35.25 | 29.37 | 7.41 | 0 | 200 | 0.49 | 2.85 | 2.83 | 1302.02 | 7.4 | 100 | 21.4 | 22 | 21.2 | 21 | 1221 | 1430 | 0 | 0.0011 | 650 | 1.287 | 33.23 | 42.77 | 42.83 | 0 | 0 | 0 | 0 | 0 | 0 | 0 | 0 | 0 | 0 | 2 | 29.43 | 170.57 | 24.9 | 1192.7 | 89.9 | 0
等径 | 7.8 | 100 | 1.17 | 0.135 | 7.9 | 1341.6 | 0 | 1219.37 | 22 | 0 | 6 | 0 | 1.1 | 0.151 | 245.9 | -39.7 | 0.01 | 245.9 | 1.19 | 0 | 0 | 0 | 0 | 230.7 | 0.1 | 226.2 | 35.32 | 29.37 | 7.41 | 0 | 200 | 0.53 | 2.85 | 2.83 | 1302.02 | 7.4 | 100 | 21.4 | 22 | 21.2 | 21 | 1221 | 1430 | 0 | -0.0005 | 650 | 1.287 | 33.25 | 42.79 | 42.83 | 0 | 0 | 0 | 0 | 0 | 0 | 0 | 0 | 0 | 0 | 2 | 29.5 | 170.5 | 24.9 | 1193.4 | 90 | 0
等径 | 7.8 | 99.9 | 1.17 | 0.135 | 7.9 | 1341.6 | 0 | 1202.35 | 37 | 0 | 6 | 0 | 1.1 | 0.151 | 247 | -39.55 | 0.05 | 247 | 1.189 | 0 | 0 | 0 | 0 | 230.7 | 0.2 | 227.6 | 35.29 | 29.37 | 7.41 | 0 | 200 | 0.65 | 2.86 | 2.84 | 1302.02 | 7.4 | 100 | 21.4 | 22 | 21.2 | 21 | 1221.1 | 1430 | 0 | 0.0011 | 650 | 1.288 | 33.26 | 42.84 | 42.84 | 0 | 0 | 0 | 0 | 0 | 0 | 0 | 0 | 0 | 0 | 2 | 29.63 | 170.37 | 25 | 1194 | 90.1 | 0
等径 | 7.8 | 100 | 1.15 | 0.135 | 7.9 | 1341.6 | 0 | 1206.58 | 72 | 0 | 6 | 0 | 1.1 | 0.152 | 247.9 | -39.42 | 0.04 | 247.9 | 1.189 | 0 | 0 | 0 | 0 | 230.8 | 0.3 | 231.7 | 35.34 | 29.37 | 7.41 | 0 | 200 | 0.43 | 2.86 | 2.85 | 1297.95 | 7.4 | 100 | 21.4 | 22 | 21 | 21 | 1221.1 | 1430 | 0 | 0.0006 | 650 | 1.289 | 33.23 | 42.83 | 42.84 | 0 | 0 | 0 | 0 | 0 | 0 | 0 | 0 | 0 | 0 | 2 | 29.77 | 170.23 | 25 | 1194.6 | 90.1 | 0
等径 | 7.8 | 99.9 | 1.19 | 0.135 | 7.9 | 1341.6 | 0 | 1209.98 | 66 | 0 | 6 | 0 | 1.1 | 0.161 | 249.2 | -39.24 | 0.06 | 249.2 | 1.189 | 0 | 0 | 0 | 0 | 230.9 | 0.4 | 231.2 | 35.28 | 29.37 | 7.41 | 0 | 200 | 0.43 | 2.89 | 2.86 | 1297.95 | 7.4 | 100 | 21.4 | 22 | 21 | 21 | 1221.4 | 1430 | 0 | 0.0015 | 650 | 1.287 | 33.26 | 42.81 | 42.84 | 0 | 0 | 0 | 0 | 0 | 0 | 0 | 0 | 0 | 0 | 2 | 29.87 | 170.13 | 25 | 1195.4 | 90.2 | 0
等径 | 7.8 | 99.9 | 1.13 | 0.135 | 7.9 | 1341.6 | 0 | 1209.13 | 24 | 0 | 7 | 0 | 1.1 | 0.15 | 250.5 | -39.08 | 0.06 | 250.5 | 1.189 | 0 | 0 | 0 | 0 | 230.9 | 0.4 | 232.4 | 35.29 | 29.37 | 7.41 | 0 | 200 | 0.54 | 2.89 | 2.87 | 1297.95 | 7.4 | 100 | 21.4 | 22 | 21 | 21 | 1221.5 | 1430 | 0 | 0.0006 | 650 | 1.288 | 33.24 | 42.81 | 42.85 | 0 | 0 | 0 | 0 | 0 | 0 | 0 | 0 | 0 | 0 | 2 | 29.96 | 170.04 | 25 | 1196.2 | 90.3 | 0
等径 | 7.8 | 99.9 | 1.14 | 0.135 | 7.9 | 1341.6 | 0 | 1209.13 | 46 | 0 | 7 | 0 | 1.1 | 0.155 | 251.6 | -38.92 | 0.08 | 251.5 | 1.189 | 0 | 0 | 0 | 0 | 231.1 | 0.6 | 228.7 | 35.28 | 29.37 | 7.41 | 0 | 200 | 0.65 | 2.92 | 2.88 | 1289.81 | 7.3 | 100 | 21.5 | 22 | 21 | 21 | 1221.6 | 1430 | 0 | 0.0018 | 650 | 1.287 | 33.25 | 42.79 | 42.86 | 0 | 0 | 0 | 0 | 0 | 0 | 0 | 0 | 0 | 0 | 2 | 30.1 | 169.9 | 25 | 1196.8 | 90.4 | 0
等径 | 7.8 | 99.9 | 1.14 | 0.135 | 7.9 | 1341.6 | 0 | 1202.35 | 80 | 0 | 7 | 0 | 1.1 | 0.15 | 252.8 | -38.77 | 0.07 | 252.8 | 1.188 | 0 | 0 | 0 | 0 | 231.1 | 0.6 | 230 | 35.28 | 29.37 | 7.41 | 0 | 200 | 0.66 | 2.95 | 2.89 | 1289.81 | 7.4 | 100 | 21.5 | 22 | 21 | 21 | 1221.8 | 1430 | 0 | 0.0009 | 650 | 1.289 | 33.27 | 42.89 | 42.86 | 0 | 0 | 0 | 0 | 0 | 0 | 0 | 0 | 0 | 0 | 2 | 30.2 | 169.8 | 25.1 | 1197.5 | 90.5 | 0
等径 | 7.8 | 99.9 | 1.14 | 0.135 | 7.9 | 1341.7 | 0 | 1201.51 | 34 | 0 | 7 | 0 | 1.1 | 0.158 | 253.9 | -38.61 | 0.08 | 253.9 | 1.188 | 0 | 0 | 0 | 0 | 231.1 | 0.6 | 228 | 35.32 | 29.37 | 7.41 | 0 | 200 | 0.71 | 2.99 | 2.91 | 1314.22 | 7.4 | 100 | 21.4 | 22 | 21 | 21 | 1221.9 | 1430 | 0 | 0.002 | 650 | 1.29 | 33.24 | 42.88 | 42.87 | 0 | 0 | 0 | 0 | 0 | 0 | 0 | 0 | 0 | 0 | 2 | 30.31 | 169.69 | 25.1 | 1198.2 | 90.5 | 0
等径 | 7.8 | 99.9 | 1.18 | 0.135 | 7.9 | 1341.7 | 0 | 1203.2 | 21 | 0 | 7 | 0 | 1.1 | 0.156 | 255.2 | -38.42 | 0.08 | 255.2 | 1.188 | 0 | 0 | 0 | 0 | 231.3 | 0.8 | 226.8 | 35.26 | 29.37 | 7.41 | 0 | 200 | 0.65 | 3.04 | 2.94 | 1302.02 | 7.4 | 100 | 21.5 | 22 | 21.1 | 21 | 1221.9 | 1430 | 0 | 0.0018 | 650 | 1.287 | 33.26 | 42.81 | 42.87 | 0 | 0 | 0 | 0 | 0 | 0 | 0 | 0 | 0 | 0 | 2 | 30.43 | 169.57 | 25.1 | 1199.1 | 90.6 | 0
等径 | 7.8 | 99.9 | 1.21 | 0.135 | 7.9 | 1341.7 | 0 | 1204.89 | 185 | 0 | 7 | 0 | 1.1 | 0.157 | 256.1 | -38.3 | 0.06 | 256.1 | 1.188 | 0 | 0 | 0 | 0 | 231.3 | 0.8 | 227.5 | 35.24 | 29.37 | 7.41 | 0 | 200 | 0.59 | 3.12 | 2.97 | 1310.15 | 7.4 | 100 | 21.4 | 22 | 21 | 21 | 1221.9 | 1430 | 0 | 0.0004 | 650 | 1.289 | 33.24 | 42.85 | 42.88 | 0 | 0 | 0 | 0 | 0 | 0 | 0 | 0 | 0 | 0 | 2 | 30.51 | 169.49 | 25.1 | 1199.6 | 90.7 | 0
等径 | 7.8 | 99.9 | 1.15 | 0.135 | 7.9 | 1341.8 | 0 | 1207.43 | 36 | 0 | 7 | 0 | 1.1 | 0.158 | 257.5 | -38.12 | 0.07 | 257.5 | 1.188 | 0 | 0 | 0 | 0 | 231.2 | 0.7 | 225.5 | 35.25 | 29.37 | 7.41 | 0 | 200 | 0.62 | 3.32 | 3.02 | 1293.88 | 7.4 | 100 | 21.4 | 22 | 21 | 21 | 1221.9 | 1430 | 0 | 0.0009 | 650 | 1.289 | 33.27 | 42.89 | 42.88 | 0 | 0 | 0 | 0 | 0 | 0 | 0 | 0 | 0 | 0 | 2 | 30.62 | 169.38 | 25.1 | 1200.4 | 90.8 | 0
等径 | 7.8 | 99.9 | 1.16 | 0.135 | 7.9 | 1341.9 | 0 | 1207.43 | 46 | 0 | 7 | 0 | 1.1 | 0.158 | 258.8 | -37.95 | 0.05 | 258.8 | 1.187 | 0 | 0 | 0 | 0 | 231.1 | 0.6 | 224.1 | 35.2 | 29.37 | 7.41 | 0 | 200 | 0.62 | 3.6 | 3.11 | 1289.81 | 7.4 | 100 | 21.4 | 22 | 21 | 21 | 1221.8 | 1430 | 0 | 0.0012 | 650 | 1.288 | 33.27 | 42.85 | 42.89 | 0 | 0 | 0 | 0 | 0 | 0 | 0 | 0 | 0 | 0 | 2 | 30.71 | 169.29 | 25.2 | 1201.2 | 90.9 | 0
等径 | 7.8 | 99.9 | 1.15 | 0.135 | 7.9 | 1341.9 | 0 | 1198.98 | 48 | 0 | 7 | 0 | 1.1 | 0.153 | 259.4 | -37.85 | 0.04 | 259.4 | 1.187 | 0 | 0 | 0 | 0 | 231.1 | 0.6 | 225.3 | 35.26 | 29.37 | 7.41 | 0 | 200 | 0.49 | 3.8 | 3.19 | 1293.88 | 7.3 | 100 | 21.4 | 22 | 21 | 21 | 1221.8 | 1430 | 0 | 0.0003 | 650 | 1.289 | 33.28 | 42.9 | 42.89 | 0 | 0 | 0 | 0 | 0 | 0 | 0 | 0 | 0 | 0 | 2 | 30.82 | 169.18 | 25.2 | 1201.7 | 90.9 | 0
等径 | 7.8 | 99.9 | 1.17 | 0.135 | 7.9 | 1342.2 | 0 | 1203.2 | 53 | 0 | 7 | 0 | 1.1 | 0.158 | 260.8 | -37.66 | 0.03 | 260.8 | 1.187 | 0 | 0 | 0 | 0 | 231 | 0.5 | 226.6 | 35.27 | 29.37 | 7.41 | 0 | 200 | 0.47 | 4.4 | 3.44 | 1302.02 | 7.4 | 100 | 21.4 | 22 | 21.1 | 21 | 1221.9 | 1430 | 0 | 0.0007 | 650 | 1.289 | 33.26 | 42.87 | 42.89 | 0 | 0 | 0 | 0 | 0 | 0 | 0 | 0 | 0 | 0 | 2 | 30.92 | 169.08 | 25.2 | 1202.5 | 91 | 0
等径 | 7.8 | 99.9 | 1.13 | 0.135 | 7.9 | 1342.5 | 0 | 1215.09 | 69 | 0 | 7 | 0 | 1.1 | 0.151 | 262 | -37.51 | 0.04 | 261.9 | 1.187 | 0 | 0 | 0 | 0 | 230.9 | 0.4 | 222.8 | 35.21 | 29.37 | 7.41 | 0 | 200 | 0.61 | 4.71 | 3.74 | 1314.22 | 7.4 | 100 | 21.4 | 22 | 21.1 | 21 | 1221.9 | 1430 | 0 | 0.0004 | 650 | 1.29 | 33.27 | 42.92 | 42.9 | 0 | 0 | 0 | 0 | 0 | 0 | 0 | 0 | 0 | 0 | 2 | 31 | 169 | 25.2 | 1203.2 | 91.1 | 0
等径 | 7.8 | 99.9 | 1.16 | 0.135 | 7.9 | 1342.8 | 0 | 1220.23 | 61 | 0 | 7 | 0 | 1.09 | 0.158 | 262.9 | -37.38 | 0 | 262.9 | 1.186 | 0 | 0 | 0 | 0 | 230.8 | 0.3 | 225.6 | 35.2 | 29.37 | 7.41 | 0 | 200 | 0.52 | 4.87 | 4.05 | 1289.81 | 7.3 | 100 | 21.4 | 22 | 21.2 | 21 | 1221.9 | 1430 | 0 | 0.0006 | 650 | 1.289 | 33.27 | 42.89 | 42.9 | 0 | 0 | 0 | 0 | 0 | 0 | 0 | 0 | 0 | 0 | 2 | 31.12 | 168.88 | 25.2 | 1203.9 | 91.2 | 0
等径 | 7.8 | 99.9 | 1.1 | 0.135 | 7.9 | 1343.2 | 0 | 1215.09 | 58 | 0 | 7 | 0 | 1.09 | 0.148 | 264.1 | -37.22 | 0.02 | 264.1 | 1.186 | 0 | 0 | 0 | 0 | 230.8 | 0.3 | 223.9 | 35.16 | 29.37 | 7.41 | 0 | 200 | 0.34 | 5.22 | 4.46 | 1293.88 | 7.4 | 100 | 21.4 | 22 | 21.2 | 21 | 1222.1 | 1430 | 0 | -0.0001 | 650 | 1.287 | 33.28 | 42.83 | 42.9 | 0 | 0 | 0 | 0 | 0 | 0 | 0 | 0 | 0 | 0 | 2 | 31.24 | 168.76 | 25.3 | 1204.6 | 91.3 | 0
等径 | 7.8 | 99.9 | 1.12 | 0.135 | 7.9 | 1343.5 | 0 | 1215.09 | 22 | 0 | 7 | 0 | 1.09 | 0.153 | 265.1 | -37.08 | 0.06 | 265.1 | 1.186 | 0 | 0 | 0 | 0 | 230.8 | 0.3 | 224.7 | 35.18 | 29.37 | 7.41 | 0 | 200 | 0.31 | 5.24 | 4.78 | 1297.95 | 7.3 | 100 | 21.5 | 22 | 21.1 | 21 | 1222.3 | 1430 | 0 | 0.0016 | 650 | 1.289 | 33.29 | 42.91 | 42.9 | 0 | 0 | 0 | 0 | 0 | 0 | 0 | 0 | 0 | 0 | 2 | 31.35 | 168.65 | 25.3 | 1205.3 | 91.3 | 0
等径 | 7.8 | 99.9 | 1.16 | 0.135 | 7.9 | 1343.8 | 0 | 1213.39 | 38 | 0 | 7 | 0 | 1.09 | 0.157 | 266.4 | -36.91 | 0.07 | 266.4 | 1.185 | 0 | 0 | 0 | 0 | 231 | 0.5 | 224.8 | 35.18 | 29.37 | 7.41 | 0 | 200 | 0.53 | 5.05 | 5.05 | 1310.15 | 7.4 | 100 | 21.4 | 22 | 21.2 | 21 | 1222.6 | 1430 | 0 | 0.0015 | 650 | 1.289 | 33.29 | 42.91 | 42.91 | 0 | 0 | 0 | 0 | 0 | 0 | 0 | 0 | 0 | 0 | 2 | 31.44 | 168.56 | 25.3 | 1206 | 91.4 | 0
等径 | 7.8 | 99.9 | 1.15 | 0.135 | 7.9 | 1343.9 | 0 | 1216.8 | 168 | 0 | 7 | 0 | 1.09 | 0.154 | 267.4 | -36.76 | 0.08 | 267.4 | 1.185 | 0 | 0 | 0 | 0 | 231.1 | 0.6 | 227.5 | 35.2 | 29.37 | 7.41 | 0 | 200 | 0.44 | 4.86 | 5.14 | 1297.95 | 7.4 | 100 | 21.4 | 22 | 21 | 21 | 1222.8 | 1430 | 0 | 0.0018 | 650 | 1.287 | 33.28 | 42.83 | 42.91 | 0 | 0 | 0 | 0 | 0 | 0 | 0 | 0 | 0 | 0 | 2 | 31.55 | 168.45 | 25.3 | 1206.7 | 91.5 | 0
等径 | 7.8 | 99.9 | 1.22 | 0.135 | 7.9 | 1343.9 | 0 | 1215.09 | 159 | 0 | 7 | 0 | 1.09 | 0.168 | 268.6 | -36.6 | 0.11 | 268.6 | 1.185 | 0 | 0 | 0 | 0 | 231.3 | 0.8 | 227.5 | 35.21 | 29.37 | 7.41 | 0 | 200 | 0.33 | 4.55 | 5.1 | 1297.95 | 7.3 | 100 | 21.4 | 22 | 21.2 | 21 | 1223.1 | 1430 | 0 | 0.0028 | 650 | 1.288 | 33.28 | 42.86 | 42.92 | 0 | 0 | 0 | 0 | 0 | 0 | 0 | 0 | 0 | 0 | 2 | 31.66 | 168.34 | 25.4 | 1207.4 | 91.6 | 0
等径 | 7.8 | 99.9 | 1.25 | 0.135 | 7.9 | 1343.7 | 0 | 1201.51 | 25 | 0 | 7 | 0 | 1.09 | 0.17 | 269.9 | -36.42 | 0.17 | 269.9 | 1.185 | 0 | 0 | 0 | 0 | 231.6 | 1.1 | 230.1 | 35.2 | 29.37 | 7.41 | 0 | 200 | 0.48 | 4.25 | 4.92 | 1289.81 | 7.3 | 100 | 21.4 | 22 | 21.2 | 21 | 1223.4 | 1430 | 0 | 0.0037 | 650 | 1.29 | 33.27 | 42.92 | 42.93 | 0 | 0 | 0 | 0 | 0 | 0 | 0 | 0 | 0 | 0 | 2 | 31.79 | 168.21 | 25.4 | 1208.1 | 91.7 | 0
等径 | 7.8 | 99.9 | 1.22 | 0.135 | 7.9 | 1343.4 | 0 | 1201.51 | 140 | 0 | 7 | 0 | 1.09 | 0.161 | 271.1 | -36.26 | 0.12 | 271.1 | 1.186 | 0 | 0 | 0 | 0 | 231.6 | 1.1 | 231.4 | 35.16 | 29.37 | 7.41 | 0 | 200 | 0.38 | 4.02 | 4.67 | 1293.88 | 7.4 | 100 | 21.4 | 22 | 21.1 | 21 | 1223.8 | 1430 | 0 | 0.0017 | 650 | 1.29 | 33.28 | 42.93 | 42.94 | 0 | 0 | 0 | 0 | 0 | 0 | 0 | 0 | 0 | 0 | 2 | 31.9 | 168.1 | 25.4 | 1208.8 | 91.7 | 0
等径 | 7.8 | 99.9 | 1.19 | 0.135 | 7.9 | 1343.1 | 0 | 1200.66 | 43 | 0 | 7 | 0 | 1.09 | 0.158 | 272.2 | -36.09 | 0.16 | 272.2 | 1.186 | 0 | 0 | 0 | 0 | 231.8 | 1.3 | 231.8 | 35.17 | 29.37 | 7.41 | 0 | 200 | 0.44 | 3.81 | 4.39 | 1306.08 | 7.4 | 100 | 21.4 | 22 | 21 | 21 | 1224 | 1430 | 0 | 0.003 | 650 | 1.289 | 33.29 | 42.91 | 42.95 | 0 | 0 | 0 | 0 | 0 | 0 | 0 | 0 | 0 | 0 | 2 | 32.01 | 167.99 | 25.4 | 1209.5 | 91.8 | 0
等径 | 7.8 | 99.9 | 1.16 | 0.135 | 7.9 | 1342.9 | 0 | 1205.74 | 47 | 0 | 7 | 0 | 1.09 | 0.159 | 273.5 | -35.93 | 0.11 | 273.5 | 1.186 | 0 | 0 | 0 | 0 | 231.7 | 1.2 | 228.9 | 35.19 | 29.37 | 7.41 | 0 | 200 | 0.42 | 3.61 | 4.12 | 1297.95 | 7.4 | 100 | 21.4 | 22 | 21 | 21 | 1224.1 | 1430 | 0 | 0.0022 | 650 | 1.289 | 33.29 | 42.91 | 42.96 | 0 | 0 | 0 | 0 | 0 | 0 | 0 | 0 | 0 | 0 | 2 | 32.14 | 167.86 | 25.4 | 1210.2 | 91.9 | 0
等径 | 7.8 | 100 | 1.24 | 0.135 | 7.9 | 1342.6 | 0 | 1198.98 | 42 | 0 | 7 | 0 | 1.09 | 0.167 | 274.6 | -35.77 | 0.12 | 274.6 | 1.186 | 0 | 0 | 0 | 0 | 231.8 | 1.3 | 228.6 | 35.21 | 29.37 | 7.41 | 0 | 200 | 0.57 | 3.43 | 3.89 | 1310.15 | 7.5 | 100 | 21.4 | 22 | 21.1 | 21 | 1224.3 | 1430 | 0 | 0.0026 | 650 | 1.289 | 33.3 | 42.92 | 42.96 | 0 | 0 | 0 | 0 | 0 | 0 | 0 | 0 | 0 | 0 | 2 | 32.25 | 167.75 | 25.5 | 1210.9 | 92 | 0
等径 | 7.8 | 99.9 | 1.2 | 0.135 | 7.9 | 1342.4 | 0 | 1202.35 | 64 | 0 | 7 | 0 | 1.09 | 0.162 | 276 | -35.6 | 0.1 | 275.9 | 1.186 | 0 | 0 | 0 | 0 | 231.7 | 1.2 | 228.4 | 35.19 | 29.37 | 7.41 | 0 | 200 | 0.77 | 3.31 | 3.68 | 1297.95 | 7.4 | 100 | 21.4 | 22 | 21 | 21 | 1224.5 | 1430 | 0 | 0.0017 | 650 | 1.289 | 33.3 | 42.92 | 42.97 | 0 | 0 | 0 | 0 | 0 | 0 | 0 | 0 | 0 | 0 | 2 | 32.39 | 167.61 | 25.5 | 1211.7 | 92.1 | 0
等径 | 7.8 | 99.9 | 1.19 | 0.135 | 7.9 | 1342.3 | 0 | 1200.66 | 51 | 0 | 7 | 0 | 1.09 | 0.157 | 277 | -35.45 | 0.08 | 277 | 1.186 | 0 | 0 | 0 | 0 | 231.6 | 1.1 | 229.5 | 35.17 | 29.37 | 7.41 | 0 | 200 | 0.72 | 3.21 | 3.52 | 1293.88 | 7.4 | 100 | 21.4 | 22 | 21.2 | 21 | 1224.6 | 1430 | 0 | 0.001 | 650 | 1.291 | 33.29 | 42.98 | 42.98 | 0 | 0 | 0 | 0 | 0 | 0 | 0 | 0 | 0 | 0 | 2 | 32.49 | 167.51 | 25.5 | 1212.3 | 92.1 | 0
等径 | 7.8 | 99.9 | 1.18 | 0.135 | 7.9 | 1342.1 | 0 | 1212.53 | 70 | 0 | 7 | 0 | 1.09 | 0.16 | 278.2 | -35.28 | 0.1 | 278.2 | 1.186 | 0 | 0 | 0 | 0 | 231.5 | 1 | 227.8 | 35.16 | 29.37 | 7.41 | 0 | 200 | 1 | 3.15 | 3.38 | 1302.02 | 7.4 | 100 | 21.4 | 22 | 21.2 | 21 | 1224.8 | 1430 | 0 | 0.0025 | 650 | 1.289 | 33.29 | 42.91 | 42.98 | 0 | 0 | 0 | 0 | 0 | 0 | 0 | 0 | 0 | 0 | 2 | 32.62 | 167.38 | 25.5 | 1213.1 | 92.2 | 0
等径 | 7.8 | 99.9 | 1.16 | 0.135 | 7.9 | 1342 | 0 | 1210.83 | 25 | 0 | 7 | 0 | 1.09 | 0.158 | 279.4 | -35.13 | 0.06 | 279.4 | 1.186 | 0 | 0 | 0 | 0 | 231.4 | 0.9 | 226.5 | 35.15 | 29.37 | 7.41 | 0 | 200 | 0.94 | 3.09 | 3.27 | 1306.08 | 7.3 | 100 | 21.4 | 22 | 21.1 | 21 | 1225.1 | 1430 | 0 | 0.0009 | 650 | 1.291 | 33.28 | 42.96 | 42.99 | 0 | 0 | 0 | 0 | 0 | 0 | 0 | 0 | 0 | 0 | 2 | 32.68 | 167.32 | 25.5 | 1213.7 | 92.3 | 0
等径 | 7.8 | 100 | 1.13 | 0.135 | 7.9 | 1341.9 | 0 | 1206.58 | 65 | 0 | 7 | 0 | 1.09 | 0.152 | 280.5 | -34.98 | 0.04 | 280.5 | 1.185 | 0 | 0 | 0 | 0 | 231.2 | 0.7 | 224.3 | 35.11 | 29.37 | 7.41 | 0 | 200 | 0.87 | 3.05 | 3.19 | 1293.88 | 7.4 | 100 | 21.4 | 22 | 21.1 | 21 | 1225.2 | 1430 | 0 | 0.0006 | 650 | 1.288 | 33.32 | 42.92 | 42.99 | 0 | 0 | 0 | 0 | 0 | 0 | 0 | 0 | 0 | 0 | 2 | 32.8 | 167.2 | 25.6 | 1214.4 | 92.4 | 0
等径 | 7.8 | 99.9 | 1.14 | 0.135 | 7.9 | 1341.9 | 0 | 1207.43 | 54 | 0 | 7 | 0 | 1.09 | 0.156 | 281.9 | -34.78 | 0.08 | 281.9 | 1.185 | 0 | 0 | 0 | 0 | 231.2 | 0.7 | 221 | 35.1 | 29.37 | 7.41 | 0 | 200 | 0.83 | 3.01 | 3.11 | 1297.95 | 7.4 | 100 | 21.4 | 22 | 21.1 | 21 | 1225.5 | 1430 | 0 | 0.0016 | 650 | 1.291 | 33.29 | 42.98 | 43 | 0 | 0 | 0 | 0 | 0 | 0 | 0 | 0 | 0 | 0 | 2 | 32.91 | 167.09 | 25.6 | 1215.3 | 92.5 | 0
等径 | 7.8 | 99.9 | 1.06 | 0.135 | 7.9 | 1341.8 | 0 | 1202.35 | 37 | 0 | 7 | 0 | 1.09 | 0.15 | 282.8 | -34.67 | 0.05 | 282.8 | 1.185 | 0 | 0 | 0 | 0 | 231 | 0.5 | 217.9 | 35.02 | 29.37 | 7.41 | 0 | 200 | 0.65 | 2.99 | 3.07 | 1302.02 | 7.3 | 100 | 21.4 | 22 | 21 | 21 | 1225.6 | 1430 | 0 | 0.0012 | 650 | 1.289 | 33.32 | 42.95 | 43 | 0 | 0 | 0 | 0 | 0 | 0 | 0 | 0 | 0 | 0 | 2 | 32.96 | 167.04 | 25.6 | 1215.8 | 92.5 | 0
等径 | 7.8 | 99.9 | 1.13 | 0.135 | 7.9 | 1341.8 | 0 | 1204.04 | 43 | 0 | 7 | 0 | 1.09 | 0.149 | 284 | -34.5 | 0.06 | 284 | 1.185 | 0 | 0 | 0 | 0 | 231 | 0.5 | 215.7 | 35.06 | 29.37 | 7.41 | 0 | 200 | 0.85 | 3 | 3.04 | 1302.02 | 7.3 | 100 | 21.5 | 22 | 21.1 | 21 | 1225.7 | 1430 | 0 | 0.0007 | 650 | 1.291 | 33.32 | 43.02 | 43 | 0 | 0 | 0 | 0 | 0 | 0 | 0 | 0 | 0 | 0 | 2 | 33.1 | 166.9 | 25.6 | 1216.6 | 92.6 | 0
等径 | 7.8 | 99.9 | 1 | 0.135 | 7.9 | 1341.8 | 0 | 1210.83 | 34 | 0 | 7 | 0 | 1.09 | 0.135 | 284.9 | -34.37 | 0.03 | 284.9 | 1.184 | 0 | 0 | 0 | 0 | 230.8 | 0.3 | 218.5 | 35.07 | 29.37 | 7.41 | 0 | 200 | 0.55 | 2.96 | 3.01 | 1306.08 | 7.4 | 100 | 21.4 | 22 | 21 | 21 | 1225.7 | 1430 | 0 | 0.0001 | 650 | 1.291 | 33.3 | 42.99 | 43.01 | 0 | 0 | 0 | 0 | 0 | 0 | 0 | 0 | 0 | 0 | 2 | 33.19 | 166.81 | 25.6 | 1217.2 | 92.7 | 0
等径 | 7.8 | 99.9 | 1.1 | 0.135 | 7.9 | 1341.8 | 0 | 1208.28 | 81 | 0 | 7 | 0 | 1.09 | 0.148 | 286 | -34.22 | 0.03 | 286 | 1.184 | 0 | 0 | 0 | 0 | 230.8 | 0.3 | 218.2 | 34.99 | 29.37 | 7.41 | 0 | 200 | 0.61 | 2.99 | 3 | 1293.88 | 7.4 | 100 | 21.5 | 22 | 21.1 | 21 | 1225.7 | 1430 | 0 | 0.0009 | 650 | 1.291 | 33.3 | 42.99 | 43.01 | 0 | 0 | 0 | 0 | 0 | 0 | 0 | 0 | 0 | 0 | 2 | 33.26 | 166.74 | 25.7 | 1218 | 92.8 | 0
等径 | 7.8 | 99.9 | 1.12 | 0.135 | 7.9 | 1341.7 | 0 | 1213.39 | 44 | 0 | 7 | 0 | 1.09 | 0.151 | 287.4 | -34.03 | 0.03 | 287.4 | 1.184 | 0 | 0 | 0 | 0 | 230.8 | 0.3 | 216.8 | 34.95 | 29.37 | 7.41 | 0 | 200 | 0.39 | 2.99 | 2.98 | 1297.95 | 7.4 | 100 | 21.4 | 22 | 21 | 21 | 1225.7 | 1430 | 0 | -0.0002 | 650 | 1.291 | 33.31 | 43 | 43.01 | 0 | 0 | 0 | 0 | 0 | 0 | 0 | 0 | 0 | 0 | 2 | 33.37 | 166.63 | 25.7 | 1218.8 | 92.9 | 0
等径 | 7.8 | 99.9 | 1.13 | 0.135 | 7.9 | 1341.7 | 0 | 1212.53 | 65 | 0 | 7 | 0 | 1.08 | 0.152 | 288.2 | -33.91 | 0.02 | 288.2 | 1.183 | 0 | 0 | 0 | 0 | 230.7 | 0.2 | 219.4 | 34.97 | 29.37 | 7.41 | 0 | 200 | 0.33 | 2.98 | 2.98 | 1297.95 | 7.4 | 100 | 21.4 | 22 | 21.2 | 21 | 1225.7 | 1430 | 0 | 0.0011 | 650 | 1.291 | 33.31 | 43 | 43.02 | 0 | 0 | 0 | 0 | 0 | 0 | 0 | 0 | 0 | 0 | 2 | 33.49 | 166.51 | 25.7 | 1219.4 | 92.9 | 0
等径 | 7.8 | 99.9 | 1.07 | 0.135 | 7.9 | 1341.7 | 0 | 1213.39 | 57 | 0 | 7 | 0 | 1.08 | 0.147 | 289.5 | -33.75 | 0.01 | 289.5 | 1.183 | 0 | 0 | 0 | 0 | 230.6 | 0.1 | 224.7 | 35 | 29.37 | 7.41 | 0 | 200 | 0.3 | 3 | 2.98 | 1297.95 | 7.4 | 100 | 21.4 | 22 | 21.1 | 21 | 1225.7 | 1430 | 0 | -0.0002 | 650 | 1.29 | 33.31 | 42.97 | 43.02 | 0 | 0 | 0 | 0 | 0 | 0 | 0 | 0 | 0 | 0 | 2 | 33.59 | 166.41 | 25.7 | 1220.1 | 93 | 0
等径 | 7.8 | 99.9 | 1.13 | 0.135 | 7.9 | 1341.8 | 0 | 1209.98 | 68 | 0 | 7 | 0 | 1.08 | 0.152 | 290.8 | -33.57 | -0.02 | 290.8 | 1.182 | 0 | 0 | 0 | 0 | 230.5 | 0 | 225.6 | 34.97 | 29.37 | 7.41 | 0 | 200 | 0.46 | 3.04 | 2.99 | 1297.95 | 7.4 | 100 | 21.4 | 22 | 21 | 21 | 1225.7 | 1430 | 0 | -0.0003 | 650 | 1.291 | 33.33 | 43.03 | 43.02 | 0 | 0 | 0 | 0 | 0 | 0 | 0 | 0 | 0 | 0 | 2 | 33.69 | 166.31 | 25.8 | 1221 | 93.1 | 0
等径 | 7.8 | 99.9 | 1.04 | 0.135 | 7.9 | 1341.8 | 0 | 1211.68 | 59 | 0 | 7 | 0 | 1.08 | 0.141 | 291.5 | -33.47 | 0 | 291.5 | 1.182 | 0 | 0 | 0 | 0 | 230.5 | 0 | 227.8 | 34.96 | 29.37 | 7.41 | 0 | 200 | 0.36 | 3.11 | 3 | 1306.08 | 7.4 | 100 | 21.5 | 22 | 21.2 | 21 | 1225.6 | 1430 | 0 | 0 | 650 | 1.289 | 33.31 | 42.94 | 43.02 | 0 | 0 | 0 | 0 | 0 | 0 | 0 | 0 | 0 | 0 | 2 | 33.77 | 166.23 | 25.8 | 1221.5 | 93.2 | 0
等径 | 7.8 | 99.9 | 1.07 | 0.135 | 7.9 | 1341.8 | 0 | 1216.8 | 32 | 0 | 7 | 0 | 1.08 | 0.142 | 292.5 | -33.33 | -0.03 | 292.5 | 1.181 | 0 | 0 | 0 | 0 | 230.4 | -0.1 | 232.1 | 35.01 | 29.37 | 7.41 | 0 | 200 | 0.53 | 3.15 | 3.03 | 1293.88 | 7.3 | 100 | 21.4 | 22 | 21.2 | 21 | 1225.7 | 1430 | 0 | -0.0007 | 650 | 1.29 | 33.31 | 42.97 | 43.02 | 0 | 0 | 0 | 0 | 0 | 0 | 0 | 0 | 0 | 0 | 2 | 33.88 | 166.12 | 25.8 | 1222.2 | 93.3 | 0
等径 | 7.8 | 99.9 | 1.08 | 0.135 | 7.9 | 1341.8 | 0 | 1213.39 | 35 | 0 | 7 | 0 | 1.08 | 0.146 | 293.5 | -33.19 | -0.04 | 293.5 | 1.181 | 0 | 0 | 0 | 0 | 230.4 | -0.1 | 234.3 | 34.95 | 29.37 | 7.41 | 0 | 200 | 0.38 | 3.2 | 3.07 | 1289.81 | 7.3 | 100 | 21.4 | 22 | 21.1 | 21 | 1225.8 | 1430 | 0 | -0.0009 | 650 | 1.291 | 33.33 | 43.03 | 43.02 | 0 | 0 | 0 | 0 | 0 | 0 | 0 | 0 | 0 | 0 | 2 | 34.01 | 165.99 | 25.8 | 1222.9 | 93.3 | 0
等径 | 7.8 | 99.9 | 0.99 | 0.135 | 7.9 | 1341.9 | 0 | 1212.53 | 61 | 0 | 7 | 0 | 1.08 | 0.133 | 294.5 | -33.07 | -0.05 | 294.5 | 1.18 | 0 | 0 | 0 | 0 | 230.2 | -0.3 | 228.9 | 35 | 29.37 | 7.41 | 0 | 200 | 0.56 | 3.28 | 3.12 | 1297.95 | 7.3 | 100 | 21.5 | 22 | 21 | 21 | 1225.9 | 1430 | 0 | -0.0008 | 650 | 1.29 | 33.32 | 42.98 | 43.02 | 0 | 0 | 0 | 0 | 0 | 0 | 0 | 0 | 0 | 0 | 2 | 34.09 | 165.91 | 25.8 | 1223.6 | 93.4 | 0
等径 | 7.8 | 99.9 | 1.04 | 0.135 | 7.9 | 1341.9 | 0 | 1201.51 | 52 | 0 | 7 | 0 | 1.08 | 0.14 | 295.6 | -32.92 | -0.06 | 295.6 | 1.179 | 0 | 0 | 0 | 0 | 230.2 | -0.3 | 227.5 | 34.97 | 29.37 | 7.41 | 0 | 200 | 0.45 | 3.34 | 3.19 | 1289.81 | 7.3 | 100 | 21.4 | 22 | 21.1 | 21 | 1226.1 | 1430 | 0 | -0.0008 | 650 | 1.29 | 33.32 | 42.98 | 43.01 | 0 | 0 | 0 | 0 | 0 | 0 | 0 | 0 | 0 | 0 | 2 | 34.17 | 165.83 | 25.8 | 1224.3 | 93.5 | 0
等径 | 7.8 | 100 | 1.09 | 0.135 | 7.9 | 1342 | 0 | 1211.68 | 31 | 0 | 7 | 0 | 1.08 | 0.148 | 296.8 | -32.76 | -0.05 | 296.8 | 1.179 | 0 | 0 | 0 | 0 | 230.1 | -0.4 | 225.1 | 34.95 | 29.37 | 7.41 | 0 | 200 | 0.4 | 3.57 | 3.28 | 1285.74 | 7.3 | 100 | 21.5 | 22 | 21.1 | 21 | 1226.3 | 1430 | 0 | -0.0009 | 650 | 1.288 | 33.32 | 42.92 | 43.01 | 0 | 0 | 0 | 0 | 0 | 0 | 0 | 0 | 0 | 0 | 2 | 34.28 | 165.72 | 25.9 | 1225.1 | 93.6 | 0
等径 | 7.8 | 99.9 | 0.98 | 0.135 | 7.9 | 1342.1 | 0 | 1210.83 | 68 | 0 | 7 | 0 | 1.08 | 0.136 | 297.8 | -32.61 | -0.08 | 297.8 | 1.178 | 0 | 0 | 0 | 0 | 229.9 | -0.6 | 222.7 | 34.94 | 29.37 | 7.41 | 0 | 200 | 0.33 | 3.66 | 3.38 | 1297.95 | 7.3 | 100 | 21.4 | 22 | 21 | 21 | 1226.5 | 1430 | 0 | -0.002 | 650 | 1.291 | 33.3 | 42.99 | 43.01 | 0 | 0 | 0 | 0 | 0 | 0 | 0 | 0 | 0 | 0 | 2 | 34.36 | 165.64 | 25.9 | 1225.9 | 93.7 | 0
等径 | 7.8 | 99.9 | 1.03 | 0.135 | 7.9 | 1342.2 | 0 | 1213.39 | 62 | 0 | 7 | 0 | 1.08 | 0.141 | 298.8 | -32.49 | -0.05 | 298.8 | 1.177 | 0 | 0 | 0 | 0 | 230.1 | -0.4 | 221.5 | 34.92 | 29.37 | 7.41 | 0 | 200 | 0.64 | 3.91 | 3.47 | 1293.88 | 7.4 | 100 | 21.4 | 22 | 21.2 | 21 | 1226.6 | 1430 | 0 | -0.001 | 650 | 1.291 | 33.31 | 43 | 43.01 | 0 | 0 | 0 | 0 | 0 | 0 | 0 | 0 | 0 | 0 | 2 | 34.44 | 165.56 | 25.9 | 1226.5 | 93.7 | 0
等径 | 7.8 | 99.9 | 1.13 | 0.135 | 7.9 | 1342.3 | 0 | 1214.24 | 54 | 0 | 7 | 0 | 1.08 | 0.149 | 299.6 | -32.36 | -0.04 | 299.6 | 1.177 | 0 | 0 | 0 | 0 | 230.2 | -0.3 | 219 | 34.93 | 29.37 | 7.41 | 0 | 200 | 0.58 | 3.86 | 3.57 | 1297.95 | 7.4 | 100 | 21.4 | 22 | 21.1 | 21 | 1226.8 | 1430 | 0 | -0.0002 | 650 | 1.289 | 33.33 | 42.96 | 43.01 | 0 | 0 | 0 | 0 | 0 | 0 | 0 | 0 | 0 | 0 | 2 | 34.55 | 165.45 | 25.9 | 1227.2 | 93.8 | 0
等径 | 7.8 | 100 | 1.03 | 0.135 | 7.9 | 1342.5 | 0 | 1221.95 | 14 | 0 | 8 | 0 | 1.08 | 0.14 | 300.8 | -32.22 | -0.03 | 300.8 | 1.176 | 0 | 0 | 0 | 0 | 230.1 | -0.4 | 217.2 | 34.91 | 29.37 | 7.41 | 0 | 200 | 0.61 | 3.99 | 3.7 | 1293.88 | 7.3 | 100 | 21.5 | 22 | 21 | 21 | 1226.9 | 1430 | 0 | -0.0008 | 650 | 1.291 | 33.32 | 43.02 | 43.01 | 0 | 0 | 0 | 0 | 0 | 0 | 0 | 0 | 0 | 0 | 2 | 34.63 | 165.37 | 26 | 1227.9 | 93.9 | 0
等径 | 7.8 | 99.9 | 1.04 | 0.135 | 7.9 | 1342.6 | 0 | 1221.09 | 52 | 0 | 8 | 0 | 1.08 | 0.14 | 301.8 | -32.07 | -0.06 | 301.8 | 1.176 | 0 | 0 | 0 | 0 | 230.1 | -0.4 | 220.8 | 34.89 | 29.37 | 7.41 | 0 | 200 | 0.47 | 4.2 | 3.86 | 1285.74 | 7.3 | 100 | 21.4 | 22 | 21 | 21 | 1227 | 1430 | 0 | -0.0011 | 650 | 1.29 | 33.3 | 42.96 | 43 | 0 | 0 | 0 | 0 | 0 | 0 | 0 | 0 | 0 | 0 | 2 | 34.74 | 165.26 | 26 | 1228.6 | 94 | 0
等径 | 7.8 | 99.9 | 1.01 | 0.135 | 7.9 | 1342.8 | 0 | 1211.68 | 27 | 0 | 8 | 0 | 1.08 | 0.141 | 302.8 | -31.94 | -0.04 | 302.8 | 1.175 | 0 | 0 | 0 | 0 | 230.1 | -0.4 | 219.5 | 34.9 | 29.37 | 7.41 | 0 | 200 | 0.41 | 4.39 | 4 | 1293.88 | 7.3 | 100 | 21.4 | 22 | 21 | 21 | 1227.3 | 1430 | 0 | -0.0006 | 650 | 1.291 | 33.31 | 43 | 43 | 0 | 0 | 0 | 0 | 0 | 0 | 0 | 0 | 0 | 0 | 2 | 34.8 | 165.2 | 26 | 1229.3 | 94 | 0
等径 | 7.8 | 99.9 | 1.01 | 0.135 | 7.9 | 1342.9 | 0 | 1213.39 | 159 | 0 | 8 | 0 | 1.08 | 0.137 | 303.8 | -31.8 | -0.06 | 303.8 | 1.174 | 0 | 0 | 0 | 0 | 230 | -0.5 | 223 | 34.87 | 29.37 | 7.41 | 0 | 200 | 0.57 | 4.41 | 4.15 | 1297.95 | 7.3 | 100 | 21.4 | 22 | 21.2 | 21 | 1227.5 | 1430 | 0 | -0.0015 | 650 | 1.289 | 33.31 | 42.94 | 43 | 0 | 0 | 0 | 0 | 0 | 0 | 0 | 0 | 0 | 0 | 2 | 34.88 | 165.12 | 26 | 1230 | 94.1 | 0
等径 | 7.8 | 100 | 1.04 | 0.135 | 7.9 | 1343 | 0 | 1220.23 | 48 | 0 | 8 | 0 | 1.08 | 0.138 | 304.9 | -31.66 | -0.02 | 304.8 | 1.174 | 0 | 0 | 0 | 0 | 230.2 | -0.3 | 220.2 | 34.81 | 29.37 | 7.41 | 0 | 200 | 0.5 | 4.49 | 4.28 | 1293.88 | 7.4 | 100 | 21.4 | 22 | 21.1 | 21 | 1227.8 | 1430 | 0 | -0.0005 | 650 | 1.29 | 33.32 | 42.98 | 43 | 0 | 0 | 0 | 0 | 0 | 0 | 0 | 0 | 0 | 0 | 2 | 35 | 165 | 26 | 1230.7 | 94.2 | 0
等径 | 7.8 | 99.9 | 1.06 | 0.135 | 7.9 | 1343.1 | 0 | 1217.66 | 30 | 0 | 8 | 0 | 1.08 | 0.147 | 305.9 | -31.52 | -0.04 | 305.8 | 1.173 | 0 | 0 | 0 | 0 | 230.1 | -0.3 | 223.8 | 34.86 | 29.37 | 7.41 | 0 | 200 | 0.67 | 4.48 | 4.38 | 1297.95 | 7.4 | 100 | 21.4 | 22 | 21.1 | 21 | 1228 | 1430 | 0 | -0.0007 | 650 | 1.292 | 33.31 | 43.04 | 43 | 0 | 0 | 0 | 0 | 0 | 0 | 0 | 0 | 0 | 0 | 2 | 35.11 | 164.89 | 26.1 | 1231.4 | 94.3 | 0
等径 | 7.8 | 99.9 | 0.98 | 0.135 | 7.9 | 1343.2 | 0 | 1218.52 | 35 | 0 | 8 | 0 | 1.08 | 0.134 | 306.9 | -31.39 | -0.07 | 306.8 | 1.173 | 0 | 0 | 0 | 0 | 230.2 | -1.3 | 223.4 | 34.84 | 29.37 | 7.41 | 0 | 200 | 0.81 | 4.62 | 4.46 | 1297.95 | 7.4 | 100 | 21.4 | 22 | 21.2 | 21 | 1228.2 | 1430 | 0 | -0.0021 | 650 | 1.291 | 33.3 | 42.99 | 42.99 | 0 | 0 | 0 | 0 | 0 | 0 | 0 | 0 | 0 | 0 | 2 | 35.16 | 164.84 | 26.1 | 1232.1 | 94.4 | 0
等径 | 7.8 | 99.9 | 0.98 | 0.135 | 7.9 | 1343.3 | 0 | 1221.09 | 43 | 0 | 8 | 0 | 1.08 | 0.135 | 307.9 | -31.24 | -0.08 | 307.9 | 1.172 | 0 | 0 | 0 | 0 | 230.4 | -1.1 | 224.5 | 34.82 | 29.37 | 7.41 | 0 | 200 | 0.84 | 4.56 | 4.52 | 1297.95 | 7.3 | 100 | 21.5 | 22 | 21.1 | 21 | 1228.3 | 1430 | 0 | -0.0014 | 650 | 1.289 | 33.33 | 42.96 | 42.99 | 0 | 0 | 0 | 0 | 0 | 0 | 0 | 0 | 0 | 0 | 2 | 35.27 | 164.73 | 26.1 | 1232.9 | 94.5 | 0
等径 | 7.8 | 99.9 | 0.98 | 0.135 | 7.9 | 1343.3 | 0 | 1231.43 | 66 | 0 | 8 | 0 | 1.08 | 0.134 | 308.8 | -31.11 | -0.06 | 308.8 | 1.171 | 0 | 0 | 0 | 0 | 230.5 | -1 | 222.2 | 34.84 | 29.37 | 7.41 | 0 | 200 | 0.71 | 4.58 | 4.56 | 1314.22 | 7.4 | 100 | 21.4 | 22 | 21 | 21 | 1228.4 | 1430 | 0 | -0.0012 | 650 | 1.291 | 33.3 | 42.99 | 42.99 | 0 | 0 | 0 | 0 | 0 | 0 | 0 | 0 | 0 | 0 | 2 | 35.36 | 164.64 | 26.1 | 1233.5 | 94.5 | 0
等径 | 7.8 | 99.9 | 1.03 | 0.135 | 7.9 | 1343.3 | 0 | 1221.95 | 38 | 0 | 8 | 0 | 1.08 | 0.14 | 309.8 | -30.99 | -0.05 | 309.8 | 1.171 | 0 | 0 | 0 | 0 | 230.7 | -0.8 | 224.5 | 34.79 | 29.37 | 7.41 | 0 | 200 | 0.54 | 4.51 | 4.57 | 1297.95 | 7.4 | 100 | 21.4 | 22 | 21.2 | 21 | 1228.4 | 1430 | 0 | -0.0012 | 650 | 1.291 | 33.31 | 43 | 42.99 | 0 | 0 | 0 | 0 | 0 | 0 | 0 | 0 | 0 | 0 | 2 | 35.43 | 164.57 | 26.1 | 1234.2 | 94.6 | 0
等径 | 7.8 | 100 | 1.06 | 0.135 | 7.9 | 1343.3 | 0 | 1223.66 | 45 | 0 | 8 | 0 | 1.08 | 0.148 | 310.9 | -30.83 | 0.01 | 310.9 | 1.17 | 0 | 0 | 0 | 0 | 231 | -0.5 | 220.7 | 34.8 | 29.37 | 7.41 | 0 | 200 | 0.67 | 4.47 | 4.56 | 1293.88 | 7.3 | 100 | 21.4 | 22 | 21 | 21 | 1228.5 | 1430 | 0 | 0.0008 | 650 | 1.29 | 33.32 | 42.98 | 42.99 | 0 | 0 | 0 | 0 | 0 | 0 | 0 | 0 | 0 | 0 | 2 | 35.55 | 164.45 | 26.2 | 1234.9 | 94.7 | 0
等径 | 7.8 | 99.9 | 1.02 | 0.135 | 7.9 | 1343.3 | 0 | 1222.81 | 52 | 0 | 8 | 0 | 1.08 | 0.14 | 312.1 | -30.67 | -0.02 | 312.1 | 1.17 | 0 | 0 | 0 | 0 | 231.1 | -0.4 | 221.1 | 34.81 | 29.37 | 7.41 | 0 | 200 | 0.51 | 4.4 | 4.54 | 1302.02 | 7.4 | 100 | 21.4 | 22 | 21 | 21 | 1228.5 | 1430 | 0 | -0.0005 | 650 | 1.291 | 33.29 | 42.98 | 42.99 | 0 | 0 | 0 | 0 | 0 | 0 | 0 | 0 | 0 | 0 | 2 | 35.66 | 164.34 | 26.2 | 1235.7 | 94.8 | 0
等径 | 7.8 | 99.9 | 1.06 | 0.135 | 7.9 | 1343.3 | 0 | 1221.09 | 43 | 0 | 8 | 0 | 1.08 | 0.144 | 313 | -30.54 | -0.01 | 313 | 1.17 | 0 | 0 | 0 | 0 | 231.3 | -0.2 | 223.1 | 34.79 | 29.37 | 7.41 | 0 | 200 | 0.46 | 4.34 | 4.5 | 1297.95 | 7.3 | 100 | 21.4 | 22 | 21.1 | 21 | 1228.5 | 1430 | 0 | -0.0008 | 650 | 1.29 | 33.33 | 43 | 42.99 | 0 | 0 | 0 | 0 | 0 | 0 | 0 | 0 | 0 | 0 | 2 | 35.69 | 164.31 | 26.2 | 1236.3 | 94.8 | 0
等径 | 7.8 | 99.9 | 1.13 | 0.135 | 7.9 | 1343.2 | 0 | 1216.8 | 34 | 0 | 8 | 0 | 1.08 | 0.151 | 314 | -30.4 | 0 | 314 | 1.169 | 0 | 0 | 0 | 0 | 231.5 | 0 | 224.8 | 34.77 | 29.37 | 7.41 | 0 | 200 | 0.34 | 4.26 | 4.45 | 1314.22 | 7.3 | 100 | 21.4 | 22 | 21.1 | 21 | 1228.5 | 1430 | 0 | 0.0009 | 650 | 1.29 | 33.3 | 42.96 | 42.99 | 0 | 0 | 0 | 0 | 0 | 0 | 0 | 0 | 0 | 0 | 2 | 35.87 | 164.13 | 26.2 | 1237 | 94.9 | 0
等径 | 7.8 | 99.9 | 1.12 | 0.135 | 7.9 | 1343.1 | 0 | 1216.8 | 51 | 0 | 8 | 0 | 1.08 | 0.151 | 315.2 | -30.24 | 0.05 | 315.2 | 1.169 | 0 | 0 | 0 | 0 | 231.6 | 0.1 | 225.7 | 34.8 | 29.37 | 7.41 | 0 | 200 | 0.26 | 4.24 | 4.39 | 1310.15 | 7.4 | 100 | 21.4 | 22 | 21 | 21 | 1228.6 | 1430 | 0 | 0.0011 | 650 | 1.291 | 33.31 | 43 | 42.99 | 0 | 0 | 0 | 0 | 0 | 0 | 0 | 0 | 0 | 0 | 2 | 35.97 | 164.03 | 26.2 | 1237.8 | 95 | 0
等径 | 7.8 | 99.9 | 1.17 | 0.135 | 7.9 | 1343.1 | 0 | 1220.23 | 81 | 0 | 8 | 0 | 1.08 | 0.156 | 316.2 | -30.09 | 0.04 | 316.2 | 1.169 | 0 | 0 | 0 | 0 | 231.8 | 0.3 | 231.5 | 34.75 | 29.37 | 7.41 | 0 | 200 | 0.35 | 4.16 | 4.32 | 1289.81 | 7.4 | 100 | 21.4 | 22 | 21 | 21 | 1228.6 | 1430 | 0 | 0.0009 | 650 | 1.29 | 33.33 | 43 | 43 | 0 | 0 | 0 | 0 | 0 | 0 | 0 | 0 | 0 | 0 | 2 | 36.07 | 163.93 | 26.3 | 1238.5 | 95.1 | 0
等径 | 7.8 | 99.9 | 1.14 | 0.135 | 7.9 | 1343 | 0 | 1221.95 | 100 | 0 | 8 | 0 | 1.08 | 0.155 | 317.5 | -29.93 | 0.05 | 317.4 | 1.168 | 0 | 0 | 0 | 0 | 231.8 | 0.3 | 227.8 | 34.78 | 29.37 | 7.41 | 0 | 200 | 0.33 | 4.09 | 4.25 | 1306.08 | 7.3 | 100 | 21.4 | 22 | 21.2 | 21 | 1228.7 | 1430 | 0 | 0.001 | 650 | 1.29 | 33.31 | 42.97 | 43 | 0 | 0 | 0 | 0 | 0 | 0 | 0 | 0 | 0 | 0 | 2 | 36.13 | 163.87 | 26.3 | 1239.2 | 95.2 | 0
等径 | 7.8 | 100 | 1.1 | 0.135 | 7.9 | 1342.9 | 0 | 1220.23 | 88 | 0 | 8 | 0 | 1.08 | 0.148 | 318.5 | -29.79 | 0.04 | 318.5 | 1.168 | 0 | 0 | 0 | 0 | 231.9 | 0.4 | 228.4 | 34.76 | 29.37 | 7.41 | 0 | 200 | 0.27 | 4.03 | 4.18 | 1314.22 | 7.3 | 100 | 21.4 | 22 | 21.1 | 21 | 1228.7 | 1430 | 0 | 0.0006 | 650 | 1.288 | 33.34 | 42.94 | 43 | 0 | 0 | 0 | 0 | 0 | 0 | 0 | 0 | 0 | 0 | 2 | 36.29 | 163.71 | 26.3 | 1239.9 | 95.2 | 0
等径 | 7.8 | 99.9 | 1.11 | 0.135 | 7.9 | 1342.9 | 0 | 1221.95 | 75 | 0 | 8 | 0 | 1.08 | 0.148 | 319.6 | -29.64 | 0.03 | 319.6 | 1.168 | 0 | 0 | 0 | 0 | 231.9 | 0.4 | 229 | 34.75 | 29.37 | 7.41 | 0 | 200 | 0.34 | 4.02 | 4.12 | 1293.88 | 7.3 | 100 | 21.4 | 22 | 21.2 | 21 | 1228.8 | 1430 | 0 | 0.001 | 650 | 1.289 | 33.33 | 42.96 | 43.01 | 0 | 0 | 0 | 0 | 0 | 0 | 0 | 0 | 0 | 0 | 2 | 36.38 | 163.62 | 26.3 | 1240.6 | 95.3 | 0
等径 | 7.8 | 99.9 | 1.09 | 0.135 | 7.9 | 1342.8 | 0 | 1221.09 | 126 | 0 | 8 | 0 | 1.08 | 0.149 | 320.6 | -29.5 | 0.03 | 320.6 | 1.168 | 0 | 0 | 0 | 0 | 231.8 | 0.3 | 228.3 | 34.79 | 29.37 | 7.41 | 0 | 200 | 0.39 | 4.01 | 4.08 | 1289.81 | 7.4 | 100 | 21.4 | 22 | 21 | 21 | 1228.9 | 1430 | 0 | 0.0004 | 650 | 1.29 | 33.33 | 43 | 43.01 | 0 | 0 | 0 | 0 | 0 | 0 | 0 | 0 | 0 | 0 | 2 | 36.48 | 163.52 | 26.3 | 1241.2 | 95.4 | 0
等径 | 7.8 | 99.9 | 1.15 | 0.135 | 7.9 | 1342.8 | 0 | 1220.23 | 7 | 0 | 8 | 0 | 1.08 | 0.154 | 321.8 | -29.34 | 0.03 | 321.8 | 1.167 | 0 | 0 | 0 | 0 | 231.9 | 0.4 | 230.6 | 34.82 | 29.37 | 7.41 | 0 | 200 | 0.27 | 4.01 | 4.04 | 1302.02 | 7.3 | 100 | 21.4 | 22 | 21.1 | 21 | 1229 | 1430 | 0 | 0.0008 | 650 | 1.291 | 33.3 | 42.99 | 43.01 | 0 | 0 | 0 | 0 | 0 | 0 | 0 | 0 | 0 | 0 | 2 | 36.65 | 163.35 | 26.4 | 1242 | 95.5 | 0
等径 | 7.8 | 99.9 | 1.06 | 0.135 | 7.9 | 1342.8 | 0 | 1221.95 | 90 | 0 | 8 | 0 | 1.08 | 0.148 | 322.9 | -29.19 | 0.04 | 322.9 | 1.167 | 0 | 0 | 0 | 0 | 231.8 | 0.3 | 231 | 34.74 | 29.37 | 7.41 | 0 | 200 | 0.46 | 3.95 | 4.02 | 1306.08 | 7.4 | 100 | 21.4 | 22 | 21.1 | 21 | 1229 | 1430 | 0 | 0.001 | 650 | 1.291 | 33.32 | 43.02 | 43.01 | 0 | 0 | 0 | 0 | 0 | 0 | 0 | 0 | 0 | 0 | 2 | 36.68 | 163.32 | 26.4 | 1242.7 | 95.6 | 0
等径 | 7.8 | 99.9 | 1.1 | 0.135 | 7.9 | 1342.8 | 0 | 1216.8 | 5 | 0 | 8 | 0 | 1.08 | 0.148 | 324.1 | -29.02 | 0.03 | 324 | 1.167 | 0 | 0 | 0 | 0 | 231.8 | 0.3 | 226.9 | 34.72 | 29.37 | 7.41 | 0 | 200 | 0.4 | 3.93 | 4 | 1302.02 | 7.3 | 100 | 21.5 | 22 | 21.2 | 21 | 1229.1 | 1430 | 0 | 0.0007 | 650 | 1.291 | 33.32 | 43.02 | 43.02 | 0 | 0 | 0 | 0 | 0 | 0 | 0 | 0 | 0 | 0 | 2 | 36.79 | 163.21 | 26.4 | 1243.5 | 95.6 | 0
等径 | 7.8 | 99.9 | 1.08 | 0.135 | 7.9 | 1342.7 | 0 | 1221.95 | 19 | 0 | 8 | 0 | 1.08 | 0.145 | 325 | -28.89 | 0.02 | 325 | 1.167 | 0 | 0 | 0 | 0 | 231.8 | 0.3 | 228 | 34.75 | 29.37 | 7.41 | 0 | 200 | 0.4 | 3.9 | 3.98 | 1289.81 | 7.3 | 100 | 21.4 | 22 | 21 | 21 | 1229.2 | 1430 | 0 | 0 | 650 | 1.291 | 33.33 | 43.03 | 43.02 | 0 | 0 | 0 | 0 | 0 | 0 | 0 | 0 | 0 | 0 | 2 | 36.9 | 163.1 | 26.4 | 1244.1 | 95.7 | 0
等径 | 7.8 | 99.9 | 1.09 | 0.135 | 7.9 | 1342.7 | 0 | 1221.09 | 65 | 0 | 8 | 0 | 1.07 | 0.148 | 326.1 | -28.75 | -0.01 | 326.1 | 1.166 | 0 | 0 | 0 | 0 | 231.7 | 0.2 | 227.5 | 34.72 | 29.37 | 7.41 | 0 | 200 | 0.35 | 3.86 | 3.96 | 1293.88 | 7.3 | 100 | 21.4 | 22 | 21.1 | 21 | 1229.2 | 1430 | 0 | 0.0001 | 650 | 1.291 | 33.33 | 43.03 | 43.02 | 0 | 0 | 0 | 0 | 0 | 0 | 0 | 0 | 0 | 0 | 2 | 37.01 | 162.99 | 26.5 | 1244.8 | 95.8 | 0
等径 | 7.8 | 99.9 | 1.01 | 0.135 | 7.9 | 1342.7 | 0 | 1219.37 | 57 | 0 | 8 | 0 | 1.07 | 0.141 | 327.1 | -28.6 | 0.01 | 327.1 | 1.166 | 0 | 0 | 0 | 0 | 231.6 | 0.1 | 226.7 | 34.76 | 29.37 | 7.41 | 0 | 200 | 0.47 | 3.87 | 3.92 | 1302.02 | 7.3 | 100 | 21.4 | 22 | 21.1 | 21 | 1229.2 | 1430 | 0 | -0.0001 | 650 | 1.292 | 33.32 | 43.05 | 43.02 | 0 | 0 | 0 | 0 | 0 | 0 | 0 | 0 | 0 | 0 | 2 | 37.13 | 162.87 | 26.5 | 1245.5 | 95.9 | 0
等径 | 7.8 | 99.9 | 1.06 | 0.135 | 7.9 | 1342.6 | 0 | 1218.52 | 49 | 0 | 8 | 0 | 1.07 | 0.142 | 328.2 | -28.45 | -0.01 | 328.2 | 1.166 | 0 | 0 | 0 | 0 | 231.6 | 0.1 | 225.1 | 34.69 | 29.37 | 7.41 | 0 | 200 | 0.45 | 3.8 | 3.89 | 1293.88 | 7.4 | 100 | 21.5 | 22 | 21 | 21 | 1229.2 | 1430 | 0 | 0.0002 | 650 | 1.29 | 33.34 | 43.01 | 43.02 | 0 | 0 | 0 | 0 | 0 | 0 | 0 | 0 | 0 | 0 | 2 | 37.21 | 162.79 | 26.5 | 1246.3 | 96 | 0
等径 | 7.8 | 99.9 | 1.1 | 0.135 | 7.9 | 1342.6 | 0 | 1212.53 | 7 | 0 | 8 | 0 | 1.07 | 0.148 | 329.2 | -28.32 | -0.02 | 329.2 | 1.165 | 0 | 0 | 0 | 0 | 231.5 | 0 | 227 | 34.71 | 29.37 | 7.41 | 0 | 200 | 0.44 | 3.75 | 3.85 | 1293.88 | 7.3 | 100 | 21.4 | 22 | 21.1 | 21 | 1229.2 | 1430 | 0 | -0.0003 | 650 | 1.291 | 33.32 | 43.02 | 43.02 | 0 | 0 | 0 | 0 | 0 | 0 | 0 | 0 | 0 | 0 | 2 | 37.29 | 162.71 | 26.5 | 1246.9 | 96 | 0
等径 | 7.8 | 99.9 | 1.06 | 0.135 | 7.9 | 1342.6 | 0 | 1211.68 | 64 | 0 | 8 | 0 | 1.07 | 0.148 | 330.4 | -28.17 | 0.01 | 330.4 | 1.165 | 0 | 0 | 0 | 0 | 231.5 | 0 | 226.4 | 34.68 | 29.37 | 7.41 | 0 | 200 | 0.32 | 3.75 | 3.82 | 1293.88 | 7.3 | 100 | 21.4 | 22 | 21 | 21 | 1229.2 | 1430 | 0 | 0.0004 | 650 | 1.29 | 33.32 | 42.98 | 43.02 | 0 | 0 | 0 | 0 | 0 | 0 | 0 | 0 | 0 | 0 | 2 | 37.39 | 162.61 | 26.5 | 1247.6 | 96.1 | 0
等径 | 7.8 | 99.9 | 1.05 | 0.135 | 7.9 | 1342.6 | 0 | 1212.53 | 99 | 0 | 8 | 0 | 1.07 | 0.145 | 331.4 | -28.04 | 0.01 | 331.4 | 1.165 | 0 | 0 | 0 | 0 | 231.5 | 0 | 226.8 | 34.69 | 29.37 | 7.41 | 0 | 200 | 0.42 | 3.76 | 3.8 | 1293.88 | 7.3 | 100 | 21.4 | 22 | 21.1 | 21 | 1229.2 | 1430 | 0 | 0 | 650 | 1.289 | 33.32 | 42.95 | 43.02 | 0 | 0 | 0 | 0 | 0 | 0 | 0 | 0 | 0 | 0 | 2 | 37.48 | 162.52 | 26.6 | 1248.3 | 96.2 | 0
等径 | 7.8 | 99.9 | 1.11 | 0.135 | 7.9 | 1342.5 | 0 | 1221.95 | 31 | 0 | 8 | 0 | 1.07 | 0.147 | 332.8 | -27.84 | 0.02 | 332.8 | 1.164 | 0 | 0 | 0 | 0 | 231.7 | 0.2 | 227.9 | 34.73 | 29.37 | 7.41 | 0 | 200 | 0.28 | 3.81 | 3.79 | 1306.08 | 7.3 | 100 | 21.4 | 22 | 21 | 21 | 1229.2 | 1430 | 0 | 0.0005 | 650 | 1.291 | 33.33 | 43.03 | 43.03 | 0 | 0 | 0 | 0 | 0 | 0 | 0 | 0 | 0 | 0 | 2 | 37.66 | 162.34 | 26.6 | 1249.2 | 96.3 | 0
等径 | 7.8 | 99.9 | 1.04 | 0.135 | 7.9 | 1342.6 | 0 | 1222.81 | 59 | 0 | 8 | 0 | 1.07 | 0.143 | 333.6 | -27.73 | 0 | 333.6 | 1.164 | 0 | 0 | 0 | 0 | 231.6 | 0.1 | 230.6 | 34.75 | 29.37 | 7.41 | 0 | 200 | 0.38 | 3.84 | 3.8 | 1306.08 | 7.3 | 100 | 21.5 | 22 | 21.1 | 21 | 1229.3 | 1430 | 0 | -0.0003 | 650 | 1.291 | 33.33 | 43.03 | 43.03 | 0 | 0 | 0 | 0 | 0 | 0 | 0 | 0 | 0 | 0 | 2 | 37.74 | 162.26 | 26.6 | 1249.8 | 96.4 | 0
等径 | 7.8 | 100 | 1.09 | 0.135 | 7.9 | 1342.6 | 0 | 1221.09 | 131 | 0 | 8 | 0 | 1.07 | 0.147 | 334.6 | -27.58 | 0 | 334.6 | 1.163 | 0 | 0 | 0 | 0 | 231.6 | 0.1 | 229.8 | 34.71 | 29.37 | 7.41 | 0 | 200 | 0.5 | 4 | 3.82 | 1306.08 | 7.3 | 100 | 21.4 | 22 | 21 | 21 | 1229.3 | 1430 | 0 | 0.0004 | 650 | 1.291 | 33.34 | 43.04 | 43.03 | 0 | 0 | 0 | 0 | 0 | 0 | 0 | 0 | 0 | 0 | 2 | 37.83 | 162.17 | 26.6 | 1250.5 | 96.4 | 0
等径 | 7.8 | 99.9 | 1.07 | 0.135 | 7.9 | 1342.6 | 0 | 1229.7 | 37 | 0 | 8 | 0 | 1.07 | 0.146 | 335.8 | -27.43 | 0.04 | 335.8 | 1.163 | 0 | 0 | 0 | 0 | 231.7 | 0.2 | 227.4 | 34.67 | 29.37 | 7.41 | 0 | 200 | 0.5 | 4.04 | 3.86 | 1314.22 | 7.3 | 100 | 21.4 | 22 | 21.1 | 21 | 1229.4 | 1430 | 0 | 0.0008 | 650 | 1.292 | 33.32 | 43.05 | 43.03 | 0 | 0 | 0 | 0 | 0 | 0 | 0 | 0 | 0 | 0 | 2 | 37.91 | 162.09 | 26.6 | 1251.2 | 96.5 | 0
等径 | 7.8 | 100 | 1.15 | 0.135 | 7.9 | 1342.7 | 0 | 1211.68 | 51 | 0 | 8 | 0 | 1.07 | 0.155 | 336.8 | -27.29 | 0.03 | 336.8 | 1.163 | 0 | 0 | 0 | 0 | 231.8 | 0.3 | 226.3 | 34.6 | 29.37 | 7.41 | 0 | 200 | 0.35 | 4.04 | 3.91 | 1297.95 | 7.3 | 100 | 21.4 | 22 | 21.1 | 21 | 1229.5 | 1430 | 0 | 0.0009 | 650 | 1.289 | 33.35 | 42.99 | 43.03 | 0 | 0 | 0 | 0 | 0 | 0 | 0 | 0 | 0 | 0 | 2 | 37.97 | 162.03 | 26.7 | 1251.9 | 96.6 | 0
等径 | 7.8 | 99.9 | 1.17 | 0.135 | 7.9 | 1342.7 | 0 | 1231.43 | 108 | 0 | 8 | 0 | 1.07 | 0.155 | 337.9 | -27.14 | 0.04 | 337.9 | 1.163 | 0 | 0 | 0 | 0 | 231.9 | 0.4 | 225.9 | 34.7 | 29.37 | 7.41 | 0 | 200 | 0.35 | 4.14 | 3.96 | 1281.67 | 7.3 | 100 | 21.5 | 22 | 21.1 | 21 | 1229.5 | 1430 | 0 | 0.0007 | 650 | 1.291 | 33.33 | 43.03 | 43.04 | 0 | 0 | 0 | 0 | 0 | 0 | 0 | 0 | 0 | 0 | 2 | 38.14 | 161.86 | 26.7 | 1252.6 | 96.7 | 0
等径 | 7.8 | 99.9 | 1.16 | 0.135 | 7.9 | 1342.8 | 0 | 1221.95 | 16 | 0 | 8 | 0 | 1.07 | 0.156 | 339 | -26.99 | 0.07 | 339 | 1.163 | 0 | 0 | 0 | 0 | 232 | 0.5 | 225.2 | 34.68 | 29.37 | 7.41 | 0 | 200 | 0.26 | 4.21 | 4.02 | 1302.02 | 7.3 | 100 | 21.4 | 22 | 21 | 21 | 1229.6 | 1430 | 0 | 0.0015 | 650 | 1.292 | 33.31 | 43.04 | 43.04 | 0 | 0 | 0 | 0 | 0 | 0 | 0 | 0 | 0 | 0 | 2 | 38.22 | 161.78 | 26.7 | 1253.3 | 96.7 | 0
等径 | 7.8 | 99.9 | 1.14 | 0.135 | 7.9 | 1342.8 | 0 | 1228.84 | 32 | 0 | 8 | 0 | 1.07 | 0.161 | 340.1 | -26.84 | 0.09 | 340.1 | 1.162 | 0 | 0 | 0 | 0 | 232 | 0.5 | 221.7 | 34.67 | 29.37 | 7.41 | 0 | 200 | 0.29 | 4.3 | 4.08 | 1289.81 | 7.3 | 100 | 21.4 | 22 | 21 | 21 | 1229.8 | 1430 | 0 | 0.0031 | 650 | 1.291 | 33.34 | 43.04 | 43.05 | 0 | 0 | 0 | 0 | 0 | 0 | 0 | 0 | 0 | 0 | 2 | 38.32 | 161.68 | 26.7 | 1254 | 96.8 | 0
等径 | 7.8 | 99.9 | 1.19 | 0.135 | 7.9 | 1342.9 | 0 | 1231.43 | 22 | 0 | 8 | 0 | 1.07 | 0.16 | 341.4 | -26.66 | 0.06 | 341.4 | 1.162 | 0 | 0 | 0 | 0 | 232.1 | 0.6 | 225.8 | 34.66 | 29.37 | 7.41 | 0 | 200 | 0.59 | 4.2 | 4.16 | 1310.15 | 7.3 | 100 | 21.4 | 22 | 21 | 21 | 1229.9 | 1430 | 0 | 0.0017 | 650 | 1.29 | 33.34 | 43.01 | 43.05 | 0 | 0 | 0 | 0 | 0 | 0 | 0 | 0 | 0 | 0 | 2 | 38.5 | 161.5 | 26.7 | 1254.8 | 96.9 | 0
等径 | 7.8 | 99.9 | 1.14 | 0.135 | 7.9 | 1343 | 0 | 1232.3 | 13 | 0 | 8 | 0 | 1.07 | 0.153 | 342.4 | -26.52 | 0.09 | 342.4 | 1.162 | 0 | 0 | 0 | 0 | 232.2 | 0.7 | 230.6 | 34.62 | 29.37 | 7.41 | 0 | 200 | 0.58 | 4.36 | 4.21 | 1302.02 | 7.3 | 100 | 21.4 | 22 | 21 | 21 | 1230.1 | 1430 | 0 | 0.0021 | 650 | 1.292 | 33.33 | 43.06 | 43.06 | 0 | 0 | 0 | 0 | 0 | 0 | 0 | 0 | 0 | 0 | 2 | 38.52 | 161.48 | 26.8 | 1255.4 | 97 | 0
等径 | 7.8 | 99.9 | 1.12 | 0.135 | 7.9 | 1343 | 0 | 1248.86 | 39 | 0 | 8 | 0 | 1.07 | 0.147 | 343.6 | -26.37 | 0.04 | 343.6 | 1.162 | 0 | 0 | 0 | 0 | 232.1 | 0.6 | 225.9 | 34.65 | 29.37 | 7.41 | 0 | 200 | 0.44 | 4.4 | 4.27 | 1314.22 | 7.3 | 100 | 21.4 | 22 | 21 | 21 | 1230.1 | 1430 | 0 | 0.0002 | 650 | 1.291 | 33.34 | 43.04 | 43.06 | 0 | 0 | 0 | 0 | 0 | 0 | 0 | 0 | 0 | 0 | 2 | 38.67 | 161.33 | 26.8 | 1256.2 | 97.1 | 0
等径 | 7.8 | 99.9 | 1.12 | 0.135 | 7.9 | 1343.1 | 0 | 1252.38 | 60 | 0 | 8 | 0 | 1.07 | 0.148 | 344.6 | -26.23 | 0.05 | 344.6 | 1.162 | 0 | 0 | 0 | 0 | 232.1 | 0.6 | 225.6 | 34.62 | 29.37 | 7.41 | 0 | 200 | 0.59 | 4.37 | 4.32 | 1318.29 | 7.3 | 100 | 21.4 | 22 | 21 | 21 | 1230.2 | 1430 | 0 | 0.0016 | 650 | 1.292 | 33.33 | 43.06 | 43.07 | 0 | 0 | 0 | 0 | 0 | 0 | 0 | 0 | 0 | 0 | 2 | 38.74 | 161.26 | 26.8 | 1256.8 | 97.1 | 0
等径 | 7.8 | 100 | 1.15 | 0.135 | 7.9 | 1343.1 | 0 | 1250.62 | 47 | 0 | 8 | 0 | 1.07 | 0.156 | 345.9 | -26.05 | 0.05 | 345.9 | 1.162 | 0 | 0 | 0 | 0 | 232.1 | 0.6 | 231.5 | 34.66 | 29.37 | 7.41 | 0 | 200 | 0.42 | 4.34 | 4.35 | 1306.08 | 7.3 | 100 | 21.4 | 22 | 21.1 | 21 | 1230.3 | 1430 | 0 | 0.0012 | 650 | 1.293 | 33.34 | 43.11 | 43.07 | 0 | 0 | 0 | 0 | 0 | 0 | 0 | 0 | 0 | 0 | 2 | 38.89 | 161.11 | 26.8 | 1257.6 | 97.2 | 0
等径 | 7.8 | 99.9 | 1.01 | 0.135 | 7.9 | 1343.1 | 0 | 1256.79 | 61 | 0 | 8 | 0 | 1.07 | 0.135 | 346.8 | -25.94 | 0.03 | 346.8 | 1.161 | 0 | 0 | 0 | 0 | 231.8 | 0.3 | 228.9 | 34.64 | 29.37 | 7.41 | 0 | 200 | 0.44 | 4.22 | 4.35 | 1293.88 | 7.3 | 100 | 21.4 | 22 | 21.1 | 21 | 1230.4 | 1430 | 0 | 0.0003 | 650 | 1.29 | 33.36 | 43.03 | 43.07 | 0 | 0 | 0 | 0 | 0 | 0 | 0 | 0 | 0 | 0 | 2 | 38.93 | 161.07 | 26.8 | 1258.2 | 97.3 | 0
等径 | 7.8 | 99.9 | 1.08 | 0.135 | 7.9 | 1343.1 | 0 | 1241.86 | 180 | 0 | 8 | 0 | 1.07 | 0.148 | 347.9 | -25.79 | 0.03 | 347.9 | 1.161 | 0 | 0 | 0 | 0 | 231.8 | 0.3 | 226.7 | 34.64 | 29.37 | 7.41 | 0 | 200 | 0.41 | 4.17 | 4.31 | 1302.02 | 7.3 | 100 | 21.5 | 22 | 20.9 | 21 | 1230.5 | 1430 | 0 | 0.0014 | 650 | 1.291 | 33.34 | 43.04 | 43.08 | 0 | 0 | 0 | 0 | 0 | 0 | 0 | 0 | 0 | 0 | 2 | 39.05 | 160.95 | 26.9 | 1258.9 | 97.4 | 0
等径 | 7.8 | 99.9 | 1.12 | 0.135 | 7.9 | 1343 | 0 | 1241.86 | 171 | 0 | 8 | 0 | 1.07 | 0.151 | 349 | -25.62 | 0.02 | 349 | 1.161 | 0 | 0 | 0 | 0 | 231.8 | 0.3 | 227.7 | 34.53 | 29.37 | 7.41 | 0 | 200 | 0.43 | 4.06 | 4.25 | 1306.08 | 7.3 | 100 | 21.4 | 22 | 21.1 | 21 | 1230.7 | 1430 | 0 | 0.0006 | 650 | 1.29 | 33.33 | 43 | 43.08 | 0 | 0 | 0 | 0 | 0 | 0 | 0 | 0 | 0 | 0 | 2 | 39.11 | 160.89 | 26.9 | 1259.7 | 97.5 | 0
等径 | 7.8 | 100 | 1.15 | 0.135 | 7.9 | 1342.9 | 0 | 1244.48 | 53 | 0 | 8 | 0 | 1.07 | 0.158 | 350.1 | -25.48 | 0.01 | 350.1 | 1.161 | 0 | 0 | 0 | 0 | 231.8 | 0.3 | 225.9 | 34.59 | 29.37 | 7.41 | 0 | 200 | 0.45 | 3.96 | 4.18 | 1293.88 | 7.3 | 100 | 21.5 | 22 | 21.1 | 21 | 1230.8 | 1430 | 0 | 0.0005 | 650 | 1.292 | 33.35 | 43.09 | 43.08 | 0 | 0 | 0 | 0 | 0 | 0 | 0 | 0 | 0 | 0 | 2 | 39.26 | 160.74 | 26.9 | 1260.4 | 97.5 | 0
等径 | 7.8 | 99.9 | 1.09 | 0.135 | 7.9 | 1342.8 | 0 | 1243.61 | 26 | 0 | 8 | 0 | 1.07 | 0.148 | 351.2 | -25.32 | 0.01 | 351.2 | 1.16 | 0 | 0 | 0 | 0 | 231.7 | 0.2 | 224.4 | 34.59 | 29.37 | 7.41 | 0 | 200 | 0.47 | 3.88 | 4.09 | 1297.95 | 7.3 | 100 | 21.5 | 22 | 21 | 21 | 1231 | 1430 | 0 | -0.0002 | 650 | 1.291 | 33.34 | 43.04 | 43.08 | 0 | 0 | 0 | 0 | 0 | 0 | 0 | 0 | 0 | 0 | 2 | 39.41 | 160.59 | 26.9 | 1261.2 | 97.6 | 0
等径 | 7.8 | 99.9 | 1.12 | 0.135 | 7.9 | 1342.8 | 0 | 1244.48 | 32 | 0 | 8 | 0 | 1.07 | 0.153 | 352.4 | -25.17 | 0.04 | 352.2 | 1.16 | 0 | 0 | 0 | 0 | 231.7 | 0.3 | 225.2 | 34.55 | 29.37 | 7.41 | 0 | 200 | 0.47 | 3.81 | 4 | 1297.95 | 7.3 | 100 | 21.4 | 22 | 21.1 | 21 | 1231.1 | 1430 | 0 | 0.0012 | 650 | 1.291 | 33.34 | 43.04 | 43.08 | 0 | 0 | 0 | 0 | 0 | 0 | 0 | 0 | 0 | 0 | 2 | 39.45 | 160.55 | 27 | 1261.8 | 97.7 | 0
等径 | 7.8 | 99.9 | 1.08 | 0.135 | 7.9 | 1342.7 | 0 | 1245.36 | 50 | 0 | 8 | 0 | 1.07 | 0.142 | 353.2 | -25.04 | 0 | 353.2 | 1.16 | 0 | 0 | 0 | 0 | 231.7 | 0.2 | 228.7 | 34.61 | 29.37 | 7.41 | 0 | 200 | 0.49 | 3.77 | 3.93 | 1302.02 | 7.3 | 100 | 21.4 | 22 | 21.1 | 21 | 1231.2 | 1430 | 0 | -0.0001 | 650 | 1.291 | 33.34 | 43.04 | 43.09 | 0 | 0 | 0 | 0 | 0 | 0 | 0 | 0 | 0 | 0 | 2 | 39.56 | 160.44 | 27 | 1262.5 | 97.8 | 0
等径 | 7.8 | 99.9 | 1.07 | 0.135 | 7.9 | 1342.6 | 0 | 1232.3 | 45 | 0 | 8 | 0 | 1.07 | 0.148 | 354.4 | -24.89 | 0.02 | 354.4 | 1.16 | 0 | 0 | 0 | 0 | 231.6 | 0.1 | 228.5 | 34.57 | 29.37 | 7.41 | 0 | 200 | 0.37 | 3.84 | 3.86 | 1297.95 | 7.3 | 100 | 21.4 | 22 | 21 | 21 | 1231.3 | 1430 | 0 | 0.0009 | 650 | 1.292 | 33.35 | 43.09 | 43.09 | 0 | 0 | 0 | 0 | 0 | 0 | 0 | 0 | 0 | 0 | 2 | 39.65 | 160.35 | 27 | 1263.2 | 97.8 | 0
等径 | 7.8 | 99.9 | 1.1 | 0.135 | 7.9 | 1342.6 | 0 | 1230.56 | 66 | 0 | 8 | 0 | 1.07 | 0.15 | 355.5 | -24.74 | 0.04 | 355.5 | 1.159 | 0 | 0 | 0 | 0 | 231.7 | 0.2 | 229.1 | 34.59 | 29.37 | 7.41 | 0 | 200 | 0.34 | 3.81 | 3.83 | 1289.81 | 7.3 | 100 | 21.4 | 22 | 21.1 | 21 | 1231.1 | 1430 | 0 | 0.001 | 650 | 1.291 | 33.37 | 43.08 | 43.09 | 0 | 0 | 0 | 0 | 0 | 0 | 0 | 0 | 0 | 0 | 2 | 39.75 | 160.25 | 27 | 1263.9 | 97.9 | 0
等径 | 7.8 | 100 | 1.07 | 0.135 | 7.9 | 1342.6 | 0 | 1235.77 | 46 | 0 | 8 | 0 | 1.07 | 0.141 | 356.4 | -24.61 | 0.04 | 356.4 | 1.159 | 0 | 0 | 0 | 0 | 231.8 | 0.3 | 227.1 | 34.57 | 29.37 | 7.41 | 0 | 200 | 0.3 | 4 | 3.81 | 1293.88 | 7.3 | 100 | 21.4 | 22 | 21.2 | 21 | 1231 | 1430 | 0 | 0.0001 | 650 | 1.293 | 33.35 | 43.12 | 43.09 | 0 | 0 | 0 | 0 | 0 | 0 | 0 | 0 | 0 | 0 | 2 | 39.84 | 160.16 | 27 | 1264.5 | 98 | 0
等径 | 7.8 | 99.9 | 1.15 | 0.135 | 7.9 | 1342.6 | 0 | 1247.99 | 23 | 0 | 8 | 0 | 1.07 | 0.156 | 357.8 | -24.43 | 0.05 | 357.8 | 1.159 | 0 | 0 | 0 | 0 | 231.9 | 0.4 | 225.3 | 34.54 | 29.37 | 7.41 | 0 | 200 | 0.46 | 3.94 | 3.84 | 1293.88 | 7.3 | 100 | 21.4 | 22 | 21.1 | 21 | 1230.7 | 1430 | 0 | 0.0013 | 650 | 1.292 | 33.34 | 43.08 | 43.1 | 0 | 0 | 0 | 0 | 0 | 0 | 0 | 0 | 0 | 0 | 2 | 39.96 | 160.04 | 27.1 | 1265.3 | 98.1 | 0
等径 | 7.8 | 99.9 | 1.03 | 0.135 | 7.9 | 1342.7 | 0 | 1245.36 | 70 | 0 | 8 | 0 | 1.07 | 0.141 | 358.8 | -24.3 | 0.04 | 358.8 | 1.159 | 0 | 0 | 0 | 0 | 231.7 | 0.2 | 226.3 | 34.45 | 29.37 | 7.41 | 0 | 200 | 0.31 | 4.23 | 3.9 | 1306.08 | 7.3 | 100 | 21.5 | 22 | 21.2 | 21 | 1230.5 | 1430 | 0 | 0.0005 | 650 | 1.29 | 33.36 | 43.03 | 43.1 | 0 | 0 | 0 | 0 | 0 | 0 | 0 | 0 | 0 | 0 | 2 | 40.06 | 159.94 | 27.1 | 1266 | 98.2 | 0
等径 | 7.8 | 99.9 | 1.1 | 0.135 | 7.9 | 1342.8 | 0 | 1247.99 | 60 | 0 | 8 | 0 | 1.07 | 0.148 | 360 | -24.12 | 0.06 | 360 | 1.159 | 0 | 0 | 0 | 0 | 231.9 | 0.4 | 227 | 34.55 | 29.37 | 7.41 | 0 | 200 | 0.35 | 4.34 | 4.02 | 1306.08 | 7.3 | 100 | 21.4 | 22 | 21.2 | 21 | 1230.4 | 1430 | 0 | 0.0017 | 650 | 1.292 | 33.37 | 43.11 | 43.11 | 0 | 0 | 0 | 0 | 0 | 0 | 0 | 0 | 0 | 0 | 2 | 40.19 | 159.81 | 27.1 | 1266.8 | 98.3 | 0
等径 | 7.8 | 99.9 | 1.11 | 0.135 | 7.9 | 1342.9 | 0 | 1235.77 | 58 | 0 | 8 | 0 | 1.07 | 0.146 | 361 | -23.98 | 0.07 | 361 | 1.158 | 0 | 0 | 0 | 0 | 232 | 0.5 | 224.2 | 34.52 | 29.37 | 7.41 | 0 | 200 | 0.4 | 4.39 | 4.12 | 1297.95 | 7.3 | 100 | 21.4 | 22 | 21.1 | 21 | 1230.5 | 1430 | 0 | 0.001 | 650 | 1.29 | 33.37 | 43.05 | 43.11 | 0 | 0 | 0 | 0 | 0 | 0 | 0 | 0 | 0 | 0 | 2 | 40.28 | 159.72 | 27.1 | 1267.5 | 98.3 | 0
等径 | 7.8 | 99.9 | 1.11 | 0.135 | 7.9 | 1343 | 0 | 1240.12 | 52 | 0 | 8 | 0 | 1.07 | 0.149 | 362.2 | -23.81 | 0.08 | 362.2 | 1.158 | 0 | 0 | 0 | 0 | 232 | 0.5 | 227.4 | 34.55 | 29.37 | 7.41 | 0 | 200 | 0.53 | 4.33 | 4.24 | 1293.88 | 7.3 | 100 | 21.4 | 22 | 21 | 21 | 1230.4 | 1430 | 0 | 0.0016 | 650 | 1.291 | 33.38 | 43.09 | 43.12 | 0 | 0 | 0 | 0 | 0 | 0 | 0 | 0 | 0 | 0 | 2 | 40.43 | 159.57 | 27.1 | 1268.3 | 98.4 | 0
等径 | 7.8 | 99.9 | 1.15 | 0.135 | 7.9 | 1343.1 | 0 | 1243.61 | 36 | 0 | 8 | 0 | 1.07 | 0.158 | 363.4 | -23.66 | 0.02 | 363.2 | 1.158 | 0 | 0 | 0 | 0 | 231.9 | 0.5 | 229.8 | 34.52 | 29.37 | 7.41 | 0 | 200 | 0.71 | 4.23 | 4.3 | 1314.22 | 7.3 | 100 | 21.4 | 22 | 21 | 21 | 1230.3 | 1430 | 0 | 0.0009 | 650 | 1.29 | 33.38 | 43.06 | 43.12 | 0 | 0 | 0 | 0 | 0 | 0 | 0 | 0 | 0 | 0 | 2 | 40.52 | 159.48 | 27.2 | 1268.9 | 98.5 | 0
等径 | 7.8 | 99.9 | 1.1 | 0.135 | 7.9 | 1343.1 | 0 | 1236.63 | 160 | 0 | 8 | 0 | 1.07 | 0.15 | 364.6 | -23.48 | 0.02 | 364.6 | 1.158 | 0 | 0 | 0 | 0 | 231.8 | 0.3 | 230 | 34.51 | 29.37 | 7.41 | 0 | 200 | 0.44 | 4.16 | 4.31 | 1306.08 | 7.3 | 100 | 21.5 | 22 | 21 | 21 | 1230.2 | 1430 | 0 | 0.0005 | 650 | 1.29 | 33.38 | 43.06 | 43.12 | 0 | 0 | 0 | 0 | 0 | 0 | 0 | 0 | 0 | 0 | 2 | 40.59 | 159.41 | 27.2 | 1269.8 | 98.6 | 0
等径 | 7.8 | 100 | 1.07 | 0.135 | 7.9 | 1343 | 0 | 1241.86 | 47 | 0 | 8 | 0 | 1.07 | 0.146 | 365.4 | -23.39 | 0.04 | 365.4 | 1.158 | 0 | 0 | 0 | 0 | 231.8 | 0.3 | 227.6 | 34.46 | 29.37 | 7.41 | 0 | 200 | 0.47 | 3.98 | 4.28 | 1293.88 | 7.4 | 100 | 21.4 | 22 | 21 | 21 | 1230.2 | 1430 | 0 | 0.0007 | 650 | 1.292 | 33.35 | 43.09 | 43.12 | 0 | 0 | 0 | 0 | 0 | 0 | 0 | 0 | 0 | 0 | 2 | 40.67 | 159.33 | 27.2 | 1270.3 | 98.6 | 0
等径 | 7.8 | 99.9 | 1.03 | 0.135 | 7.9 | 1343 | 0 | 1240.12 | 58 | 0 | 8 | 0 | 1.07 | 0.142 | 366.4 | -23.25 | -0.02 | 366.4 | 1.158 | 0 | 0 | 0 | 0 | 231.6 | 0.1 | 228.2 | 34.52 | 29.37 | 7.41 | 0 | 200 | 0.57 | 3.9 | 4.21 | 1302.02 | 7.3 | 100 | 21.4 | 22 | 21 | 21 | 1230.2 | 1430 | 0 | -0.0007 | 650 | 1.293 | 33.36 | 43.13 | 43.12 | 0 | 0 | 0 | 0 | 0 | 0 | 0 | 0 | 0 | 0 | 2 | 40.78 | 159.22 | 27.2 | 1271 | 98.7 | 0
等径 | 7.8 | 99.9 | 1.1 | 0.135 | 7.9 | 1342.8 | 0 | 1239.24 | 71 | 0 | 8 | 0 | 1.07 | 0.145 | 367.4 | -23.12 | -0.04 | 367.2 | 1.157 | 0 | 0 | 0 | 0 | 231.5 | 0 | 227.1 | 34.51 | 29.37 | 7.41 | 0 | 200 | 0.41 | 3.6 | 4.09 | 1289.81 | 7.3 | 100 | 21.4 | 22 | 21.1 | 21 | 1230.2 | 1430 | 0 | -0.0005 | 650 | 1.292 | 33.38 | 43.13 | 43.12 | 0 | 0 | 0 | 0 | 0 | 0 | 0 | 0 | 0 | 0 | 2 | 40.87 | 159.13 | 27.2 | 1271.6 | 98.8 | 0
等径 | 7.8 | 99.9 | 0.99 | 0.135 | 7.9 | 1342.6 | 0 | 1235.77 | 44 | 0 | 8 | 0 | 1.07 | 0.14 | 368.6 | -22.94 | -0.03 | 368.6 | 1.156 | 0 | 0 | 0 | 0 | 231.3 | -0.2 | 225.5 | 34.44 | 29.37 | 7.41 | 0 | 200 | 0.35 | 3.45 | 3.88 | 1297.95 | 7.3 | 100 | 21.4 | 22 | 21 | 21 | 1230.3 | 1430 | 0 | -0.0002 | 650 | 1.29 | 33.38 | 43.06 | 43.12 | 0 | 0 | 0 | 0 | 0 | 0 | 0 | 0 | 0 | 0 | 2 | 40.99 | 159.01 | 27.3 | 1272.5 | 98.9 | 0
等径 | 7.8 | 100 | 1.01 | 0.135 | 7.9 | 1342.5 | 0 | 1249.74 | 61 | 0 | 8 | 0 | 1.07 | 0.134 | 369.4 | -22.84 | -0.07 | 369.4 | 1.156 | 0 | 0 | 0 | 0 | 231.2 | -0.3 | 227.4 | 34.46 | 29.37 | 7.41 | 0 | 200 | 0.38 | 3.42 | 3.75 | 1306.08 | 7.4 | 100 | 21.4 | 22 | 21.2 | 21 | 1230.3 | 1430 | 0 | -0.0015 | 650 | 1.29 | 33.35 | 43.02 | 43.12 | 0 | 0 | 0 | 0 | 0 | 0 | 0 | 0 | 0 | 0 | 2 | 41.05 | 158.95 | 27.3 | 1273.1 | 99 | 0
等径 | 7.8 | 99.9 | 0.96 | 0.135 | 7.9 | 1342.3 | 0 | 1240.12 | 54 | 0 | 8 | 0 | 1.07 | 0.129 | 370.5 | -22.69 | -0.08 | 370.5 | 1.155 | 0 | 0 | 0 | 0 | 231 | -0.5 | 222.5 | 34.45 | 29.37 | 7.41 | 0 | 200 | 0.42 | 3.32 | 3.57 | 1289.81 | 7.3 | 100 | 21.4 | 22 | 21.2 | 21 | 1230.3 | 1430 | 0 | -0.0022 | 650 | 1.291 | 33.38 | 43.09 | 43.12 | 0 | 0 | 0 | 0 | 0 | 0 | 0 | 0 | 0 | 0 | 2 | 41.18 | 158.82 | 27.3 | 1273.9 | 99 | 0
等径 | 7.8 | 99.9 | 0.97 | 0.135 | 7.9 | 1342.2 | 0 | 1247.99 | 20 | 0 | 8 | 0 | 1.07 | 0.131 | 371.4 | -22.57 | -0.09 | 371.4 | 1.155 | 0 | 0 | 0 | 0 | 230.9 | -0.6 | 220.7 | 34.45 | 29.37 | 7.41 | 0 | 200 | 0.47 | 3.21 | 3.45 | 1306.08 | 7.3 | 100 | 21.4 | 22 | 21 | 21 | 1230.2 | 1430 | 0 | -0.0018 | 650 | 1.29 | 33.36 | 43.03 | 43.11 | 0 | 0 | 0 | 0 | 0 | 0 | 0 | 0 | 0 | 0 | 2 | 41.22 | 158.78 | 27.3 | 1274.5 | 99.1 | 0
等径 | 7.8 | 99.9 | 0.97 | 0.135 | 7.9 | 1342.1 | 0 | 1251.5 | 37 | 0 | 8 | 0 | 1.07 | 0.128 | 372.2 | -22.44 | -0.12 | 372.2 | 1.155 | 0 | 0 | 0 | 0 | 230.7 | -0.8 | 225 | 34.41 | 29.37 | 7.41 | 0 | 200 | 0.46 | 3.16 | 3.34 | 1314.22 | 7.3 | 100 | 21.4 | 22 | 21 | 21 | 1230 | 1430 | 0 | -0.0028 | 650 | 1.293 | 33.35 | 43.12 | 43.11 | 0 | 0 | 0 | 0 | 0 | 0 | 0 | 0 | 0 | 0 | 2 | 41.31 | 158.69 | 27.3 | 1275.2 | 99.2 | 0
等径 | 7.8 | 99.9 | 0.96 | 0.135 | 7.9 | 1342 | 0 | 1250.62 | 69 | 0 | 8 | 0 | 1.07 | 0.128 | 373.1 | -22.32 | -0.11 | 373.1 | 1.154 | 0 | 0 | 0 | 0 | 230.6 | -0.9 | 221.9 | 34.42 | 29.37 | 7.41 | 0 | 200 | 0.6 | 3.15 | 3.26 | 1293.88 | 7.3 | 100 | 21.5 | 22 | 21 | 21 | 1229.9 | 1430 | 0 | -0.0026 | 650 | 1.292 | 33.36 | 43.1 | 43.1 | 0 | 0 | 0 | 0 | 0 | 0 | 0 | 0 | 0 | 0 | 2 | 41.42 | 158.58 | 27.4 | 1275.9 | 99.3 | 0
等径 | 7.8 | 100 | 0.94 | 0.135 | 7.9 | 1342 | 0 | 1250.62 | 55 | 0 | 8 | 0 | 1.07 | 0.132 | 374.2 | -22.18 | -0.09 | 374.2 | 1.153 | 0 | 0 | 0 | 0 | 230.5 | -1 | 221.1 | 34.42 | 29.37 | 7.41 | 0 | 200 | 0.54 | 3.15 | 3.2 | 1306.08 | 7.3 | 100 | 21.5 | 22 | 21.1 | 21 | 1229.8 | 1430 | 0 | -0.0017 | 650 | 1.291 | 33.39 | 43.11 | 43.1 | 0 | 0 | 0 | 0 | 0 | 0 | 0 | 0 | 0 | 0 | 2 | 41.47 | 158.53 | 27.4 | 1276.7 | 99.4 | 0
等径 | 7.8 | 99.9 | 0.96 | 0.135 | 7.9 | 1341.9 | 0 | 1251.5 | 49 | 0 | 8 | 0 | 1.07 | 0.129 | 375.2 | -22.04 | -0.1 | 375.2 | 1.152 | 0 | 0 | 0 | 0 | 230.6 | -0.9 | 230.1 | 34.42 | 29.37 | 7.41 | 0 | 200 | 0.69 | 3.15 | 3.17 | 1302.02 | 7.3 | 100 | 21.4 | 22 | 21 | 21 | 1229.8 | 1430 | 0 | -0.0019 | 650 | 1.291 | 33.38 | 43.09 | 43.09 | 0 | 0 | 0 | 0 | 0 | 0 | 0 | 0 | 0 | 0 | 2 | 41.61 | 158.39 | 27.4 | 1277.5 | 99.4 | 0
等径 | 7.8 | 99.9 | 0.97 | 0.135 | 7.9 | 1341.9 | 0 | 1258.56 | 73 | 0 | 8 | 0 | 1.06 | 0.13 | 376.1 | -21.92 | -0.08 | 376.1 | 1.152 | 0 | 0 | 0 | 0 | 230.6 | -0.9 | 228.1 | 34.46 | 29.37 | 7.41 | 0 | 200 | 0.78 | 3.17 | 3.16 | 1322.36 | 7.3 | 100 | 21.4 | 22 | 21.2 | 21 | 1229.6 | 1430 | 0 | -0.0019 | 650 | 1.291 | 33.36 | 43.07 | 43.09 | 0 | 0 | 0 | 0 | 0 | 0 | 0 | 0 | 0 | 0 | 2 | 41.7 | 158.3 | 27.4 | 1278.1 | 99.5 | 0
等径 | 7.8 | 99.9 | 0.99 | 0.135 | 7.9 | 1341.9 | 0 | 1254.14 | 74 | 0 | 8 | 0 | 1.06 | 0.133 | 377.1 | -21.79 | -0.09 | 377.1 | 1.151 | 0 | 0 | 0 | 0 | 230.6 | -0.9 | 227 | 34.4 | 29.37 | 7.41 | 0 | 200 | 0.79 | 3.21 | 3.16 | 1310.15 | 7.3 | 100 | 21.4 | 22 | 21 | 21 | 1229.5 | 1430 | 0 | -0.0016 | 650 | 1.291 | 33.35 | 43.05 | 43.09 | 0 | 0 | 0 | 0 | 0 | 0 | 0 | 0 | 0 | 0 | 2 | 41.8 | 158.2 | 27.5 | 1278.8 | 99.6 | 0
等径 | 7.8 | 99.9 | 1.03 | 0.135 | 7.9 | 1341.9 | 0 | 1260.33 | 39 | 0 | 8 | 0 | 1.06 | 0.139 | 378.1 | -21.64 | -0.03 | 378.1 | 1.151 | 0 | 0 | 0 | 0 | 230.9 | -0.6 | 229.4 | 34.39 | 29.37 | 7.41 | 0 | 200 | 0.63 | 3.28 | 3.18 | 1310.15 | 7.3 | 100 | 21.4 | 22 | 21 | 21 | 1229.3 | 1430 | 0 | -0.0003 | 650 | 1.291 | 33.35 | 43.05 | 43.08 | 0 | 0 | 0 | 0 | 0 | 0 | 0 | 0 | 0 | 0 | 2 | 41.87 | 158.13 | 27.5 | 1279.5 | 99.7 | 0
等径 | 7.8 | 99.9 | 0.96 | 0.135 | 7.9 | 1342 | 0 | 1262.99 | 35 | 0 | 8 | 0 | 1.06 | 0.128 | 379.4 | -21.48 | -0.08 | 379.4 | 1.15 | 0 | 0 | 0 | 0 | 230.8 | -0.7 | 228.4 | 34.44 | 29.37 | 7.41 | 0 | 200 | 0.55 | 3.32 | 3.21 | 1297.95 | 7.4 | 100 | 21.4 | 22 | 21.3 | 21 | 1229.3 | 1430 | 0 | -0.0017 | 650 | 1.292 | 33.36 | 43.1 | 43.08 | 0 | 0 | 0 | 0 | 0 | 0 | 0 | 0 | 0 | 0 | 2 | 42.02 | 157.98 | 27.5 | 1280.4 | 99.8 | 0
等径 | 7.8 | 99.9 | 1 | 0.135 | 7.9 | 1342 | 0 | 1257.67 | 54 | 0 | 8 | 0 | 1.06 | 0.137 | 380.1 | -21.38 | -0.05 | 380.1 | 1.15 | 0 | 0 | 0 | 0 | 230.9 | -0.6 | 228.7 | 34.43 | 29.37 | 7.41 | 0 | 200 | 0.54 | 3.34 | 3.24 | 1306.08 | 7.3 | 100 | 21.4 | 22 | 21 | 21 | 1229.3 | 1430 | 0 | -0.0009 | 650 | 1.292 | 33.32 | 43.05 | 43.08 | 0 | 0 | 0 | 0 | 0 | 0 | 0 | 0 | 0 | 0 | 2 | 42.07 | 157.93 | 27.5 | 1280.9 | 99.8 | 0
等径 | 7.8 | 99.9 | 1.04 | 0.135 | 7.9 | 1342 | 0 | 1252.38 | 40 | 0 | 8 | 0 | 1.06 | 0.138 | 381.1 | -21.24 | -0.03 | 381.1 | 1.149 | 0 | 0 | 0 | 0 | 231.1 | -0.4 | 230.5 | 34.4 | 29.37 | 7.41 | 0 | 200 | 0.55 | 3.51 | 3.29 | 1297.95 | 7.3 | 100 | 21.4 | 22 | 21.1 | 21 | 1229.3 | 1430 | 0 | -0.0005 | 650 | 1.29 | 33.34 | 43.01 | 43.08 | 0 | 0 | 0 | 0 | 0 | 0 | 0 | 0 | 0 | 0 | 2 | 42.14 | 157.86 | 27.5 | 1281.6 | 99.9 | 0
等径 | 7.8 | 99.9 | 1.09 | 0.135 | 7.9 | 1342.1 | 0 | 1246.23 | 26 | 0 | 8 | 0 | 1.06 | 0.146 | 382.4 | -21.07 | 0.01 | 382.4 | 1.149 | 0 | 0 | 0 | 0 | 231.3 | -0.2 | 231.1 | 34.4 | 29.37 | 7.41 | 0 | 200 | 0.52 | 3.61 | 3.36 | 1318.29 | 7.3 | 100 | 21.4 | 22 | 21 | 21 | 1229.5 | 1430 | 0 | 0.0003 | 650 | 1.289 | 33.36 | 43 | 43.08 | 0 | 0 | 0 | 0 | 0 | 0 | 0 | 0 | 0 | 0 | 2 | 42.28 | 157.72 | 27.6 | 1282.5 | 100 | 0
等径 | 7.8 | 99.9 | 1.11 | 0.135 | 7.9 | 1342.2 | 0 | 1252.38 | 0 | 0 | 8 | 0 | 1.06 | 0.148 | 383.2 | -20.94 | 0.06 | 383.2 | 1.149 | 0 | 0 | 0 | 0 | 231.6 | 0.1 | 229.6 | 34.37 | 29.37 | 7.41 | 0 | 200 | 0.47 | 3.79 | 3.43 | 1297.95 | 7.3 | 100 | 21.4 | 22 | 21 | 21 | 1229.5 | 1430 | 0 | 0.0017 | 650 | 1.29 | 33.35 | 43.02 | 43.08 | 0 | 0 | 0 | 0 | 0 | 0 | 0 | 0 | 0 | 0 | 2 | 42.41 | 157.59 | 27.6 | 1283 | 100.1 | 0
等径 | 7.8 | 99.9 | 1.18 | 0.135 | 7.9 | 1342.3 | 0 | 1254.14 | 37 | 0 | 8 | 0 | 1.06 | 0.159 | 384.5 | -20.77 | 0.11 | 384.5 | 1.149 | 0 | 0 | 0 | 0 | 232 | 0.5 | 231 | 34.4 | 29.37 | 7.41 | 0 | 200 | 0.58 | 3.85 | 3.55 | 1306.08 | 7.3 | 100 | 21.4 | 22 | 21.2 | 21 | 1229.5 | 1430 | 0 | 0.0028 | 650 | 1.291 | 33.34 | 43.04 | 43.09 | 0 | 0 | 0 | 0 | 0 | 0 | 0 | 0 | 0 | 0 | 2 | 42.5 | 157.5 | 27.6 | 1283.8 | 100.1 | 0
等径 | 7.8 | 99.9 | 1.15 | 0.135 | 7.9 | 1342.4 | 0 | 1255.02 | 50 | 0 | 8 | 0 | 1.06 | 0.155 | 385.6 | -20.61 | 0.13 | 385.6 | 1.149 | 0 | 0 | 0 | 0 | 232.2 | 0.7 | 231.9 | 34.37 | 29.37 | 7.41 | 0 | 200 | 0.51 | 4.07 | 3.68 | 1306.08 | 7.3 | 100 | 21.4 | 22 | 21.1 | 21 | 1229.6 | 1430 | 0 | 0.0025 | 650 | 1.291 | 33.36 | 43.07 | 43.1 | 0 | 0 | 0 | 0 | 0 | 0 | 0 | 0 | 0 | 0 | 2 | 42.63 | 157.37 | 27.6 | 1284.5 | 100.2 | 0
等径 | 7.8 | 99.9 | 1.14 | 0.135 | 7.9 | 1342.6 | 0 | 1252.38 | 10 | 0 | 8 | 0 | 1.06 | 0.156 | 386.8 | -20.46 | 0.12 | 386.8 | 1.149 | 0 | 0 | 0 | 0 | 232.4 | 0.9 | 227.8 | 34.38 | 29.37 | 7.41 | 0 | 200 | 0.52 | 4.14 | 3.81 | 1314.22 | 7.3 | 100 | 21.4 | 22 | 21.1 | 21 | 1229.6 | 1430 | 0 | 0.0022 | 650 | 1.29 | 33.4 | 43.09 | 43.11 | 0 | 0 | 0 | 0 | 0 | 0 | 0 | 0 | 0 | 0 | 2 | 42.7 | 157.3 | 27.6 | 1285.2 | 100.3 | 0
等径 | 7.8 | 99.9 | 1.27 | 0.135 | 7.9 | 1342.7 | 0 | 1254.14 | 7 | 0 | 8 | 0 | 1.06 | 0.173 | 387.9 | -20.31 | 0.12 | 387.9 | 1.149 | 0 | 0 | 0 | 0 | 232.6 | 1.1 | 230 | 34.38 | 29.37 | 7.41 | 0 | 200 | 0.56 | 4.25 | 3.95 | 1293.88 | 7.3 | 100 | 21.4 | 22 | 21.1 | 21 | 1229.8 | 1430 | 0 | 0.003 | 650 | 1.292 | 33.38 | 43.13 | 43.11 | 0 | 0 | 0 | 0 | 0 | 0 | 0 | 0 | 0 | 0 | 2 | 42.83 | 157.17 | 27.7 | 1285.9 | 100.4 | 0
等径 | 7.8 | 99.9 | 1.24 | 0.135 | 7.9 | 1342.9 | 0 | 1247.11 | 64 | 0 | 8 | 0 | 1.06 | 0.17 | 389.1 | -20.14 | 0.14 | 389.1 | 1.149 | 0 | 0 | 0 | 0 | 232.7 | 1.3 | 224 | 34.33 | 29.37 | 7.41 | 0 | 200 | 0.52 | 4.43 | 4.1 | 1297.95 | 7.3 | 100 | 21.5 | 22 | 21 | 21 | 1230 | 1430 | 0 | 0.0025 | 650 | 1.292 | 33.38 | 43.13 | 43.12 | 0 | 0 | 0 | 0 | 0 | 0 | 0 | 0 | 0 | 0 | 2 | 42.89 | 157.11 | 27.7 | 1286.6 | 100.5 | 0
等径 | 7.8 | 100 | 1.1 | 0.135 | 7.9 | 1343 | 0 | 1254.14 | 60 | 0 | 8 | 0 | 1.06 | 0.15 | 390.2 | -19.98 | 0.11 | 390.2 | 1.149 | 0 | 0 | 0 | 0 | 232.7 | 1.2 | 215.3 | 34.25 | 29.37 | 7.41 | 0 | 200 | 0.55 | 4.51 | 4.24 | 1314.22 | 7.3 | 100 | 21.4 | 22 | 21 | 21 | 1230.3 | 1430 | 0 | 0.0016 | 650 | 1.292 | 33.38 | 43.13 | 43.13 | 0 | 0 | 0 | 0 | 0 | 0 | 0 | 0 | 0 | 0 | 2 | 42.99 | 157.01 | 27.7 | 1287.3 | 100.5 | 0
等径 | 7.8 | 99.9 | 1.18 | 0.135 | 7.9 | 1343.1 | 0 | 1246.23 | 49 | 0 | 8 | 0 | 1.06 | 0.158 | 391.4 | -19.83 | 0.12 | 391.4 | 1.149 | 0 | 0 | 0 | 0 | 232.8 | 1.3 | 212.8 | 34.27 | 29.37 | 7.41 | 0 | 200 | 0.65 | 4.59 | 4.35 | 1289.81 | 7.3 | 100 | 21.4 | 22 | 21 | 21 | 1230.4 | 1430 | 0 | 0.0025 | 650 | 1.292 | 33.36 | 43.1 | 43.14 | 0 | 0 | 0 | 0 | 0 | 0 | 0 | 0 | 0 | 0 | 2 | 43.07 | 156.93 | 27.7 | 1288 | 100.6 | 0
等径 | 7.8 | 99.9 | 1.1 | 0.135 | 7.9 | 1343.2 | 0 | 1245.36 | 54 | 0 | 8 | 0 | 1.06 | 0.152 | 392.6 | -19.66 | 0.1 | 392.6 | 1.149 | 0 | 0 | 0 | 0 | 232.7 | 1.2 | 215.7 | 34.22 | 29.37 | 7.41 | 0 | 200 | 0.68 | 4.49 | 4.44 | 1306.08 | 7.3 | 100 | 21.4 | 22 | 21.1 | 21 | 1230.5 | 1430 | 0 | 0.0018 | 650 | 1.291 | 33.4 | 43.12 | 43.15 | 0 | 0 | 0 | 0 | 0 | 0 | 0 | 0 | 0 | 0 | 2 | 43.18 | 156.82 | 27.7 | 1288.7 | 100.7 | 0
等径 | 7.8 | 99.9 | 1.13 | 0.135 | 7.9 | 1343.3 | 0 | 1247.11 | 34 | 0 | 8 | 0 | 1.06 | 0.15 | 393.8 | -19.51 | 0.09 | 393.8 | 1.149 | 0 | 0 | 0 | 0 | 232.7 | 1.2 | 213.5 | 34.25 | 29.37 | 7.41 | 0 | 200 | 0.63 | 4.52 | 4.51 | 1297.95 | 7.3 | 100 | 21.4 | 22 | 21 | 21 | 1230.4 | 1430 | 0 | 0.0017 | 650 | 1.293 | 33.39 | 43.17 | 43.15 | 0 | 0 | 0 | 0 | 0 | 0 | 0 | 0 | 0 | 0 | 2 | 43.34 | 156.66 | 27.8 | 1289.4 | 100.8 | 0
等径 | 7.8 | 99.9 | 1.07 | 0.135 | 7.9 | 1343.3 | 0 | 1252.38 | 136 | 0 | 8 | 0 | 1.06 | 0.141 | 394.9 | -19.36 | 0.06 | 394.9 | 1.149 | 0 | 0 | 0 | 0 | 232.5 | 1 | 216.9 | 34.27 | 29.37 | 7.41 | 0 | 200 | 0.41 | 4.44 | 4.53 | 1297.95 | 7.4 | 100 | 21.4 | 22 | 21 | 21 | 1230.3 | 1430 | 0 | 0.0006 | 650 | 1.292 | 33.38 | 43.13 | 43.16 | 0 | 0 | 0 | 0 | 0 | 0 | 0 | 0 | 0 | 0 | 2 | 43.43 | 156.57 | 27.8 | 1290.1 | 100.9 | 0
等径 | 7.8 | 99.9 | 1.11 | 0.135 | 7.9 | 1343.3 | 0 | 1254.14 | 66 | 0 | 8 | 0 | 1.06 | 0.153 | 395.9 | -19.21 | 0.04 | 395.9 | 1.149 | 0 | 0 | 0 | 0 | 232.3 | 0.8 | 226.7 | 34.26 | 29.37 | 7.41 | 0 | 200 | 0.62 | 4.33 | 4.52 | 1285.74 | 7.3 | 100 | 21.5 | 22 | 21 | 21 | 1230.4 | 1430 | 0 | 0.0014 | 650 | 1.293 | 33.39 | 43.17 | 43.16 | 0 | 0 | 0 | 0 | 0 | 0 | 0 | 0 | 0 | 0 | 2 | 43.53 | 156.47 | 27.8 | 1290.8 | 100.9 | 0
等径 | 7.8 | 99.9 | 1.01 | 0.135 | 7.9 | 1343.2 | 0 | 1255.02 | 60 | 0 | 8 | 0 | 1.06 | 0.139 | 397 | -19.05 | 0 | 397 | 1.149 | 0 | 0 | 0 | 0 | 232 | 0.5 | 229.9 | 34.21 | 29.37 | 7.41 | 0 | 200 | 0.49 | 4.26 | 4.47 | 1302.02 | 7.3 | 100 | 21.4 | 22 | 21.1 | 21 | 1230.4 | 1430 | 0 | -0.0005 | 650 | 1.293 | 33.37 | 43.15 | 43.16 | 0 | 0 | 0 | 0 | 0 | 0 | 0 | 0 | 0 | 0 | 2 | 43.6 | 156.4 | 27.8 | 1291.6 | 101 | 0
等径 | 7.8 | 99.9 | 1.05 | 0.135 | 7.9 | 1343.2 | 0 | 1247.99 | 70 | 0 | 8 | 0 | 1.06 | 0.14 | 398 | -18.92 | -0.01 | 398 | 1.148 | 0 | 0 | 0 | 0 | 231.9 | 0.4 | 226.1 | 34.25 | 29.37 | 7.41 | 0 | 200 | 0.49 | 4.18 | 4.41 | 1293.88 | 7.3 | 100 | 21.4 | 22 | 21.1 | 21 | 1230.4 | 1430 | 0 | 0 | 650 | 1.292 | 33.38 | 43.13 | 43.16 | 0 | 0 | 0 | 0 | 0 | 0 | 0 | 0 | 0 | 0 | 2 | 43.72 | 156.28 | 27.8 | 1292.3 | 101.1 | 0
等径 | 7.8 | 99.9 | 1 | 0.135 | 7.9 | 1343.1 | 0 | 1254.14 | 53 | 0 | 8 | 0 | 1.06 | 0.135 | 399 | -18.78 | -0.03 | 399 | 1.148 | 0 | 0 | 0 | 0 | 231.6 | 0.1 | 227.5 | 34.27 | 29.37 | 7.41 | 0 | 200 | 0.37 | 4.11 | 4.32 | 1306.08 | 7.3 | 100 | 21.4 | 22 | 21.1 | 21 | 1230.5 | 1430 | 0 | -0.0008 | 650 | 1.293 | 33.39 | 43.17 | 43.16 | 0 | 0 | 0 | 0 | 0 | 0 | 0 | 0 | 0 | 0 | 2 | 43.8 | 156.2 | 27.9 | 1293 | 101.2 | 0
等径 | 7.8 | 100 | 1 | 0.135 | 7.9 | 1343 | 0 | 1250.62 | 48 | 0 | 8 | 0 | 1.06 | 0.137 | 400 | -18.64 | -0.06 | 400 | 1.147 | 0 | 0 | 0 | 0 | 231.4 | -0.1 | 225.7 | 34.17 | 29.37 | 7.41 | 0 | 200 | 0.4 | 4 | 4.23 | 1314.22 | 7.3 | 100 | 21.4 | 22 | 21.1 | 21 | 1230.6 | 1430 | 0 | -0.0013 | 650 | 1.293 | 33.37 | 43.15 | 43.16 | 0 | 0 | 0 | 0 | 0 | 0 | 0 | 0 | 0 | 0 | 2 | 43.91 | 156.09 | 27.9 | 1293.7 | 101.3 | 0
等径 | 7.8 | 100 | 0.95 | 0.135 | 7.9 | 1342.9 | 0 | 1242.73 | 64 | 0 | 9 | 0 | 1.06 | 0.129 | 401 | -18.52 | -0.07 | 401 | 1.147 | 0 | 0 | 0 | 0 | 231.1 | -0.4 | 224.5 | 34.21 | 29.37 | 7.41 | 0 | 200 | 0.57 | 3.93 | 4.14 | 1310.15 | 7.3 | 100 | 21.4 | 22 | 21.1 | 21 | 1230.8 | 1430 | 0 | -0.002 | 650 | 1.292 | 33.39 | 43.14 | 43.16 | 0 | 0 | 0 | 0 | 0 | 0 | 0 | 0 | 0 | 0 | 2 | 43.96 | 156.04 | 27.9 | 1294.4 | 101.3 | 0
等径 | 7.8 | 99.9 | 0.8 | 0.135 | 7.9 | 1342.8 | 0 | 1238.37 | 64 | 0 | 9 | 0 | 1.06 | 0.126 | 401.9 | -18.39 | -0.12 | 401.9 | 1.146 | 0 | 0 | 0 | 0 | 230.6 | -0.8 | 224.1 | 34.19 | 29.37 | 7.41 | 0 | 200 | 0.49 | 3.83 | 4.05 | 1297.95 | 7.3 | 100 | 21.5 | 22 | 21 | 21 | 1231 | 1430 | 0 | -0.0025 | 650 | 1.292 | 33.38 | 43.13 | 43.15 | 0 | 0 | 0 | 0 | 0 | 0 | 0 | 0 | 0 | 0 | 2 | 44.04 | 155.96 | 27.9 | 1295.1 | 101.4 | 0
等径 | 7.8 | 99.9 | 1.04 | 0.135 | 7.9 | 1342.7 | 0 | 1234.03 | 51 | 0 | 9 | 0 | 1.06 | 0.133 | 402.8 | -18.27 | -0.21 | 402.8 | 1.145 | 0 | 0 | 0 | 0 | 230.6 | -0.9 | 220.8 | 34.13 | 29.37 | 7.41 | 0 | 200 | 0.53 | 3.76 | 3.96 | 1297.95 | 7.3 | 100 | 21.4 | 22 | 21 | 21 | 1231 | 1430 | 0 | -0.0041 | 650 | 1.292 | 33.38 | 43.13 | 43.14 | 0 | 0 | 0 | 0 | 0 | 0 | 0 | 0 | 0 | 0 | 2 | 44.11 | 155.89 | 27.9 | 1295.8 | 101.5 | 0
等径 | 7.8 | 100 | 0.88 | 0.135 | 7.9 | 1342.6 | 0 | 1237.5 | 50 | 0 | 9 | 0 | 1.06 | 0.12 | 403.8 | -18.13 | -0.13 | 403.8 | 1.145 | 0 | 0 | 0 | 0 | 230.3 | -1.2 | 224.1 | 34.16 | 29.37 | 7.41 | 0 | 200 | 0.43 | 3.7 | 3.86 | 1293.88 | 7.2 | 100 | 21.5 | 22 | 21.1 | 21 | 1231 | 1430 | 0 | -0.0038 | 650 | 1.29 | 33.4 | 43.09 | 43.13 | 0 | 0 | 0 | 0 | 0 | 0 | 0 | 0 | 0 | 0 | 2 | 44.21 | 155.79 | 28 | 1296.6 | 101.6 | 0
等径 | 7.8 | 99.9 | 0.92 | 0.135 | 7.9 | 1342.6 | 0 | 1255.02 | 86 | 0 | 9 | 0 | 1.06 | 0.124 | 404.5 | -18.02 | -0.15 | 404.5 | 1.144 | 0 | 0 | 0 | 0 | 230.2 | -1.3 | 219.1 | 34.12 | 29.37 | 7.41 | 0 | 200 | 0.44 | 3.61 | 3.8 | 1326.43 | 7.3 | 100 | 21.5 | 22 | 20.9 | 21 | 1231 | 1430 | 0 | -0.0025 | 650 | 1.29 | 33.37 | 43.05 | 43.13 | 0 | 0 | 0 | 0 | 0 | 0 | 0 | 0 | 0 | 0 | 2 | 44.31 | 155.69 | 28 | 1297.2 | 101.6 | 0
等径 | 7.8 | 99.9 | 0.89 | 0.135 | 7.9 | 1342.5 | 0 | 1254.14 | 38 | 0 | 9 | 0 | 1.06 | 0.117 | 405.4 | -17.91 | -0.18 | 405.4 | 1.144 | 0 | 0 | 0 | 0 | 230 | -1.5 | 223.6 | 34.14 | 29.37 | 7.41 | 0 | 200 | 0.4 | 3.63 | 3.73 | 1302.02 | 7.3 | 100 | 21.4 | 22 | 21.1 | 21 | 1231 | 1430 | 0 | -0.0041 | 650 | 1.29 | 33.39 | 43.07 | 43.12 | 0 | 0 | 0 | 0 | 0 | 0 | 0 | 0 | 0 | 0 | 2 | 44.4 | 155.6 | 28 | 1297.9 | 101.7 | 0
等径 | 7.8 | 99.9 | 0.88 | 0.135 | 7.9 | 1342.4 | 0 | 1257.67 | 59 | 0 | 9 | 0 | 1.06 | 0.119 | 406.4 | -17.78 | -0.15 | 406.4 | 1.143 | 0 | 0 | 0 | 0 | 229.9 | -1.6 | 221.3 | 34.1 | 29.37 | 7.41 | 0 | 200 | 0.32 | 3.59 | 3.67 | 1297.95 | 7.3 | 100 | 21.4 | 22 | 21.1 | 21 | 1231.2 | 1430 | 0 | -0.0027 | 650 | 1.291 | 33.35 | 43.05 | 43.11 | 0 | 0 | 0 | 0 | 0 | 0 | 0 | 0 | 0 | 0 | 2 | 44.46 | 155.54 | 28 | 1298.6 | 101.8 | 0
等径 | 7.8 | 99.9 | 0.87 | 0.135 | 7.9 | 1342.4 | 0 | 1266.54 | 127 | 0 | 9 | 0 | 1.06 | 0.116 | 407.1 | -17.66 | -0.16 | 407.1 | 1.142 | 0 | 0 | 0 | 0 | 229.8 | -1.7 | 226.4 | 34.12 | 29.37 | 7.41 | 0 | 200 | 0.31 | 3.58 | 3.63 | 1297.95 | 7.3 | 100 | 21.4 | 22 | 21 | 21 | 1231.4 | 1430 | 0 | -0.0031 | 650 | 1.291 | 33.38 | 43.09 | 43.1 | 0 | 0 | 0 | 0 | 0 | 0 | 0 | 0 | 0 | 0 | 2 | 44.54 | 155.46 | 28.1 | 1299.3 | 101.9 | 0
等径 | 7.8 | 99.9 | 0.93 | 0.135 | 7.9 | 1342.3 | 0 | 1271 | 40 | 0 | 9 | 0 | 1.06 | 0.125 | 408.1 | -17.54 | -0.14 | 408.1 | 1.141 | 0 | 0 | 0 | 0 | 229.9 | -1.6 | 225.1 | 34.14 | 29.37 | 7.41 | 0 | 200 | 0.4 | 3.56 | 3.59 | 1302.02 | 7.3 | 100 | 21.4 | 22 | 21.2 | 21 | 1231.6 | 1430 | 0 | -0.0022 | 650 | 1.29 | 33.39 | 43.07 | 43.1 | 0 | 0 | 0 | 0 | 0 | 0 | 0 | 0 | 0 | 0 | 2 | 44.61 | 155.39 | 28.1 | 1300 | 102 | 0
等径 | 7.8 | 99.9 | 0.95 | 0.135 | 7.9 | 1342.3 | 0 | 1274.58 | 154 | 0 | 9 | 0 | 1.06 | 0.129 | 409 | -17.43 | -0.13 | 408.9 | 1.141 | 0 | 0 | 0 | 0 | 230 | -1.5 | 225.7 | 34.14 | 29.37 | 7.41 | 0 | 200 | 0.36 | 3.54 | 3.57 | 1314.22 | 7.3 | 100 | 21.4 | 22 | 20.9 | 21 | 1231.8 | 1430 | 0 | -0.0028 | 650 | 1.292 | 33.37 | 43.11 | 43.09 | 0 | 0 | 0 | 0 | 0 | 0 | 0 | 0 | 0 | 0 | 2 | 44.71 | 155.29 | 28.1 | 1300.7 | 102 | 0
等径 | 7.8 | 100 | 1.04 | 0.135 | 7.9 | 1342.3 | 0 | 1255.02 | 59 | 0 | 9 | 0 | 1.06 | 0.139 | 410.1 | -17.26 | -0.08 | 410.1 | 1.14 | 0 | 0 | 0 | 0 | 230.3 | -1.2 | 226.5 | 34.11 | 29.37 | 7.41 | 0 | 200 | 0.46 | 3.59 | 3.55 | 1310.15 | 7.3 | 100 | 21.4 | 22 | 21.2 | 21 | 1232.2 | 1430 | 0 | -0.001 | 650 | 1.292 | 33.37 | 43.11 | 43.09 | 0 | 0 | 0 | 0 | 0 | 0 | 0 | 0 | 0 | 0 | 2 | 44.82 | 155.18 | 28.1 | 1301.6 | 102.1 | 0
等径 | 7.8 | 99.9 | 1 | 0.135 | 7.9 | 1342.3 | 0 | 1240.12 | 65 | 0 | 9 | 0 | 1.06 | 0.135 | 411 | -17.14 | 0 | 411 | 1.14 | 0 | 0 | 0 | 0 | 230.6 | -0.9 | 225.8 | 34.08 | 29.37 | 7.41 | 0 | 200 | 0.34 | 3.68 | 3.56 | 1306.08 | 7.3 | 100 | 21.4 | 22 | 21 | 21 | 1232.4 | 1430 | 0 | 0.0004 | 650 | 1.292 | 33.37 | 43.11 | 43.09 | 0 | 0 | 0 | 0 | 0 | 0 | 0 | 0 | 0 | 0 | 2 | 44.89 | 155.11 | 28.1 | 1302.2 | 102.2 | 0
等径 | 7.8 | 100 | 1.02 | 0.135 | 7.9 | 1342.4 | 0 | 1251.5 | 35 | 0 | 9 | 0 | 1.06 | 0.136 | 412.1 | -16.99 | -0.05 | 412.1 | 1.14 | 0 | 0 | 0 | 0 | 230.8 | -0.7 | 219.3 | 34.09 | 29.37 | 7.41 | 0 | 200 | 0.3 | 3.67 | 3.6 | 1306.08 | 7.3 | 100 | 21.4 | 22 | 21 | 21 | 1232.5 | 1430 | 0 | -0.0011 | 650 | 1.29 | 33.37 | 43.05 | 43.09 | 0 | 0 | 0 | 0 | 0 | 0 | 0 | 0 | 0 | 0 | 2 | 45 | 155 | 28.2 | 1302.9 | 102.3 | 0
等径 | 7.8 | 99.9 | 1.08 | 0.135 | 7.9 | 1342.4 | 0 | 1254.14 | 23 | 0 | 9 | 0 | 1.06 | 0.145 | 413 | -16.87 | -0.05 | 413 | 1.139 | 0 | 0 | 0 | 0 | 230.9 | -0.6 | 223.2 | 34.03 | 29.37 | 7.41 | 0 | 200 | 0.32 | 3.8 | 3.63 | 1306.08 | 7.3 | 100 | 21.4 | 22 | 21.3 | 21 | 1232.5 | 1430 | 0 | -0.0008 | 650 | 1.291 | 33.35 | 43.05 | 43.08 | 0 | 0 | 0 | 0 | 0 | 0 | 0 | 0 | 0 | 0 | 2 | 45.09 | 154.91 | 28.2 | 1303.6 | 102.3 | 0
等径 | 7.8 | 99.9 | 1.03 | 0.135 | 7.9 | 1342.4 | 0 | 1262.99 | 32 | 0 | 9 | 0 | 1.06 | 0.141 | 413.8 | -16.77 | -0.01 | 413.8 | 1.139 | 0 | 0 | 0 | 0 | 231 | -0.5 | 221.2 | 34.01 | 29.37 | 7.41 | 0 | 200 | 0.45 | 3.85 | 3.67 | 1310.15 | 7.3 | 100 | 21.4 | 22 | 21.1 | 21 | 1232.5 | 1430 | 0 | -0.0001 | 650 | 1.292 | 33.34 | 43.08 | 43.08 | 0 | 0 | 0 | 0 | 0 | 0 | 0 | 0 | 0 | 0 | 2 | 45.11 | 154.89 | 28.2 | 1304.1 | 102.4 | 0
等径 | 7.8 | 99.9 | 1.12 | 0.135 | 7.9 | 1342.5 | 0 | 1252.38 | 1 | 0 | 9 | 0 | 1.06 | 0.152 | 415.2 | -16.56 | 0.04 | 415.2 | 1.139 | 0 | 0 | 0 | 0 | 231.5 | 0 | 225.7 | 34.11 | 29.37 | 7.41 | 0 | 200 | 0.37 | 3.92 | 3.76 | 1297.95 | 7.3 | 100 | 21.4 | 22 | 21.1 | 21 | 1232.7 | 1430 | 0 | 0.0008 | 650 | 1.289 | 33.35 | 42.99 | 43.09 | 0 | 0 | 0 | 0 | 0 | 0 | 0 | 0 | 0 | 0 | 2 | 45.34 | 154.66 | 28.2 | 1305.1 | 102.5 | 0
等径 | 7.8 | 100 | 1.18 | 0.135 | 7.9 | 1342.6 | 0 | 1258.56 | 76 | 0 | 9 | 0 | 1.06 | 0.16 | 416 | -16.46 | 0.08 | 416 | 1.138 | 0 | 0 | 0 | 0 | 231.7 | 0.2 | 229 | 34.08 | 29.37 | 7.41 | 0 | 200 | 0.29 | 4.03 | 3.8 | 1310.15 | 7.3 | 100 | 21.4 | 22 | 21 | 21 | 1232.8 | 1430 | 0 | 0.002 | 650 | 1.291 | 33.36 | 43.07 | 43.09 | 0 | 0 | 0 | 0 | 0 | 0 | 0 | 0 | 0 | 0 | 2 | 45.4 | 154.6 | 28.2 | 1305.5 | 102.6 | 0
等径 | 7.8 | 99.9 | 1.12 | 0.135 | 7.9 | 1342.7 | 0 | 1258.56 | 59 | 0 | 9 | 0 | 1.06 | 0.149 | 417.4 | -16.27 | 0.14 | 417.4 | 1.138 | 0 | 0 | 0 | 0 | 232.1 | 0.6 | 229 | 34.06 | 29.37 | 7.41 | 0 | 200 | 0.23 | 4.17 | 3.92 | 1297.95 | 7.3 | 100 | 21.5 | 22 | 21.1 | 21 | 1233 | 1430 | 0 | 0.0028 | 650 | 1.289 | 33.35 | 42.99 | 43.1 | 0 | 0 | 0 | 0 | 0 | 0 | 0 | 0 | 0 | 0 | 2 | 45.53 | 154.47 | 28.3 | 1306.4 | 102.7 | 0
等径 | 7.8 | 99.9 | 1.23 | 0.135 | 7.9 | 1342.8 | 0 | 1252.38 | 0 | 0 | 9 | 0 | 1.06 | 0.167 | 418.6 | -16.1 | 0.16 | 418.6 | 1.139 | 0 | 0 | 0 | 0 | 232.5 | 1 | 228.2 | 34.1 | 29.37 | 7.41 | 0 | 200 | 0.3 | 4.32 | 4.02 | 1310.15 | 7.3 | 100 | 21.4 | 22 | 21 | 21 | 1233.1 | 1430 | 0 | 0.0042 | 650 | 1.292 | 33.36 | 43.1 | 43.11 | 0 | 0 | 0 | 0 | 0 | 0 | 0 | 0 | 0 | 0 | 2 | 45.66 | 154.34 | 28.3 | 1307.1 | 102.7 | 0
等径 | 7.8 | 99.9 | 1.21 | 0.135 | 7.9 | 1342.9 | 0 | 1248.86 | 65 | 0 | 9 | 0 | 1.06 | 0.162 | 419.8 | -15.94 | 0.16 | 419.8 | 1.139 | 0 | 0 | 0 | 0 | 232.7 | 1.2 | 229.8 | 34.08 | 29.37 | 7.41 | 0 | 200 | 0.3 | 4.34 | 4.12 | 1293.88 | 7.3 | 100 | 21.4 | 22 | 21.2 | 21 | 1233.5 | 1430 | 0 | 0.0028 | 650 | 1.293 | 33.35 | 43.12 | 43.12 | 0 | 0 | 0 | 0 | 0 | 0 | 0 | 0 | 0 | 0 | 2 | 45.75 | 154.25 | 28.3 | 1307.8 | 102.8 | 0
等径 | 7.8 | 99.9 | 1.21 | 0.135 | 7.9 | 1343 | 0 | 1250.62 | 77 | 0 | 9 | 0 | 1.06 | 0.17 | 421.2 | -15.75 | 0.14 | 421.2 | 1.139 | 0 | 0 | 0 | 0 | 232.9 | 1.4 | 229.9 | 34.09 | 29.37 | 7.41 | 0 | 200 | 0.26 | 4.3 | 4.23 | 1322.36 | 7.4 | 100 | 21.4 | 22 | 21 | 21 | 1233.7 | 1430 | 0 | 0.0032 | 650 | 1.292 | 33.36 | 43.1 | 43.13 | 0 | 0 | 0 | 0 | 0 | 0 | 0 | 0 | 0 | 0 | 2 | 45.91 | 154.09 | 28.3 | 1308.6 | 102.9 | 0
等径 | 7.8 | 99.9 | 1.2 | 0.135 | 7.9 | 1343.1 | 0 | 1252.38 | 11 | 0 | 9 | 0 | 1.06 | 0.162 | 422.5 | -15.57 | 0.14 | 422.5 | 1.139 | 0 | 0 | 0 | 0 | 233 | 1.5 | 236.7 | 34.12 | 29.37 | 7.41 | 0 | 200 | 0.29 | 4.29 | 4.29 | 1306.08 | 7.3 | 100 | 21.4 | 22 | 21.1 | 21 | 1233.9 | 1430 | 0 | 0.0025 | 650 | 1.292 | 33.36 | 43.1 | 43.14 | 0 | 0 | 0 | 0 | 0 | 0 | 0 | 0 | 0 | 0 | 2 | 46.03 | 153.97 | 28.3 | 1309.4 | 103 | 0
等径 | 7.8 | 99.9 | 1.19 | 0.135 | 7.9 | 1343.1 | 0 | 1250.62 | 63 | 0 | 9 | 0 | 1.06 | 0.162 | 423.4 | -15.46 | 0.11 | 423.2 | 1.139 | 0 | 0 | 0 | 0 | 232.9 | 1.4 | 239.5 | 34.09 | 29.37 | 7.41 | 0 | 200 | 0.24 | 4.25 | 4.32 | 1285.74 | 7.2 | 100 | 21.5 | 22 | 21.1 | 21 | 1234 | 1430 | 0 | 0.0023 | 650 | 1.29 | 33.39 | 43.07 | 43.15 | 0 | 0 | 0 | 0 | 0 | 0 | 0 | 0 | 0 | 0 | 2 | 46.11 | 153.89 | 28.4 | 1309.9 | 103.1 | 0
等径 | 7.8 | 99.9 | 1.15 | 0.135 | 7.9 | 1343.1 | 0 | 1257.67 | 36 | 0 | 9 | 0 | 1.06 | 0.16 | 424.6 | -15.28 | 0.1 | 424.6 | 1.139 | 0 | 0 | 0 | 0 | 232.8 | 1.3 | 236 | 34.02 | 29.37 | 7.41 | 0 | 200 | 0.31 | 4.19 | 4.31 | 1302.02 | 7.3 | 100 | 21.4 | 22 | 21.1 | 21 | 1234.3 | 1430 | 0 | 0.002 | 650 | 1.291 | 33.41 | 43.13 | 43.15 | 0 | 0 | 0 | 0 | 0 | 0 | 0 | 0 | 0 | 0 | 2 | 46.19 | 153.81 | 28.4 | 1310.7 | 103.1 | 0
等径 | 7.8 | 99.9 | 1.13 | 0.135 | 7.9 | 1343 | 0 | 1251.5 | 73 | 0 | 9 | 0 | 1.06 | 0.148 | 425.6 | -15.14 | 0.07 | 425.6 | 1.139 | 0 | 0 | 0 | 0 | 232.7 | 1.2 | 235.2 | 34.06 | 29.37 | 7.41 | 0 | 200 | 0.31 | 4.15 | 4.28 | 1293.88 | 7.2 | 100 | 21.5 | 22 | 21 | 21 | 1234.7 | 1430 | 0 | 0.0009 | 650 | 1.293 | 33.39 | 43.17 | 43.16 | 0 | 0 | 0 | 0 | 0 | 0 | 0 | 0 | 0 | 0 | 2 | 46.33 | 153.67 | 28.4 | 1311.4 | 103.2 | 0
等径 | 7.8 | 99.9 | 1.13 | 0.135 | 7.9 | 1343 | 0 | 1267.43 | 53 | 0 | 9 | 0 | 1.06 | 0.152 | 426.6 | -15.01 | 0.03 | 426.5 | 1.139 | 0 | 0 | 0 | 0 | 232.5 | 1 | 231.8 | 34.11 | 29.37 | 7.41 | 0 | 200 | 0.24 | 4.07 | 4.24 | 1289.81 | 7.3 | 100 | 21.4 | 22 | 21.1 | 21 | 1234.9 | 1430 | 0 | 0.0007 | 650 | 1.292 | 33.39 | 43.14 | 43.16 | 0 | 0 | 0 | 0 | 0 | 0 | 0 | 0 | 0 | 0 | 2 | 46.44 | 153.56 | 28.4 | 1312 | 103.3 | 0
等径 | 7.8 | 99.9 | 1 | 0.135 | 7.9 | 1342.9 | 0 | 1247.11 | 41 | 0 | 9 | 0 | 1.06 | 0.134 | 427.8 | -14.84 | -0.02 | 427.8 | 1.139 | 0 | 0 | 0 | 0 | 232 | 0.5 | 234.1 | 34.1 | 29.37 | 7.41 | 0 | 200 | 0.26 | 3.98 | 4.16 | 1306.08 | 7.2 | 100 | 21.4 | 22 | 21 | 21 | 1235.1 | 1430 | 0 | -0.0015 | 650 | 1.293 | 33.37 | 43.15 | 43.16 | 0 | 0 | 0 | 0 | 0 | 0 | 0 | 0 | 0 | 0 | 2 | 46.56 | 153.44 | 28.5 | 1312.8 | 103.4 | 0
等径 | 7.8 | 99.9 | 1.06 | 0.135 | 7.9 | 1342.8 | 0 | 1249.74 | 76 | 0 | 9 | 0 | 1.06 | 0.147 | 428.9 | -14.69 | 0 | 428.9 | 1.138 | 0 | 0 | 0 | 0 | 231.8 | 0.3 | 229.4 | 34.05 | 29.37 | 7.41 | 0 | 200 | 0.34 | 3.9 | 4.08 | 1302.02 | 7.2 | 100 | 21.4 | 22 | 21 | 21 | 1235.2 | 1430 | 0 | 0.0006 | 650 | 1.291 | 33.41 | 43.13 | 43.16 | 0 | 0 | 0 | 0 | 0 | 0 | 0 | 0 | 0 | 0 | 2 | 46.62 | 153.38 | 28.5 | 1313.6 | 103.5 | 0
等径 | 7.8 | 99.9 | 1.01 | 0.135 | 7.9 | 1342.8 | 0 | 1250.62 | 60 | 0 | 9 | 0 | 1.06 | 0.137 | 429.8 | -14.57 | -0.06 | 429.8 | 1.138 | 0 | 0 | 0 | 0 | 231.5 | 0 | 228.5 | 34.04 | 29.37 | 7.41 | 0 | 200 | 0.38 | 3.91 | 4.02 | 1306.08 | 7.3 | 100 | 21.5 | 22 | 21 | 21 | 1235.4 | 1430 | 0 | -0.0014 | 650 | 1.291 | 33.39 | 43.11 | 43.16 | 0 | 0 | 0 | 0 | 0 | 0 | 0 | 0 | 0 | 0 | 2 | 46.72 | 153.28 | 28.5 | 1314.2 | 103.5 | 0
等径 | 7.8 | 99.9 | 1.07 | 0.135 | 7.9 | 1342.7 | 0 | 1255.02 | 59 | 0 | 9 | 0 | 1.06 | 0.142 | 430.6 | -14.45 | -0.06 | 430.6 | 1.138 | 0 | 0 | 0 | 0 | 231.4 | -0.1 | 231.5 | 34.03 | 29.37 | 7.41 | 0 | 200 | 0.42 | 3.83 | 3.96 | 1293.88 | 7.3 | 100 | 21.5 | 22 | 21.1 | 21 | 1235.5 | 1430 | 0 | -0.0012 | 650 | 1.292 | 33.4 | 43.15 | 43.16 | 0 | 0 | 0 | 0 | 0 | 0 | 0 | 0 | 0 | 0 | 2 | 46.85 | 153.15 | 28.5 | 1314.9 | 103.6 | 0
等径 | 7.8 | 99.9 | 1 | 0.135 | 7.9 | 1342.7 | 0 | 1255.02 | 59 | 0 | 9 | 0 | 1.06 | 0.136 | 431.8 | -14.3 | -0.07 | 431.8 | 1.137 | 0 | 0 | 0 | 0 | 231.2 | -0.3 | 226.3 | 34.05 | 29.37 | 7.41 | 0 | 200 | 0.19 | 3.82 | 3.9 | 1289.81 | 7.2 | 100 | 21.4 | 22 | 21.1 | 21 | 1235.8 | 1430 | 0 | -0.002 | 650 | 1.291 | 33.38 | 43.09 | 43.16 | 0 | 0 | 0 | 0 | 0 | 0 | 0 | 0 | 0 | 0 | 2 | 46.9 | 153.1 | 28.5 | 1315.6 | 103.7 | 0
等径 | 7.8 | 99.9 | 0.98 | 0.135 | 7.9 | 1342.6 | 0 | 1248.86 | 49 | 0 | 9 | 0 | 1.06 | 0.134 | 432.8 | -14.15 | -0.11 | 432.8 | 1.137 | 0 | 0 | 0 | 0 | 230.9 | -0.6 | 227.5 | 34.06 | 29.37 | 7.41 | 0 | 200 | 0.28 | 3.82 | 3.86 | 1302.02 | 7.3 | 100 | 21.5 | 22 | 21.2 | 21 | 1236.1 | 1430 | 0 | -0.0023 | 650 | 1.293 | 33.4 | 43.19 | 43.15 | 0 | 0 | 0 | 0 | 0 | 0 | 0 | 0 | 0 | 0 | 2 | 47.03 | 152.97 | 28.6 | 1316.5 | 103.8 | 0
等径 | 7.8 | 99.9 | 1.01 | 0.135 | 7.9 | 1342.6 | 0 | 1255.02 | 72 | 0 | 9 | 0 | 1.06 | 0.135 | 433.5 | -14.04 | -0.11 | 433.5 | 1.136 | 0 | 0 | 0 | 0 | 230.8 | -0.7 | 230.9 | 34.06 | 29.37 | 7.41 | 0 | 200 | 0.32 | 3.8 | 3.84 | 1302.02 | 7.3 | 100 | 21.4 | 22 | 21 | 21 | 1236.2 | 1430 | 0 | -0.002 | 650 | 1.29 | 33.38 | 43.06 | 43.15 | 0 | 0 | 0 | 0 | 0 | 0 | 0 | 0 | 0 | 0 | 2 | 47.11 | 152.89 | 28.6 | 1317 | 103.8 | 0
等径 | 7.8 | 100 | 0.97 | 0.135 | 7.9 | 1342.6 | 0 | 1250.62 | 62 | 0 | 9 | 0 | 1.06 | 0.132 | 434.6 | -13.9 | -0.11 | 434.6 | 1.136 | 0 | 0 | 0 | 0 | 230.6 | -0.9 | 225.3 | 34.03 | 29.37 | 7.41 | 0 | 200 | 0.47 | 3.82 | 3.82 | 1306.08 | 7.3 | 100 | 21.5 | 22 | 21.1 | 21 | 1236.4 | 1430 | 0 | -0.0023 | 650 | 1.29 | 33.38 | 43.06 | 43.14 | 0 | 0 | 0 | 0 | 0 | 0 | 0 | 0 | 0 | 0 | 2 | 47.18 | 152.82 | 28.6 | 1317.8 | 103.9 | 0
等径 | 7.8 | 99.9 | 0.95 | 0.135 | 7.9 | 1342.6 | 0 | 1248.86 | 78 | 0 | 9 | 0 | 1.06 | 0.126 | 435.6 | -13.77 | -0.12 | 435.6 | 1.135 | 0 | 0 | 0 | 0 | 230.6 | -0.9 | 226.9 | 33.97 | 29.37 | 7.41 | 0 | 200 | 0.4 | 3.87 | 3.82 | 1302.02 | 7.2 | 100 | 21.4 | 22 | 21 | 21 | 1236.6 | 1430 | 0 | -0.0028 | 650 | 1.292 | 33.36 | 43.1 | 43.13 | 0 | 0 | 0 | 0 | 0 | 0 | 0 | 0 | 0 | 0 | 2 | 47.27 | 152.73 | 28.6 | 1318.6 | 104 | 0
等径 | 7.8 | 99.9 | 1.03 | 0.135 | 7.9 | 1342.6 | 0 | 1246.23 | 54 | 0 | 9 | 0 | 1.06 | 0.138 | 436.1 | -13.69 | -0.1 | 436.1 | 1.135 | 0 | 0 | 0 | 0 | 230.6 | -0.9 | 223.9 | 33.99 | 29.37 | 7.41 | 0 | 200 | 0.32 | 3.85 | 3.83 | 1297.95 | 7.3 | 100 | 21.4 | 22 | 21 | 21 | 1236.7 | 1430 | 0 | -0.0019 | 650 | 1.293 | 33.39 | 43.17 | 43.13 | 0 | 0 | 0 | 0 | 0 | 0 | 0 | 0 | 0 | 0 | 2 | 47.32 | 152.68 | 28.6 | 1319 | 104.1 | 0
等径 | 7.8 | 99.9 | 0.95 | 0.135 | 7.9 | 1342.6 | 0 | 1252.38 | 69 | 0 | 9 | 0 | 1.06 | 0.133 | 437.4 | -13.52 | -0.1 | 437.4 | 1.134 | 0 | 0 | 0 | 0 | 230.5 | -1 | 223.8 | 33.99 | 29.37 | 7.41 | 0 | 200 | 0.51 | 3.9 | 3.85 | 1314.22 | 7.3 | 100 | 21.4 | 22 | 21.1 | 21 | 1237 | 1430 | 0 | -0.0019 | 650 | 1.293 | 33.36 | 43.13 | 43.13 | 0 | 0 | 0 | 0 | 0 | 0 | 0 | 0 | 0 | 0 | 2 | 47.43 | 152.57 | 28.7 | 1319.9 | 104.2 | 0
等径 | 7.8 | 99.9 | 1.03 | 0.135 | 7.9 | 1342.6 | 0 | 1252.38 | 44 | 0 | 9 | 0 | 1.06 | 0.141 | 438.5 | -13.36 | -0.06 | 438.5 | 1.133 | 0 | 0 | 0 | 0 | 230.7 | -0.8 | 223.8 | 33.98 | 29.37 | 7.41 | 0 | 200 | 0.41 | 3.9 | 3.87 | 1302.02 | 7.3 | 100 | 21.4 | 22 | 21 | 21 | 1237.2 | 1430 | 0 | -0.0005 | 650 | 1.29 | 33.37 | 43.05 | 43.12 | 0 | 0 | 0 | 0 | 0 | 0 | 0 | 0 | 0 | 0 | 2 | 47.54 | 152.46 | 28.7 | 1320.7 | 104.3 | 0
等径 | 7.8 | 99.9 | 1.04 | 0.135 | 7.9 | 1342.6 | 0 | 1254.14 | 5 | 0 | 9 | 0 | 1.06 | 0.139 | 439.2 | -13.26 | -0.06 | 439.2 | 1.133 | 0 | 0 | 0 | 0 | 230.8 | -0.7 | 224.7 | 33.97 | 29.37 | 7.41 | 0 | 200 | 0.41 | 3.92 | 3.89 | 1310.15 | 7.3 | 100 | 21.4 | 22 | 21.2 | 21 | 1237.2 | 1430 | 0 | -0.0012 | 650 | 1.292 | 33.39 | 43.14 | 43.12 | 0 | 0 | 0 | 0 | 0 | 0 | 0 | 0 | 0 | 0 | 2 | 47.6 | 152.4 | 28.7 | 1321.3 | 104.3 | 0
等径 | 7.8 | 99.9 | 1.05 | 0.135 | 7.9 | 1342.7 | 0 | 1254.14 | 5 | 0 | 9 | 0 | 1.06 | 0.142 | 440.5 | -13.1 | -0.02 | 440.5 | 1.133 | 0 | 0 | 0 | 0 | 231 | -0.5 | 221.3 | 33.98 | 29.37 | 7.41 | 0 | 200 | 0.5 | 3.95 | 3.91 | 1314.22 | 7.3 | 100 | 21.4 | 22 | 21.2 | 21 | 1237.3 | 1430 | 0 | -0.0006 | 650 | 1.292 | 33.39 | 43.14 | 43.12 | 0 | 0 | 0 | 0 | 0 | 0 | 0 | 0 | 0 | 0 | 2 | 47.74 | 152.26 | 28.7 | 1322.1 | 104.4 | 0
等径 | 7.8 | 99.9 | 1.04 | 0.135 | 7.9 | 1342.7 | 0 | 1259.44 | 130 | 0 | 9 | 0 | 1.06 | 0.142 | 441.2 | -12.99 | -0.03 | 441.2 | 1.133 | 0 | 0 | 0 | 0 | 231.1 | -0.4 | 225.4 | 33.96 | 29.37 | 7.41 | 0 | 200 | 0.42 | 3.97 | 3.92 | 1314.22 | 7.3 | 100 | 21.4 | 22 | 21.1 | 21 | 1237.4 | 1430 | 0 | -0.0005 | 650 | 1.293 | 33.35 | 43.12 | 43.12 | 0 | 0 | 0 | 0 | 0 | 0 | 0 | 0 | 0 | 0 | 2 | 47.8 | 152.2 | 28.7 | 1322.6 | 104.5 | 0
等径 | 7.8 | 100 | 1.01 | 0.135 | 7.9 | 1342.7 | 0 | 1247.11 | 72 | 0 | 9 | 0 | 1.06 | 0.133 | 442.4 | -12.84 | -0.01 | 442.4 | 1.133 | 0 | 0 | 0 | 0 | 231.2 | -0.3 | 222.7 | 33.91 | 29.37 | 7.41 | 0 | 200 | 0.46 | 3.96 | 3.95 | 1293.88 | 7.3 | 100 | 21.4 | 22 | 21 | 21 | 1237.4 | 1430 | 0 | -0.0005 | 650 | 1.292 | 33.36 | 43.1 | 43.12 | 0 | 0 | 0 | 0 | 0 | 0 | 0 | 0 | 0 | 0 | 2 | 47.86 | 152.14 | 28.8 | 1323.4 | 104.6 | 0
等径 | 7.8 | 99.9 | 1.08 | 0.135 | 7.9 | 1342.7 | 0 | 1247.11 | 5 | 0 | 9 | 0 | 1.06 | 0.144 | 443.5 | -12.69 | 0 | 443.5 | 1.132 | 0 | 0 | 0 | 0 | 231.4 | -0.1 | 214.9 | 33.98 | 29.37 | 7.41 | 0 | 200 | 0.35 | 4.02 | 3.97 | 1302.02 | 7.4 | 100 | 21.4 | 22 | 21.1 | 21 | 1237.4 | 1430 | 0 | 0.0006 | 650 | 1.291 | 33.37 | 43.08 | 43.12 | 0 | 0 | 0 | 0 | 0 | 0 | 0 | 0 | 0 | 0 | 2 | 47.98 | 152.02 | 28.8 | 1324.2 | 104.6 | 0
等径 | 7.8 | 99.9 | 1.11 | 0.135 | 7.9 | 1342.7 | 0 | 1250.62 | 53 | 0 | 9 | 0 | 1.06 | 0.152 | 444.8 | -12.52 | 0.03 | 444.8 | 1.132 | 0 | 0 | 0 | 0 | 231.5 | 0 | 218 | 33.9 | 29.37 | 7.41 | 0 | 200 | 0.31 | 3.98 | 3.99 | 1289.81 | 7.4 | 100 | 21.4 | 22 | 21 | 21 | 1237.4 | 1430 | 0 | 0.0006 | 650 | 1.292 | 33.36 | 43.1 | 43.12 | 0 | 0 | 0 | 0 | 0 | 0 | 0 | 0 | 0 | 0 | 2 | 48.12 | 151.88 | 28.8 | 1325 | 104.7 | 0
等径 | 7.8 | 99.9 | 1.07 | 0.135 | 7.9 | 1342.8 | 0 | 1252.38 | 70 | 0 | 9 | 0 | 1.06 | 0.145 | 445.5 | -12.41 | 0.02 | 445.5 | 1.132 | 0 | 0 | 0 | 0 | 231.6 | 0.1 | 224.1 | 33.91 | 29.37 | 7.41 | 0 | 200 | 0.23 | 3.97 | 4 | 1310.15 | 7.3 | 100 | 21.5 | 22 | 21.2 | 21 | 1237.3 | 1430 | 0 | 0.0002 | 650 | 1.29 | 33.38 | 43.06 | 43.13 | 0 | 0 | 0 | 0 | 0 | 0 | 0 | 0 | 0 | 0 | 2 | 48.17 | 151.83 | 28.8 | 1325.5 | 104.8 | 0
等径 | 7.8 | 99.9 | 1.07 | 0.135 | 7.9 | 1342.8 | 0 | 1233.16 | 72 | 0 | 9 | 0 | 1.06 | 0.142 | 446.6 | -12.26 | 0.02 | 446.6 | 1.132 | 0 | 0 | 0 | 0 | 231.6 | 0.1 | 221.7 | 33.9 | 29.37 | 7.41 | 0 | 200 | 0.39 | 3.96 | 4 | 1293.88 | 7.4 | 100 | 21.4 | 22 | 21.1 | 21 | 1237.3 | 1430 | 0 | 0.0002 | 650 | 1.293 | 33.38 | 43.16 | 43.13 | 0 | 0 | 0 | 0 | 0 | 0 | 0 | 0 | 0 | 0 | 2 | 48.27 | 151.73 | 28.8 | 1326.2 | 104.9 | 0
等径 | 7.8 | 100 | 1.01 | 0.135 | 7.9 | 1342.7 | 0 | 1259.44 | 74 | 0 | 9 | 0 | 1.06 | 0.142 | 447.6 | -12.12 | 0.03 | 447.6 | 1.131 | 0 | 0 | 0 | 0 | 231.6 | 0.1 | 223.6 | 33.88 | 29.37 | 7.41 | 0 | 200 | 0.39 | 3.93 | 3.99 | 1302.02 | 7.3 | 100 | 21.4 | 22 | 21 | 21 | 1237.4 | 1430 | 0 | 0.0006 | 650 | 1.293 | 33.38 | 43.16 | 43.13 | 0 | 0 | 0 | 0 | 0 | 0 | 0 | 0 | 0 | 0 | 2 | 48.4 | 151.6 | 28.9 | 1326.9 | 105 | 0
等径 | 7.8 | 99.9 | 1.02 | 0.135 | 7.9 | 1342.7 | 0 | 1262.1 | 45 | 0 | 9 | 0 | 1.06 | 0.138 | 448.8 | -11.97 | -0.01 | 448.8 | 1.131 | 0 | 0 | 0 | 0 | 231.5 | 0 | 227.8 | 33.88 | 29.37 | 7.41 | 0 | 200 | 0.38 | 3.89 | 3.96 | 1297.95 | 7.3 | 100 | 21.4 | 22 | 21.1 | 21 | 1237.4 | 1430 | 0 | -0.0004 | 650 | 1.293 | 33.36 | 43.13 | 43.13 | 0 | 0 | 0 | 0 | 0 | 0 | 0 | 0 | 0 | 0 | 2 | 48.49 | 151.51 | 28.9 | 1327.7 | 105 | 0
等径 | 7.8 | 99.9 | 1.06 | 0.135 | 7.9 | 1342.7 | 0 | 1255.9 | 52 | 0 | 9 | 0 | 1.06 | 0.148 | 449.8 | -11.83 | 0 | 449.8 | 1.131 | 0 | 0 | 0 | 0 | 231.6 | 0.1 | 226.1 | 33.87 | 29.37 | 7.41 | 0 | 200 | 0.47 | 3.85 | 3.94 | 1289.81 | 7.4 | 100 | 21.4 | 22 | 21.1 | 21 | 1237.4 | 1430 | 0 | 0.0004 | 650 | 1.291 | 33.39 | 43.11 | 43.13 | 0 | 0 | 0 | 0 | 0 | 0 | 0 | 0 | 0 | 0 | 2 | 48.59 | 151.41 | 28.9 | 1328.4 | 105.1 | 0
等径 | 7.8 | 99.9 | 1.03 | 0.135 | 7.9 | 1342.7 | 0 | 1250.62 | 49 | 0 | 9 | 0 | 1.06 | 0.145 | 450.8 | -11.69 | -0.03 | 450.8 | 1.131 | 0 | 0 | 0 | 0 | 231.4 | -0.1 | 223.9 | 33.88 | 29.37 | 7.41 | 0 | 200 | 0.51 | 3.84 | 3.91 | 1322.36 | 7.3 | 100 | 21.4 | 22 | 21.1 | 21 | 1237.4 | 1430 | 0 | -0.0008 | 650 | 1.292 | 33.37 | 43.11 | 43.13 | 0 | 0 | 0 | 0 | 0 | 0 | 0 | 0 | 0 | 0 | 2 | 48.68 | 151.32 | 28.9 | 1329.1 | 105.2 | 0
等径 | 7.8 | 99.9 | 1.02 | 0.135 | 7.9 | 1342.6 | 0 | 1247.11 | 46 | 0 | 9 | 0 | 1.06 | 0.138 | 451.8 | -11.55 | -0.05 | 451.8 | 1.13 | 0 | 0 | 0 | 0 | 231.3 | -0.2 | 225.6 | 33.92 | 29.37 | 7.41 | 0 | 200 | 0.61 | 3.84 | 3.88 | 1306.08 | 7.3 | 100 | 21.4 | 22 | 21 | 21 | 1237.4 | 1430 | 0 | -0.0014 | 650 | 1.292 | 33.36 | 43.1 | 43.13 | 0 | 0 | 0 | 0 | 0 | 0 | 0 | 0 | 0 | 0 | 2 | 48.76 | 151.24 | 28.9 | 1329.8 | 105.3 | 0
等径 | 7.8 | 100 | 0.97 | 0.135 | 7.9 | 1342.6 | 0 | 1250.62 | 62 | 0 | 9 | 0 | 1.06 | 0.133 | 452.9 | -11.41 | -0.06 | 452.8 | 1.13 | 0 | 0 | 0 | 0 | 231.1 | -0.4 | 224.9 | 33.89 | 29.37 | 7.41 | 0 | 200 | 0.57 | 3.85 | 3.85 | 1302.02 | 7.3 | 100 | 21.4 | 22 | 21 | 21 | 1237.5 | 1430 | 0 | -0.0013 | 650 | 1.292 | 33.35 | 43.09 | 43.13 | 0 | 0 | 0 | 0 | 0 | 0 | 0 | 0 | 0 | 0 | 2 | 48.88 | 151.12 | 29 | 1330.6 | 105.4 | 0
等径 | 7.8 | 99.9 | 0.98 | 0.135 | 7.9 | 1342.6 | 0 | 1251.5 | 55 | 0 | 9 | 0 | 1.06 | 0.136 | 453.6 | -11.29 | -0.09 | 453.6 | 1.13 | 0 | 0 | 0 | 0 | 231 | -0.5 | 232.2 | 33.9 | 29.37 | 7.41 | 0 | 200 | 0.41 | 3.82 | 3.84 | 1297.95 | 7.3 | 100 | 21.5 | 22 | 21.1 | 21 | 1237.5 | 1430 | 0 | -0.0019 | 650 | 1.291 | 33.37 | 43.08 | 43.12 | 0 | 0 | 0 | 0 | 0 | 0 | 0 | 0 | 0 | 0 | 2 | 48.94 | 151.06 | 29 | 1331.2 | 105.4 | 0
等径 | 7.8 | 99.9 | 1.02 | 0.135 | 7.9 | 1342.6 | 0 | 1242.73 | 42 | 0 | 9 | 0 | 1.06 | 0.137 | 454.6 | -11.16 | -0.11 | 454.6 | 1.129 | 0 | 0 | 0 | 0 | 230.9 | -0.6 | 230.9 | 33.89 | 29.37 | 7.41 | 0 | 200 | 0.44 | 3.91 | 3.84 | 1310.15 | 7.3 | 100 | 21.4 | 22 | 21 | 21 | 1237.5 | 1430 | 0 | -0.0023 | 650 | 1.292 | 33.37 | 43.11 | 43.12 | 0 | 0 | 0 | 0 | 0 | 0 | 0 | 0 | 0 | 0 | 2 | 49.05 | 150.95 | 29 | 1331.9 | 105.5 | 0
等径 | 7.8 | 100 | 0.92 | 0.135 | 7.9 | 1342.6 | 0 | 1262.1 | 103 | 0 | 9 | 0 | 1.06 | 0.125 | 455.6 | -11.02 | -0.1 | 455.6 | 1.129 | 0 | 0 | 0 | 0 | 230.7 | -0.8 | 233.8 | 33.84 | 29.37 | 7.41 | 0 | 200 | 0.62 | 3.98 | 3.86 | 1314.22 | 7.3 | 100 | 21.4 | 22 | 21.2 | 21 | 1237.6 | 1430 | 0 | -0.0027 | 650 | 1.291 | 33.35 | 43.05 | 43.11 | 0 | 0 | 0 | 0 | 0 | 0 | 0 | 0 | 0 | 0 | 2 | 49.14 | 150.86 | 29 | 1332.7 | 105.6 | 0
等径 | 7.8 | 99.9 | 0.93 | 0.135 | 7.9 | 1342.7 | 0 | 1255.02 | 46 | 0 | 9 | 0 | 1.06 | 0.128 | 456.5 | -10.9 | -0.09 | 456.5 | 1.128 | 0 | 0 | 0 | 0 | 230.7 | -0.8 | 229 | 33.82 | 29.37 | 7.41 | 0 | 200 | 0.47 | 4.15 | 3.9 | 1302.02 | 7.3 | 100 | 21.4 | 22 | 21.1 | 21 | 1237.7 | 1430 | 0 | -0.0012 | 650 | 1.292 | 33.36 | 43.1 | 43.11 | 0 | 0 | 0 | 0 | 0 | 0 | 0 | 0 | 0 | 0 | 2 | 49.18 | 150.82 | 29.1 | 1333.3 | 105.7 | 0
等径 | 7.8 | 99.9 | 1.03 | 0.135 | 7.9 | 1342.7 | 0 | 1244.48 | 35 | 0 | 9 | 0 | 1.06 | 0.138 | 457.6 | -10.75 | -0.04 | 457.6 | 1.128 | 0 | 0 | 0 | 0 | 230.9 | -0.6 | 224.2 | 33.81 | 29.37 | 7.41 | 0 | 200 | 0.37 | 4.19 | 3.99 | 1302.02 | 7.3 | 100 | 21.5 | 22 | 21 | 21 | 1237.7 | 1430 | 0 | -0.0005 | 650 | 1.289 | 33.38 | 43.03 | 43.11 | 0 | 0 | 0 | 0 | 0 | 0 | 0 | 0 | 0 | 0 | 2 | 49.3 | 150.7 | 29.1 | 1334.1 | 105.7 | 0
等径 | 7.8 | 99.9 | 1.11 | 0.135 | 7.9 | 1342.8 | 0 | 1262.99 | 59 | 0 | 9 | 0 | 1.06 | 0.149 | 458.5 | -10.63 | -0.05 | 458.5 | 1.128 | 0 | 0 | 0 | 0 | 231 | -0.5 | 223.4 | 33.86 | 29.37 | 7.41 | 0 | 200 | 0.33 | 4.34 | 4.08 | 1302.02 | 7.3 | 100 | 21.4 | 22 | 21.2 | 21 | 1237.9 | 1430 | 0 | -0.0006 | 650 | 1.293 | 33.35 | 43.12 | 43.11 | 0 | 0 | 0 | 0 | 0 | 0 | 0 | 0 | 0 | 0 | 2 | 49.43 | 150.57 | 29.1 | 1334.7 | 105.8 | 0
等径 | 7.8 | 99.9 | 1.02 | 0.135 | 7.9 | 1342.9 | 0 | 1252.38 | 59 | 0 | 9 | 0 | 1.06 | 0.141 | 459.5 | -10.49 | -0.04 | 459.5 | 1.127 | 0 | 0 | 0 | 0 | 231.1 | -0.4 | 221.8 | 33.74 | 29.37 | 7.41 | 0 | 200 | 0.39 | 4.34 | 4.17 | 1293.88 | 7.3 | 100 | 21.4 | 22 | 21.2 | 21 | 1237.9 | 1430 | 0 | -0.0012 | 650 | 1.292 | 33.37 | 43.11 | 43.11 | 0 | 0 | 0 | 0 | 0 | 0 | 0 | 0 | 0 | 0 | 2 | 49.46 | 150.54 | 29.1 | 1335.5 | 105.9 | 0
等径 | 7.8 | 99.9 | 1.09 | 0.135 | 7.9 | 1343 | 0 | 1243.61 | 139 | 0 | 9 | 0 | 1.06 | 0.148 | 460.5 | -10.35 | -0.05 | 460.5 | 1.127 | 0 | 0 | 0 | 0 | 231.1 | -0.3 | 222 | 33.79 | 29.37 | 7.41 | 0 | 200 | 0.26 | 4.39 | 4.26 | 1306.08 | 7.4 | 100 | 21.4 | 22 | 21 | 21 | 1238.1 | 1430 | 0 | -0.0005 | 650 | 1.292 | 33.38 | 43.13 | 43.1 | 0 | 0 | 0 | 0 | 0 | 0 | 0 | 0 | 0 | 0 | 2 | 49.62 | 150.38 | 29.1 | 1336.2 | 106 | 0
等径 | 7.8 | 99.9 | 1.03 | 0.135 | 7.9 | 1343.1 | 0 | 1263.87 | 23 | 0 | 9 | 0 | 1.06 | 0.138 | 461.6 | -10.19 | -0.04 | 461.6 | 1.127 | 0 | 0 | 0 | 0 | 231.2 | -0.3 | 226.7 | 33.77 | 29.37 | 7.41 | 0 | 200 | 0.29 | 4.43 | 4.35 | 1297.95 | 7.4 | 100 | 21.5 | 22 | 21 | 21 | 1238.2 | 1430 | 0 | -0.0015 | 650 | 1.29 | 33.36 | 43.03 | 43.1 | 0 | 0 | 0 | 0 | 0 | 0 | 0 | 0 | 0 | 0 | 2 | 49.68 | 150.32 | 29.2 | 1337 | 106.1 | 0
等径 | 7.8 | 99.9 | 1 | 0.135 | 7.9 | 1343.2 | 0 | 1273.68 | 12 | 0 | 9 | 0 | 1.06 | 0.138 | 462.5 | -10.07 | -0.02 | 462.5 | 1.126 | 0 | 0 | 0 | 0 | 231.2 | -0.3 | 228.9 | 33.76 | 29.37 | 7.41 | 0 | 200 | 0.21 | 4.43 | 4.4 | 1310.15 | 7.4 | 100 | 21.4 | 22 | 21.2 | 21 | 1238.2 | 1430 | 0 | -0.0003 | 650 | 1.293 | 33.35 | 43.12 | 43.1 | 0 | 0 | 0 | 0 | 0 | 0 | 0 | 0 | 0 | 0 | 2 | 49.76 | 150.24 | 29.2 | 1337.6 | 106.1 | 0
等径 | 7.8 | 99.9 | 1.04 | 0.135 | 7.9 | 1343.2 | 0 | 1262.99 | 55 | 0 | 9 | 0 | 1.06 | 0.142 | 463.4 | -9.96 | -0.01 | 463.4 | 1.126 | 0 | 0 | 0 | 0 | 231.3 | -0.2 | 223.4 | 33.72 | 29.37 | 7.41 | 0 | 200 | 0.38 | 4.37 | 4.42 | 1314.22 | 7.3 | 100 | 21.4 | 22 | 21 | 21 | 1238.1 | 1430 | 0 | -0.0003 | 650 | 1.292 | 33.35 | 43.09 | 43.1 | 0 | 0 | 0 | 0 | 0 | 0 | 0 | 0 | 0 | 0 | 2 | 49.81 | 150.19 | 29.2 | 1338.1 | 106.2 | 0
等径 | 7.8 | 99.9 | 1.01 | 0.135 | 7.9 | 1343.2 | 0 | 1254.14 | 52 | 0 | 9 | 0 | 1.06 | 0.137 | 464.6 | -9.78 | -0.03 | 464.6 | 1.126 | 0 | 0 | 0 | 0 | 231.3 | -0.2 | 220.9 | 33.73 | 29.37 | 7.41 | 0 | 200 | 0.32 | 4.18 | 4.41 | 1306.08 | 7.3 | 100 | 21.4 | 22 | 21.1 | 21 | 1237.9 | 1430 | 0 | -0.0005 | 650 | 1.292 | 33.37 | 43.11 | 43.1 | 0 | 0 | 0 | 0 | 0 | 0 | 0 | 0 | 0 | 0 | 2 | 49.95 | 150.05 | 29.2 | 1339 | 106.3 | 0
等径 | 7.8 | 99.9 | 1 | 0.135 | 7.9 | 1343.1 | 0 | 1246.23 | 66 | 0 | 9 | 0 | 1.06 | 0.132 | 465.6 | -9.64 | -0.05 | 465.6 | 1.126 | 0 | 0 | 0 | 0 | 231.3 | -0.3 | 224.6 | 33.76 | 29.37 | 7.41 | 0 | 200 | 0.45 | 4.06 | 4.35 | 1306.08 | 7.3 | 100 | 21.4 | 22 | 21 | 21 | 1237.7 | 1430 | 0 | -0.0011 | 650 | 1.291 | 33.35 | 43.05 | 43.1 | 0 | 0 | 0 | 0 | 0 | 0 | 0 | 0 | 0 | 0 | 2 | 50.08 | 149.92 | 29.2 | 1339.8 | 106.4 | 0
等径 | 7.8 | 99.9 | 1.08 | 0.135 | 7.9 | 1343 | 0 | 1262.99 | 143 | 0 | 9 | 0 | 1.06 | 0.146 | 466.6 | -9.51 | -0.03 | 466.6 | 1.125 | 0 | 0 | 0 | 0 | 231.3 | -0.2 | 225.6 | 33.76 | 29.37 | 7.41 | 0 | 200 | 0.46 | 3.86 | 4.25 | 1297.95 | 7.3 | 100 | 21.5 | 22 | 21.1 | 21 | 1237.6 | 1430 | 0 | 0.0003 | 650 | 1.291 | 33.35 | 43.05 | 43.1 | 0 | 0 | 0 | 0 | 0 | 0 | 0 | 0 | 0 | 0 | 2 | 50.14 | 149.86 | 29.3 | 1340.4 | 106.5 | 0
等径 | 7.8 | 99.9 | 1.1 | 0.135 | 7.9 | 1342.9 | 0 | 1255.9 | 58 | 0 | 9 | 0 | 1.06 | 0.148 | 467.2 | -9.41 | -0.01 | 467.2 | 1.125 | 0 | 0 | 0 | 0 | 231.4 | -0.1 | 226.5 | 33.74 | 29.37 | 7.41 | 0 | 200 | 0.45 | 3.87 | 4.16 | 1310.15 | 7.3 | 100 | 21.4 | 22 | 21.1 | 21 | 1237.4 | 1430 | 0 | 0.0003 | 650 | 1.291 | 33.39 | 43.11 | 43.1 | 0 | 0 | 0 | 0 | 0 | 0 | 0 | 0 | 0 | 0 | 2 | 50.21 | 149.79 | 29.3 | 1340.9 | 106.5 | 0
等径 | 7.8 | 99.9 | 1.02 | 0.135 | 7.9 | 1342.7 | 0 | 1266.54 | 25 | 0 | 9 | 0 | 1.06 | 0.141 | 468.6 | -9.22 | -0.03 | 468.6 | 1.125 | 0 | 0 | 0 | 0 | 231.3 | -0.2 | 234.1 | 33.76 | 29.37 | 7.41 | 0 | 200 | 0.4 | 3.66 | 3.97 | 1314.22 | 7.4 | 100 | 21.4 | 22 | 21 | 21 | 1237 | 1430 | 0 | -0.0001 | 650 | 1.29 | 33.38 | 43.06 | 43.1 | 0 | 0 | 0 | 0 | 0 | 0 | 0 | 0 | 0 | 0 | 2 | 50.37 | 149.63 | 29.3 | 1341.8 | 106.6 | 0
等径 | 7.8 | 99.9 | 1.03 | 0.135 | 7.9 | 1342.6 | 0 | 1269.22 | 28 | 0 | 9 | 0 | 1.06 | 0.141 | 469.8 | -9.08 | -0.05 | 469.8 | 1.124 | 0 | 0 | 0 | 0 | 231.2 | -0.3 | 232.9 | 33.74 | 29.37 | 7.41 | 0 | 200 | 0.53 | 3.45 | 3.81 | 1293.88 | 7.3 | 100 | 21.5 | 22 | 21 | 21 | 1236.8 | 1430 | 0 | -0.001 | 650 | 1.292 | 33.38 | 43.13 | 43.1 | 0 | 0 | 0 | 0 | 0 | 0 | 0 | 0 | 0 | 0 | 2 | 50.44 | 149.56 | 29.3 | 1342.6 | 106.7 | 0
等径 | 7.8 | 99.9 | 0.92 | 0.135 | 7.9 | 1342.4 | 0 | 1254.14 | 48 | 0 | 9 | 0 | 1.06 | 0.125 | 470.6 | -8.96 | -0.09 | 470.6 | 1.124 | 0 | 0 | 0 | 0 | 231 | -0.5 | 229.3 | 33.73 | 29.37 | 7.41 | 0 | 200 | 0.44 | 3.39 | 3.68 | 1302.02 | 7.4 | 100 | 21.4 | 22 | 21.2 | 21 | 1236.7 | 1430 | 0 | -0.0025 | 650 | 1.289 | 33.36 | 43 | 43.1 | 0 | 0 | 0 | 0 | 0 | 0 | 0 | 0 | 0 | 0 | 2 | 50.53 | 149.47 | 29.3 | 1343.3 | 106.8 | 0
等径 | 7.8 | 99.9 | 1 | 0.135 | 7.9 | 1342.3 | 0 | 1276.37 | 41 | 0 | 9 | 0 | 1.06 | 0.134 | 471.5 | -8.83 | -0.08 | 471.5 | 1.124 | 0 | 0 | 0 | 0 | 231 | -0.5 | 227.9 | 33.73 | 29.37 | 7.41 | 0 | 200 | 0.64 | 3.34 | 3.55 | 1306.08 | 7.4 | 100 | 21.4 | 22 | 21 | 21 | 1236.8 | 1430 | 0 | -0.001 | 650 | 1.293 | 33.35 | 43.12 | 43.09 | 0 | 0 | 0 | 0 | 0 | 0 | 0 | 0 | 0 | 0 | 2 | 50.64 | 149.36 | 29.4 | 1344 | 106.9 | 0
等径 | 7.8 | 99.9 | 1 | 0.135 | 7.9 | 1342.2 | 0 | 1267.43 | 61 | 0 | 9 | 0 | 1.06 | 0.133 | 472.5 | -8.7 | -0.09 | 472.5 | 1.123 | 0 | 0 | 0 | 0 | 230.9 | -0.6 | 225.2 | 33.71 | 29.37 | 7.41 | 0 | 200 | 0.51 | 3.31 | 3.45 | 1302.02 | 7.4 | 100 | 21.5 | 22 | 21.1 | 21 | 1236.9 | 1430 | 0 | -0.0023 | 650 | 1.291 | 33.37 | 43.08 | 43.09 | 0 | 0 | 0 | 0 | 0 | 0 | 0 | 0 | 0 | 0 | 2 | 50.69 | 149.31 | 29.4 | 1344.6 | 106.9 | 0
等径 | 7.8 | 100 | 0.96 | 0.135 | 7.9 | 1342.1 | 0 | 1271.89 | 36 | 0 | 9 | 0 | 1.06 | 0.131 | 473.5 | -8.56 | -0.09 | 473.5 | 1.123 | 0 | 0 | 0 | 0 | 230.8 | -0.7 | 227.5 | 33.75 | 29.37 | 7.41 | 0 | 200 | 0.42 | 3.29 | 3.38 | 1314.22 | 7.4 | 100 | 21.4 | 22 | 21.1 | 21 | 1237 | 1430 | 0 | -0.0017 | 650 | 1.292 | 33.36 | 43.1 | 43.08 | 0 | 0 | 0 | 0 | 0 | 0 | 0 | 0 | 0 | 0 | 2 | 50.82 | 149.18 | 29.4 | 1345.4 | 107 | 0
等径 | 7.8 | 99.9 | 1.01 | 0.135 | 7.9 | 1342.1 | 0 | 1264.76 | 52 | 0 | 9 | 0 | 1.06 | 0.143 | 474.5 | -8.43 | -0.11 | 474.4 | 1.122 | 0 | 0 | 0 | 0 | 230.7 | -0.8 | 229.4 | 33.69 | 29.37 | 7.41 | 0 | 200 | 0.37 | 3.4 | 3.35 | 1310.15 | 7.4 | 100 | 21.4 | 22 | 21.1 | 21 | 1237 | 1430 | 0 | -0.0018 | 650 | 1.292 | 33.33 | 43.06 | 43.08 | 0 | 0 | 0 | 0 | 0 | 0 | 0 | 0 | 0 | 0 | 2 | 50.9 | 149.1 | 29.4 | 1346.1 | 107.1 | 0
等径 | 7.8 | 99.9 | 0.96 | 0.135 | 7.9 | 1342.1 | 0 | 1262.1 | 69 | 0 | 9 | 0 | 1.06 | 0.133 | 475.4 | -8.3 | -0.06 | 475.4 | 1.122 | 0 | 0 | 0 | 0 | 230.8 | -0.7 | 228 | 33.7 | 29.37 | 7.41 | 0 | 200 | 0.38 | 3.44 | 3.35 | 1289.81 | 7.4 | 100 | 21.4 | 22 | 21.1 | 21 | 1237.1 | 1430 | 0 | -0.0009 | 650 | 1.29 | 33.37 | 43.05 | 43.08 | 0 | 0 | 0 | 0 | 0 | 0 | 0 | 0 | 0 | 0 | 2 | 50.99 | 149.01 | 29.4 | 1346.8 | 107.2 | 0
等径 | 7.8 | 99.9 | 1.02 | 0.135 | 7.9 | 1342.1 | 0 | 1273.68 | 77 | 0 | 9 | 0 | 1.06 | 0.138 | 476.2 | -8.18 | -0.11 | 476.2 | 1.122 | 0 | 0 | 0 | 0 | 230.8 | -0.7 | 231.6 | 33.7 | 29.37 | 7.41 | 0 | 200 | 0.37 | 3.56 | 3.38 | 1310.15 | 7.4 | 100 | 21.4 | 22 | 21 | 21 | 1237.2 | 1430 | 0 | -0.0025 | 650 | 1.292 | 33.36 | 43.1 | 43.07 | 0 | 0 | 0 | 0 | 0 | 0 | 0 | 0 | 0 | 0 | 2 | 51.09 | 148.91 | 29.5 | 1347.5 | 107.3 | 0
等径 | 7.8 | 99.9 | 0.97 | 0.135 | 7.9 | 1342.2 | 0 | 1260.33 | 49 | 0 | 9 | 0 | 1.06 | 0.131 | 477.2 | -8.04 | -0.07 | 477.2 | 1.122 | 0 | 0 | 0 | 0 | 230.8 | -0.7 | 230 | 33.74 | 29.37 | 7.41 | 0 | 200 | 0.44 | 3.72 | 3.46 | 1302.02 | 7.4 | 100 | 21.4 | 22 | 21 | 21 | 1237.2 | 1430 | 0 | -0.0014 | 650 | 1.291 | 33.33 | 43.03 | 43.07 | 0 | 0 | 0 | 0 | 0 | 0 | 0 | 0 | 0 | 0 | 2 | 51.19 | 148.81 | 29.5 | 1348.2 | 107.3 | 0
等径 | 7.8 | 99.9 | 1.02 | 0.135 | 7.9 | 1342.3 | 0 | 1263.87 | 41 | 0 | 9 | 0 | 1.06 | 0.14 | 478.2 | -7.91 | -0.05 | 478.2 | 1.121 | 0 | 0 | 0 | 0 | 230.9 | -0.6 | 229.8 | 33.69 | 29.37 | 7.41 | 0 | 200 | 0.43 | 3.96 | 3.57 | 1310.15 | 7.4 | 100 | 21.4 | 22 | 21.3 | 21 | 1237.3 | 1430 | 0 | -0.0007 | 650 | 1.292 | 33.35 | 43.09 | 43.07 | 0 | 0 | 0 | 0 | 0 | 0 | 0 | 0 | 0 | 0 | 2 | 51.29 | 148.71 | 29.5 | 1348.9 | 107.4 | 0
等径 | 7.8 | 99.9 | 1.03 | 0.135 | 7.9 | 1342.5 | 0 | 1273.68 | 35 | 0 | 9 | 0 | 1.06 | 0.137 | 479.2 | -7.77 | -0.03 | 479.2 | 1.121 | 0 | 0 | 0 | 0 | 231.1 | -0.4 | 225.1 | 33.65 | 29.37 | 7.41 | 0 | 200 | 0.41 | 4.15 | 3.71 | 1314.22 | 7.4 | 100 | 21.4 | 22 | 21.2 | 21 | 1237.4 | 1430 | 0 | -0.0008 | 650 | 1.291 | 33.35 | 43.05 | 43.07 | 0 | 0 | 0 | 0 | 0 | 0 | 0 | 0 | 0 | 0 | 2 | 51.36 | 148.64 | 29.5 | 1349.6 | 107.5 | 0
等径 | 7.8 | 99.9 | 1.08 | 0.135 | 7.9 | 1342.6 | 0 | 1255.9 | 43 | 0 | 9 | 0 | 1.06 | 0.147 | 480.2 | -7.63 | 0 | 480.2 | 1.121 | 0 | 0 | 0 | 0 | 231.3 | -0.2 | 226.4 | 33.67 | 29.37 | 7.41 | 0 | 200 | 0.37 | 4.24 | 3.85 | 1302.02 | 7.4 | 100 | 21.4 | 22 | 21 | 21 | 1237.6 | 1430 | 0 | 0.0006 | 650 | 1.29 | 33.37 | 43.05 | 43.07 | 0 | 0 | 0 | 0 | 0 | 0 | 0 | 0 | 0 | 0 | 2 | 51.45 | 148.55 | 29.6 | 1350.3 | 107.6 | 0
等径 | 7.8 | 99.9 | 1.2 | 0.135 | 7.9 | 1342.8 | 0 | 1277.27 | 85 | 0 | 9 | 0 | 1.06 | 0.154 | 481.6 | -7.45 | 0.03 | 481.6 | 1.12 | 0 | 0 | 0 | 0 | 231.7 | 0.2 | 228 | 33.69 | 29.37 | 7.41 | 0 | 200 | 0.33 | 4.37 | 4.03 | 1302.02 | 7.3 | 100 | 21.5 | 22 | 21.2 | 21 | 1237.8 | 1430 | 0 | 0.0009 | 650 | 1.29 | 33.35 | 43.02 | 43.07 | 0 | 0 | 0 | 0 | 0 | 0 | 0 | 0 | 0 | 0 | 2 | 51.57 | 148.43 | 29.6 | 1351.2 | 107.7 | 0
等径 | 7.8 | 99.9 | 1.17 | 0.135 | 7.9 | 1343 | 0 | 1272.79 | 5 | 0 | 9 | 0 | 1.06 | 0.154 | 482.8 | -7.29 | 0.11 | 482.8 | 1.12 | 0 | 0 | 0 | 0 | 231.9 | 0.4 | 223.4 | 33.68 | 29.37 | 7.41 | 0 | 200 | 0.36 | 4.52 | 4.2 | 1314.22 | 7.4 | 100 | 21.4 | 22 | 21 | 21 | 1237.9 | 1430 | 0 | 0.0026 | 650 | 1.291 | 33.37 | 43.08 | 43.08 | 0 | 0 | 0 | 0 | 0 | 0 | 0 | 0 | 0 | 0 | 2 | 51.66 | 148.34 | 29.6 | 1351.9 | 107.7 | 0
等径 | 7.8 | 99.9 | 1.16 | 0.135 | 7.9 | 1343.1 | 0 | 1271 | 161 | 0 | 9 | 0 | 1.06 | 0.155 | 483.8 | -7.17 | 0.1 | 483.8 | 1.12 | 0 | 0 | 0 | 0 | 232.1 | 0.6 | 223.6 | 33.69 | 29.37 | 7.41 | 0 | 200 | 0.29 | 4.68 | 4.33 | 1310.15 | 7.3 | 100 | 21.4 | 22 | 21 | 21 | 1238.1 | 1430 | 0 | 0.0019 | 650 | 1.289 | 33.37 | 43.01 | 43.08 | 0 | 0 | 0 | 0 | 0 | 0 | 0 | 0 | 0 | 0 | 2 | 51.81 | 148.19 | 29.6 | 1352.5 | 107.8 | 0
等径 | 7.8 | 99.9 | 1.21 | 0.135 | 7.9 | 1343.2 | 0 | 1274.58 | 23 | 0 | 9 | 0 | 1.06 | 0.162 | 485 | -6.99 | 0.16 | 485 | 1.121 | 0 | 0 | 0 | 0 | 232.5 | 1 | 228 | 33.66 | 29.37 | 7.41 | 0 | 200 | 0.31 | 4.75 | 4.49 | 1318.29 | 7.4 | 100 | 21.4 | 22 | 21.1 | 21 | 1238.3 | 1430 | 0 | 0.0034 | 650 | 1.291 | 33.37 | 43.08 | 43.09 | 0 | 0 | 0 | 0 | 0 | 0 | 0 | 0 | 0 | 0 | 2 | 51.9 | 148.1 | 29.6 | 1353.3 | 107.9 | 0
等径 | 7.8 | 100 | 1.26 | 0.135 | 7.9 | 1343.3 | 0 | 1279.97 | 120 | 0 | 9 | 0 | 1.06 | 0.169 | 486 | -6.85 | 0.15 | 486 | 1.121 | 0 | 0 | 0 | 0 | 232.7 | 1.2 | 230.4 | 33.68 | 29.37 | 7.41 | 0 | 200 | 0.27 | 4.79 | 4.59 | 1314.22 | 7.4 | 100 | 21.4 | 22 | 21 | 21 | 1238.4 | 1430 | 0 | 0.0026 | 650 | 1.291 | 33.38 | 43.09 | 43.1 | 0 | 0 | 0 | 0 | 0 | 0 | 0 | 0 | 0 | 0 | 2 | 52.03 | 147.97 | 29.7 | 1353.9 | 108 | 0
等径 | 7.8 | 100 | 1.13 | 0.135 | 7.9 | 1343.4 | 0 | 1262.1 | 39 | 0 | 9 | 0 | 1.06 | 0.154 | 487.1 | -6.7 | 0.14 | 487.1 | 1.121 | 0 | 0 | 0 | 0 | 232.7 | 1.2 | 229.1 | 33.65 | 29.37 | 7.41 | 0 | 200 | 0.31 | 4.77 | 4.68 | 1310.15 | 7.4 | 100 | 21.4 | 22 | 21.1 | 21 | 1238.6 | 1430 | 0 | 0.0023 | 650 | 1.289 | 33.38 | 43.03 | 43.11 | 0 | 0 | 0 | 0 | 0 | 0 | 0 | 0 | 0 | 0 | 2 | 52.1 | 147.9 | 29.7 | 1354.5 | 108 | 0
等径 | 7.8 | 99.9 | 1.19 | 0.135 | 7.9 | 1343.5 | 0 | 1282.67 | 45 | 0 | 9 | 0 | 1.06 | 0.159 | 488.4 | -6.53 | 0.09 | 488.4 | 1.121 | 0 | 0 | 0 | 0 | 232.8 | 1.3 | 229.5 | 33.68 | 29.37 | 7.41 | 0 | 200 | 0.32 | 4.73 | 4.74 | 1322.36 | 7.4 | 100 | 21.4 | 22 | 21.2 | 21 | 1238.7 | 1430 | 0 | 0.0021 | 650 | 1.29 | 33.39 | 43.07 | 43.11 | 0 | 0 | 0 | 0 | 0 | 0 | 0 | 0 | 0 | 0 | 2 | 52.22 | 147.78 | 29.7 | 1355.3 | 108.1 | 0
等径 | 7.8 | 99.9 | 1.2 | 0.135 | 7.9 | 1343.5 | 0 | 1283.57 | 55 | 0 | 9 | 0 | 1.06 | 0.159 | 489.8 | -6.34 | 0.08 | 489.8 | 1.121 | 0 | 0 | 0 | 0 | 232.7 | 1.2 | 232.3 | 33.67 | 29.37 | 7.41 | 0 | 200 | 0.42 | 4.63 | 4.76 | 1302.02 | 7.4 | 100 | 21.4 | 22 | 21.2 | 21 | 1238.8 | 1430 | 0 | 0.0018 | 650 | 1.292 | 33.38 | 43.13 | 43.12 | 0 | 0 | 0 | 0 | 0 | 0 | 0 | 0 | 0 | 0 | 2 | 52.38 | 147.62 | 29.7 | 1356.1 | 108.2 | 0
等径 | 7.8 | 99.9 | 1.16 | 0.135 | 7.9 | 1343.5 | 0 | 1283.57 | 39 | 0 | 9 | 0 | 1.06 | 0.159 | 490.8 | -6.21 | 0.11 | 490.6 | 1.121 | 0 | 0 | 0 | 0 | 232.6 | 1.1 | 230.1 | 33.64 | 29.37 | 7.41 | 0 | 200 | 0.44 | 4.54 | 4.74 | 1310.15 | 7.4 | 100 | 21.4 | 22 | 21 | 21 | 1238.9 | 1430 | 0 | 0.0023 | 650 | 1.292 | 33.37 | 43.11 | 43.13 | 0 | 0 | 0 | 0 | 0 | 0 | 0 | 0 | 0 | 0 | 2 | 52.46 | 147.54 | 29.7 | 1356.7 | 108.3 | 0
等径 | 7.8 | 99.9 | 1.09 | 0.135 | 7.9 | 1343.4 | 0 | 1266.54 | 60 | 0 | 9 | 0 | 1.06 | 0.148 | 491.9 | -6.05 | 0.09 | 491.8 | 1.121 | 0 | 0 | 0 | 0 | 232.6 | 1.1 | 226.1 | 33.59 | 29.37 | 7.41 | 0 | 200 | 0.59 | 4.43 | 4.68 | 1297.95 | 7.4 | 100 | 21.4 | 22 | 21.1 | 21 | 1238.9 | 1430 | 0 | 0.0015 | 650 | 1.29 | 33.39 | 43.07 | 43.14 | 0 | 0 | 0 | 0 | 0 | 0 | 0 | 0 | 0 | 0 | 2 | 52.54 | 147.46 | 29.8 | 1357.4 | 108.4 | 0
等径 | 7.8 | 99.9 | 1.11 | 0.135 | 7.9 | 1343.3 | 0 | 1287.18 | 59 | 0 | 9 | 0 | 1.06 | 0.148 | 493 | -5.89 | 0 | 493 | 1.121 | 0 | 0 | 0 | 0 | 232.3 | 0.8 | 227.7 | 33.65 | 29.37 | 7.41 | 0 | 200 | 0.52 | 4.18 | 4.58 | 1326.43 | 7.4 | 100 | 21.4 | 22 | 21.2 | 21 | 1238.9 | 1430 | 0 | 0 | 650 | 1.293 | 33.36 | 43.13 | 43.14 | 0 | 0 | 0 | 0 | 0 | 0 | 0 | 0 | 0 | 0 | 2 | 52.66 | 147.34 | 29.8 | 1358.2 | 108.5 | 0
等径 | 7.8 | 99.9 | 1.01 | 0.135 | 7.9 | 1343.3 | 0 | 1239.24 | 54 | 0 | 9 | 0 | 1.06 | 0.138 | 493.6 | -5.81 | 0 | 493.6 | 1.121 | 0 | 0 | 0 | 0 | 232 | 0.5 | 226.5 | 33.62 | 29.37 | 7.41 | 0 | 200 | 0.6 | 4.13 | 4.5 | 1310.15 | 7.3 | 100 | 21.4 | 22 | 21.1 | 21 | 1238.9 | 1430 | 0 | 0.0002 | 650 | 1.292 | 33.39 | 43.14 | 43.14 | 0 | 0 | 0 | 0 | 0 | 0 | 0 | 0 | 0 | 0 | 2 | 52.74 | 147.26 | 29.8 | 1358.6 | 108.5 | 0
等径 | 7.8 | 99.9 | 1.07 | 0.135 | 7.9 | 1343 | 0 | 1279.97 | 70 | 0 | 9 | 0 | 1.06 | 0.14 | 494.9 | -5.63 | -0.04 | 494.9 | 1.121 | 0 | 0 | 0 | 0 | 231.8 | 0.3 | 228.6 | 33.63 | 29.37 | 7.41 | 0 | 200 | 0.48 | 3.78 | 4.28 | 1310.15 | 7.4 | 100 | 21.4 | 22 | 21 | 21 | 1239 | 1430 | 0 | -0.0012 | 650 | 1.291 | 33.39 | 43.11 | 43.14 | 0 | 0 | 0 | 0 | 0 | 0 | 0 | 0 | 0 | 0 | 2 | 52.83 | 147.17 | 29.8 | 1359.5 | 108.6 | 0
等径 | 7.8 | 100 | 1.03 | 0.135 | 7.9 | 1342.8 | 0 | 1249.74 | 40 | 0 | 9 | 0 | 1.06 | 0.142 | 496 | -5.49 | -0.05 | 496 | 1.12 | 0 | 0 | 0 | 0 | 231.5 | 0 | 221.3 | 33.57 | 29.37 | 7.41 | 0 | 200 | 0.41 | 3.64 | 4.07 | 1314.22 | 7.4 | 100 | 21.4 | 22 | 21.1 | 21 | 1239.1 | 1430 | 0 | -0.0008 | 650 | 1.293 | 33.37 | 43.15 | 43.14 | 0 | 0 | 0 | 0 | 0 | 0 | 0 | 0 | 0 | 0 | 2 | 52.89 | 147.11 | 29.8 | 1360.3 | 108.7 | 0
等径 | 7.8 | 100 | 0.97 | 0.135 | 7.9 | 1342.7 | 0 | 1279.07 | 67 | 0 | 9 | 0 | 1.06 | 0.133 | 496.9 | -5.36 | -0.04 | 496.9 | 1.12 | 0 | 0 | 0 | 0 | 231.3 | -0.2 | 222 | 33.53 | 29.37 | 7.41 | 0 | 200 | 0.4 | 3.5 | 3.9 | 1318.29 | 7.4 | 100 | 21.4 | 22 | 21.2 | 21 | 1239.2 | 1430 | 0 | -0.001 | 650 | 1.292 | 33.37 | 43.11 | 43.13 | 0 | 0 | 0 | 0 | 0 | 0 | 0 | 0 | 0 | 0 | 2 | 52.98 | 147.02 | 29.9 | 1360.9 | 108.8 | 0
等径 | 7.8 | 99.9 | 0.94 | 0.135 | 7.9 | 1342.5 | 0 | 1290.81 | 78 | 0 | 9 | 0 | 1.06 | 0.127 | 497.9 | -5.22 | -0.08 | 497.9 | 1.12 | 0 | 0 | 0 | 0 | 231.1 | -0.4 | 221.6 | 33.52 | 29.37 | 7.41 | 0 | 200 | 0.38 | 3.43 | 3.71 | 1306.08 | 7.3 | 100 | 21.5 | 22 | 21 | 21 | 1239.3 | 1430 | 0 | -0.0018 | 650 | 1.292 | 33.38 | 43.13 | 43.13 | 0 | 0 | 0 | 0 | 0 | 0 | 0 | 0 | 0 | 0 | 2 | 53.09 | 146.91 | 29.9 | 1361.7 | 108.8 | 0
等径 | 7.8 | 99.9 | 0.98 | 0.135 | 7.9 | 1342.3 | 0 | 1261.21 | 42 | 0 | 9 | 0 | 1.06 | 0.134 | 498.9 | -5.09 | -0.06 | 498.9 | 1.119 | 0 | 0 | 0 | 0 | 231.1 | -0.4 | 220.7 | 33.53 | 29.37 | 7.41 | 0 | 200 | 0.33 | 3.41 | 3.58 | 1289.81 | 7.3 | 100 | 21.5 | 22 | 21.1 | 21 | 1239.3 | 1430 | 0 | -0.0011 | 650 | 1.29 | 33.39 | 43.07 | 43.13 | 0 | 0 | 0 | 0 | 0 | 0 | 0 | 0 | 0 | 0 | 2 | 53.21 | 146.79 | 29.9 | 1362.4 | 108.9 | 0
等径 | 7.8 | 99.9 | 1.02 | 0.135 | 7.9 | 1342.2 | 0 | 1279.07 | 52 | 0 | 9 | 0 | 1.06 | 0.136 | 500 | -4.93 | -0.05 | 500 | 1.119 | 0 | 0 | 0 | 0 | 231.1 | -0.4 | 216.2 | 33.51 | 29.37 | 7.41 | 0 | 200 | 0.28 | 3.41 | 3.48 | 1314.22 | 7.4 | 100 | 21.4 | 22 | 21.1 | 21 | 1239.3 | 1430 | 0 | -0.0009 | 650 | 1.293 | 33.36 | 43.13 | 43.13 | 0 | 0 | 0 | 0 | 0 | 0 | 0 | 0 | 0 | 0 | 2 | 53.29 | 146.71 | 29.9 | 1363.2 | 109 | 0
等径 | 7.8 | 99.9 | 1.02 | 0.135 | 7.9 | 1342.2 | 0 | 1269.22 | 67 | 0 | 9 | 0 | 1.06 | 0.137 | 500.9 | -4.82 | -0.04 | 500.9 | 1.119 | 0 | 0 | 0 | 0 | 231.1 | -0.4 | 216.8 | 33.53 | 29.37 | 7.41 | 0 | 200 | 0.31 | 3.43 | 3.44 | 1297.95 | 7.3 | 100 | 21.4 | 22 | 21 | 21 | 1239.4 | 1430 | 0 | -0.0007 | 650 | 1.292 | 33.4 | 43.15 | 43.13 | 0 | 0 | 0 | 0 | 0 | 0 | 0 | 0 | 0 | 0 | 2 | 53.35 | 146.65 | 29.9 | 1363.8 | 109.1 | 0
等径 | 7.8 | 99.9 | 1.07 | 0.135 | 7.9 | 1342.2 | 0 | 1289.9 | 59 | 0 | 9 | 0 | 1.06 | 0.141 | 501.9 | -4.67 | -0.05 | 501.9 | 1.119 | 0 | 0 | 0 | 0 | 231.1 | -0.4 | 225.1 | 33.53 | 29.37 | 7.41 | 0 | 200 | 0.41 | 3.49 | 3.42 | 1314.22 | 7.4 | 100 | 21.4 | 22 | 21.1 | 21 | 1239.6 | 1430 | 0 | -0.001 | 650 | 1.291 | 33.36 | 43.07 | 43.12 | 0 | 0 | 0 | 0 | 0 | 0 | 0 | 0 | 0 | 0 | 2 | 53.46 | 146.54 | 30 | 1364.5 | 109.2 | 0
等径 | 7.8 | 99.9 | 0.98 | 0.135 | 7.9 | 1342.2 | 0 | 1282.67 | 37 | 0 | 9 | 0 | 1.06 | 0.137 | 502.9 | -4.53 | -0.04 | 502.9 | 1.118 | 0 | 0 | 0 | 0 | 231.1 | -0.4 | 225.9 | 33.48 | 29.37 | 7.41 | 0 | 200 | 0.3 | 3.54 | 3.44 | 1302.02 | 7.4 | 100 | 21.5 | 22 | 21 | 21 | 1239.7 | 1430 | 0 | -0.0011 | 650 | 1.292 | 33.38 | 43.13 | 43.12 | 0 | 0 | 0 | 0 | 0 | 0 | 0 | 0 | 0 | 0 | 2 | 53.54 | 146.46 | 30 | 1365.2 | 109.2 | 0
等径 | 7.8 | 100 | 1 | 0.135 | 7.9 | 1342.2 | 0 | 1291.72 | 58 | 0 | 9 | 0 | 1.06 | 0.14 | 503.9 | -4.4 | -0.03 | 503.9 | 1.118 | 0 | 0 | 0 | 0 | 231.1 | -0.4 | 220.8 | 33.47 | 29.37 | 7.41 | 0 | 200 | 0.41 | 3.64 | 3.48 | 1302.02 | 7.3 | 100 | 21.4 | 22 | 21 | 21 | 1239.9 | 1430 | 0 | -0.0006 | 650 | 1.291 | 33.39 | 43.11 | 43.12 | 0 | 0 | 0 | 0 | 0 | 0 | 0 | 0 | 0 | 0 | 2 | 53.61 | 146.39 | 30 | 1365.9 | 109.3 | 0
等径 | 7.8 | 99.9 | 0.96 | 0.135 | 7.9 | 1342.3 | 0 | 1247.99 | 54 | 0 | 9 | 0 | 1.06 | 0.134 | 504.9 | -4.26 | -0.03 | 504.9 | 1.118 | 0 | 0 | 0 | 0 | 231.1 | -0.4 | 223.4 | 33.42 | 29.37 | 7.41 | 0 | 200 | 0.33 | 3.77 | 3.54 | 1297.95 | 7.4 | 100 | 21.4 | 22 | 21 | 21 | 1240.2 | 1430 | 0 | -0.0008 | 650 | 1.29 | 33.4 | 43.09 | 43.12 | 0 | 0 | 0 | 0 | 0 | 0 | 0 | 0 | 0 | 0 | 2 | 53.73 | 146.27 | 30 | 1366.6 | 109.4 | 0
等径 | 7.8 | 99.9 | 1.09 | 0.135 | 7.9 | 1342.4 | 0 | 1244.48 | 108 | 0 | 9 | 0 | 1.06 | 0.148 | 505.9 | -4.12 | 0 | 505.9 | 1.118 | 0 | 0 | 0 | 0 | 231.4 | -0.1 | 226.2 | 33.48 | 29.37 | 7.41 | 0 | 200 | 0.37 | 3.87 | 3.62 | 1314.22 | 7.4 | 100 | 21.4 | 22 | 21.2 | 21 | 1240.3 | 1430 | 0 | 0.0008 | 650 | 1.293 | 33.35 | 43.12 | 43.12 | 0 | 0 | 0 | 0 | 0 | 0 | 0 | 0 | 0 | 0 | 2 | 53.83 | 146.17 | 30 | 1367.3 | 109.5 | 0
等径 | 7.8 | 99.9 | 0.99 | 0.135 | 7.9 | 1342.5 | 0 | 1258.56 | 10 | 0 | 9 | 0 | 1.06 | 0.135 | 507 | -3.97 | 0.01 | 507 | 1.118 | 0 | 0 | 0 | 0 | 231.5 | -0.5 | 221.7 | 33.48 | 29.37 | 7.41 | 0 | 200 | 0.58 | 4.13 | 3.73 | 1318.29 | 7.3 | 100 | 21.4 | 22 | 21.2 | 21 | 1240.3 | 1430 | 0 | -0.0006 | 650 | 1.292 | 33.36 | 43.1 | 43.12 | 0 | 0 | 0 | 0 | 0 | 0 | 0 | 0 | 0 | 0 | 2 | 53.93 | 146.07 | 30.1 | 1368 | 109.6 | 0
等径 | 7.8 | 99.9 | 0.95 | 0.135 | 7.9 | 1342.6 | 0 | 1247.99 | 28 | 0 | 9 | 0 | 1.06 | 0.128 | 508 | -3.83 | -0.06 | 508 | 1.117 | 0 | 0 | 0 | 0 | 231.4 | -0.6 | 226.8 | 33.49 | 29.37 | 7.41 | 0 | 200 | 0.43 | 4.13 | 3.85 | 1310.15 | 7.4 | 100 | 21.4 | 22 | 21 | 21 | 1240.3 | 1430 | 0 | -0.002 | 650 | 1.292 | 33.38 | 43.13 | 43.12 | 0 | 0 | 0 | 0 | 0 | 0 | 0 | 0 | 0 | 0 | 2 | 54.06 | 145.94 | 30.1 | 1368.7 | 109.6 | 0
等径 | 7.8 | 99.9 | 1 | 0.135 | 7.9 | 1342.7 | 0 | 1262.1 | 40 | 0 | 9 | 0 | 1.06 | 0.138 | 509 | -3.7 | -0.05 | 509 | 1.117 | 0 | 0 | 0 | 0 | 231.5 | -0.5 | 227.4 | 33.44 | 29.37 | 7.41 | 0 | 200 | 0.3 | 4.18 | 3.96 | 1306.08 | 7.5 | 100 | 21.4 | 22 | 21.1 | 21 | 1240.3 | 1430 | 0 | -0.0002 | 650 | 1.293 | 33.36 | 43.13 | 43.12 | 0 | 0 | 0 | 0 | 0 | 0 | 0 | 0 | 0 | 0 | 2 | 54.13 | 145.87 | 30.1 | 1369.5 | 109.7 | 0
等径 | 7.8 | 99.9 | 1.02 | 0.135 | 7.9 | 1342.8 | 0 | 1271.89 | 88 | 0 | 9 | 0 | 1.06 | 0.137 | 510 | -3.56 | -0.03 | 510 | 1.117 | 0 | 0 | 0 | 0 | 231.6 | -0.4 | 226.8 | 33.47 | 29.37 | 7.41 | 0 | 200 | 0.44 | 4.27 | 4.08 | 1302.02 | 7.4 | 100 | 21.4 | 22 | 21 | 21 | 1240.2 | 1430 | 0 | -0.0007 | 650 | 1.293 | 33.37 | 43.15 | 43.12 | 0 | 0 | 0 | 0 | 0 | 0 | 0 | 0 | 0 | 0 | 2 | 54.21 | 145.79 | 30.1 | 1370.2 | 109.8 | 0
等径 | 7.8 | 99.9 | 1.06 | 0.135 | 7.9 | 1342.9 | 0 | 1262.1 | 31 | 0 | 9 | 0 | 1.06 | 0.145 | 511 | -3.42 | -0.01 | 511 | 1.117 | 0 | 0 | 0 | 0 | 231.7 | -0.3 | 228.6 | 33.45 | 29.37 | 7.41 | 0 | 200 | 0.28 | 4.36 | 4.18 | 1297.95 | 7.4 | 100 | 21.5 | 22 | 21 | 21 | 1240.3 | 1430 | 0 | 0.0002 | 650 | 1.289 | 33.39 | 43.04 | 43.12 | 0 | 0 | 0 | 0 | 0 | 0 | 0 | 0 | 0 | 0 | 2 | 54.32 | 145.68 | 30.2 | 1370.9 | 109.9 | 0
等径 | 7.8 | 99.9 | 1.06 | 0.135 | 7.9 | 1343 | 0 | 1254.14 | 33 | 0 | 9 | 0 | 1.06 | 0.149 | 512 | -3.29 | 0 | 512 | 1.116 | 0 | 0 | 0 | 0 | 231.8 | -0.2 | 230.1 | 33.43 | 29.37 | 7.41 | 0 | 200 | 0.35 | 4.45 | 4.27 | 1318.29 | 7.4 | 100 | 21.4 | 22 | 21 | 21 | 1240.3 | 1430 | 0 | 0.0006 | 650 | 1.292 | 33.37 | 43.11 | 43.12 | 0 | 0 | 0 | 0 | 0 | 0 | 0 | 0 | 0 | 0 | 2 | 54.41 | 145.59 | 30.2 | 1371.5 | 110 | 0
等径 | 7.8 | 99.9 | 0.98 | 0.135 | 7.9 | 1343.1 | 0 | 1279.97 | 57 | 0 | 9 | 0 | 1.06 | 0.135 | 513.2 | -3.12 | -0.01 | 513.2 | 1.116 | 0 | 0 | 0 | 0 | 231.8 | -0.2 | 224.3 | 33.44 | 29.37 | 7.41 | 0 | 200 | 0.37 | 4.54 | 4.38 | 1314.22 | 7.4 | 100 | 21.4 | 22 | 21.1 | 21 | 1240.3 | 1430 | 0 | -0.0004 | 650 | 1.29 | 33.37 | 43.05 | 43.12 | 0 | 0 | 0 | 0 | 0 | 0 | 0 | 0 | 0 | 0 | 2 | 54.53 | 145.47 | 30.2 | 1372.4 | 110 | 0
等径 | 7.8 | 99.9 | 1.07 | 0.135 | 7.9 | 1343.2 | 0 | 1280.87 | 43 | 0 | 9 | 0 | 1.06 | 0.148 | 514.2 | -2.98 | 0.02 | 514.2 | 1.116 | 0 | 0 | 0 | 0 | 232 | 0 | 232.6 | 33.44 | 29.37 | 7.41 | 0 | 200 | 0.3 | 4.53 | 4.45 | 1306.08 | 7.4 | 100 | 21.4 | 22 | 21.2 | 21 | 1240.3 | 1430 | 0 | 0.0011 | 650 | 1.29 | 33.39 | 43.07 | 43.12 | 0 | 0 | 0 | 0 | 0 | 0 | 0 | 0 | 0 | 0 | 2 | 54.64 | 145.36 | 30.2 | 1373.1 | 110.1 | 0
等径 | 7.8 | 99.9 | 1.13 | 0.135 | 7.9 | 1343.2 | 0 | 1254.14 | 28 | 0 | 9 | 0 | 1.06 | 0.151 | 515.2 | -2.84 | 0.02 | 515.2 | 1.116 | 0 | 0 | 0 | 0 | 232.2 | 0.2 | 239.3 | 33.51 | 29.37 | 7.41 | 0 | 200 | 0.35 | 4.44 | 4.49 | 1306.08 | 7.4 | 100 | 21.4 | 22 | 21 | 21 | 1240.2 | 1430 | 0 | 0.0004 | 650 | 1.291 | 33.37 | 43.08 | 43.13 | 0 | 0 | 0 | 0 | 0 | 0 | 0 | 0 | 0 | 0 | 2 | 54.78 | 145.22 | 30.2 | 1373.7 | 110.2 | 0
等径 | 7.8 | 99.9 | 1.14 | 0.135 | 7.9 | 1343.3 | 0 | 1245.36 | 31 | 0 | 9 | 0 | 1.06 | 0.154 | 516.2 | -2.71 | 0.05 | 516.2 | 1.116 | 0 | 0 | 0 | 0 | 232.3 | 0.3 | 236.5 | 33.49 | 29.37 | 7.41 | 0 | 200 | 0.28 | 4.42 | 4.49 | 1314.22 | 7.4 | 100 | 21.4 | 22 | 21.1 | 21 | 1240.1 | 1430 | 0 | 0.0017 | 650 | 1.292 | 33.39 | 43.14 | 43.13 | 0 | 0 | 0 | 0 | 0 | 0 | 0 | 0 | 0 | 0 | 2 | 54.85 | 145.15 | 30.3 | 1374.3 | 110.3 | 0
等径 | 7.8 | 100 | 1.11 | 0.135 | 7.9 | 1343.2 | 0 | 1279.97 | 58 | 0 | 9 | 0 | 1.06 | 0.147 | 517.5 | -2.54 | 0.05 | 517.5 | 1.116 | 0 | 0 | 0 | 0 | 232.4 | 0.4 | 234.5 | 33.51 | 29.37 | 7.41 | 0 | 200 | 0.31 | 4.39 | 4.47 | 1314.22 | 7.4 | 100 | 21.4 | 22 | 21.1 | 21 | 1239.9 | 1430 | 0 | 0.0007 | 650 | 1.292 | 33.4 | 43.15 | 43.14 | 0 | 0 | 0 | 0 | 0 | 0 | 0 | 0 | 0 | 0 | 2 | 54.96 | 145.04 | 30.3 | 1375.1 | 110.4 | 0
等径 | 7.8 | 99.9 | 1.12 | 0.135 | 7.9 | 1343.2 | 0 | 1275.48 | 57 | 0 | 9 | 0 | 1.06 | 0.155 | 518.6 | -2.38 | 0.05 | 518.6 | 1.116 | 0 | 0 | 0 | 0 | 232.4 | 0.4 | 234.1 | 33.5 | 29.37 | 7.41 | 0 | 200 | 0.32 | 4.32 | 4.43 | 1285.74 | 7.3 | 100 | 21.5 | 22 | 21 | 21 | 1239.9 | 1430 | 0 | 0.0014 | 650 | 1.292 | 33.39 | 43.14 | 43.14 | 0 | 0 | 0 | 0 | 0 | 0 | 0 | 0 | 0 | 0 | 2 | 55.06 | 144.94 | 30.3 | 1375.9 | 110.4 | 0
等径 | 7.8 | 99.9 | 1.12 | 0.135 | 7.9 | 1343.2 | 0 | 1287.18 | 43 | 0 | 9 | 0 | 1.06 | 0.149 | 519.6 | -2.25 | 0.03 | 519.6 | 1.116 | 0 | 0 | 0 | 0 | 232.4 | 0.4 | 230.5 | 33.42 | 29.37 | 7.41 | 0 | 200 | 0.33 | 4.25 | 4.39 | 1310.15 | 7.4 | 100 | 21.4 | 22 | 21.1 | 21 | 1239.8 | 1430 | 0 | 0.0005 | 650 | 1.292 | 33.36 | 43.1 | 43.14 | 0 | 0 | 0 | 0 | 0 | 0 | 0 | 0 | 0 | 0 | 2 | 55.13 | 144.87 | 30.3 | 1376.5 | 110.5 | 0
等径 | 7.8 | 99.9 | 1.07 | 0.135 | 7.9 | 1343.1 | 0 | 1290.81 | 187 | 0 | 9 | 0 | 1.06 | 0.141 | 520.6 | -2.1 | 0.02 | 520.6 | 1.116 | 0 | 0 | 0 | 0 | 232.4 | 0.4 | 225.5 | 33.45 | 29.37 | 7.41 | 0 | 200 | 0.29 | 4.18 | 4.34 | 1310.15 | 7.4 | 100 | 21.4 | 22 | 21.1 | 21 | 1239.8 | 1430 | 0 | 0.0001 | 650 | 1.292 | 33.4 | 43.15 | 43.14 | 0 | 0 | 0 | 0 | 0 | 0 | 0 | 0 | 0 | 0 | 2 | 55.28 | 144.72 | 30.3 | 1377.2 | 110.6 | 0
等径 | 7.8 | 99.9 | 1.05 | 0.135 | 7.9 | 1343 | 0 | 1259.44 | 79 | 0 | 9 | 0 | 1.06 | 0.144 | 521.6 | -1.97 | 0.02 | 521.6 | 1.116 | 0 | 0 | 0 | 0 | 232.2 | 0.2 | 226.3 | 33.43 | 29.37 | 7.41 | 0 | 200 | 0.29 | 4.09 | 4.28 | 1302.02 | 7.4 | 100 | 21.4 | 22 | 21 | 21 | 1239.7 | 1430 | 0 | 0.0008 | 650 | 1.29 | 33.4 | 43.09 | 43.15 | 0 | 0 | 0 | 0 | 0 | 0 | 0 | 0 | 0 | 0 | 2 | 55.37 | 144.63 | 30.4 | 1377.9 | 110.7 | 0
等径 | 7.8 | 99.9 | 1.02 | 0.135 | 7.9 | 1342.9 | 0 | 1279.07 | 50 | 0 | 9 | 0 | 1.06 | 0.141 | 522.9 | -1.8 | -0.01 | 522.9 | 1.116 | 0 | 0 | 0 | 0 | 232.1 | 0.1 | 227.1 | 33.45 | 29.37 | 7.41 | 0 | 200 | 0.38 | 3.95 | 4.19 | 1314.22 | 7.4 | 100 | 21.4 | 22 | 21 | 21 | 1239.6 | 1430 | 0 | 0.0002 | 650 | 1.292 | 33.4 | 43.15 | 43.15 | 0 | 0 | 0 | 0 | 0 | 0 | 0 | 0 | 0 | 0 | 2 | 55.48 | 144.52 | 30.4 | 1378.8 | 110.8 | 0
等径 | 7.8 | 99.9 | 1.09 | 0.135 | 7.9 | 1342.9 | 0 | 1291.72 | 51 | 0 | 9 | 0 | 1.06 | 0.149 | 523.9 | -1.68 | -0.01 | 523.8 | 1.115 | 0 | 0 | 0 | 0 | 232.1 | 0.1 | 226.9 | 33.44 | 29.37 | 7.41 | 0 | 200 | 0.35 | 3.9 | 4.12 | 1310.15 | 7.3 | 100 | 21.5 | 22 | 21.1 | 21 | 1239.5 | 1430 | 0 | 0.0001 | 650 | 1.292 | 33.41 | 43.17 | 43.15 | 0 | 0 | 0 | 0 | 0 | 0 | 0 | 0 | 0 | 0 | 2 | 55.56 | 144.44 | 30.4 | 1379.4 | 110.8 | 0
等径 | 7.8 | 100 | 1.03 | 0.135 | 7.9 | 1342.8 | 0 | 1282.67 | 65 | 0 | 9 | 0 | 1.06 | 0.141 | 525 | -1.51 | -0.01 | 525 | 1.115 | 0 | 0 | 0 | 0 | 232 | 0 | 228.8 | 33.43 | 29.37 | 7.41 | 0 | 200 | 0.4 | 3.83 | 4.02 | 1302.02 | 7.4 | 100 | 21.4 | 22 | 21.2 | 21 | 1239.6 | 1430 | 0 | -0.0005 | 650 | 1.291 | 33.38 | 43.09 | 43.15 | 0 | 0 | 0 | 0 | 0 | 0 | 0 | 0 | 0 | 0 | 2 | 55.67 | 144.33 | 30.4 | 1380.2 | 110.9 | 0
等径 | 7.8 | 99.9 | 1 | 0.135 | 7.9 | 1342.7 | 0 | 1293.53 | 60 | 0 | 9 | 0 | 1.06 | 0.133 | 526 | -1.38 | -0.01 | 526 | 1.115 | 0 | 0 | 0 | 0 | 232 | 0 | 225.3 | 33.39 | 29.37 | 7.41 | 0 | 200 | 0.44 | 3.74 | 3.94 | 1318.29 | 7.3 | 100 | 21.4 | 22 | 21 | 21 | 1239.7 | 1430 | 0 | -0.0005 | 650 | 1.292 | 33.4 | 43.15 | 43.15 | 0 | 0 | 0 | 0 | 0 | 0 | 0 | 0 | 0 | 0 | 2 | 55.74 | 144.26 | 30.4 | 1380.8 | 111 | 0
等径 | 7.8 | 99.9 | 1.03 | 0.135 | 7.9 | 1342.6 | 0 | 1293.53 | 34 | 0 | 9 | 0 | 1.06 | 0.139 | 527 | -1.25 | -0.03 | 527 | 1.115 | 0 | 0 | 0 | 0 | 231.9 | -0.1 | 226.2 | 33.44 | 29.37 | 7.41 | 0 | 200 | 0.34 | 3.66 | 3.86 | 1306.08 | 7.3 | 100 | 21.4 | 22 | 21 | 21 | 1239.7 | 1430 | 0 | -0.0004 | 650 | 1.292 | 33.39 | 43.14 | 43.15 | 0 | 0 | 0 | 0 | 0 | 0 | 0 | 0 | 0 | 0 | 2 | 55.87 | 144.13 | 30.5 | 1381.5 | 111.1 | 0
等径 | 7.8 | 99.9 | 0.97 | 0.135 | 7.9 | 1342.5 | 0 | 1280.87 | 37 | 0 | 9 | 0 | 1.06 | 0.132 | 528 | -1.11 | -0.02 | 528 | 1.115 | 0 | 0 | 0 | 0 | 231.8 | -0.2 | 226.5 | 33.38 | 29.37 | 7.41 | 0 | 200 | 0.52 | 3.63 | 3.79 | 1318.29 | 7.4 | 100 | 21.4 | 22 | 21 | 21 | 1239.7 | 1430 | 0 | -0.0001 | 650 | 1.292 | 33.38 | 43.13 | 43.15 | 0 | 0 | 0 | 0 | 0 | 0 | 0 | 0 | 0 | 0 | 2 | 55.95 | 144.05 | 30.5 | 1382.2 | 111.2 | 0
等径 | 7.8 | 99.9 | 1.03 | 0.135 | 7.9 | 1342.5 | 0 | 1284.47 | 46 | 0 | 9 | 0 | 1.06 | 0.142 | 529.1 | -0.95 | -0.02 | 529.1 | 1.115 | 0 | 0 | 0 | 0 | 231.9 | -0.1 | 225.2 | 33.38 | 29.37 | 7.41 | 0 | 200 | 0.47 | 3.59 | 3.7 | 1306.08 | 7.4 | 100 | 21.4 | 22 | 21.2 | 21 | 1239.9 | 1430 | 0 | 0.0003 | 650 | 1.291 | 33.39 | 43.11 | 43.15 | 0 | 0 | 0 | 0 | 0 | 0 | 0 | 0 | 0 | 0 | 2 | 56.04 | 143.96 | 30.5 | 1383 | 111.2 | 0
等径 | 7.8 | 99.9 | 1.04 | 0.135 | 7.9 | 1342.4 | 0 | 1281.77 | 51 | 0 | 9 | 0 | 1.06 | 0.138 | 530.1 | -0.81 | -0.04 | 530.1 | 1.114 | 0 | 0 | 0 | 0 | 231.8 | -0.2 | 227.9 | 33.43 | 29.37 | 7.41 | 0 | 200 | 0.57 | 3.57 | 3.64 | 1310.15 | 7.4 | 100 | 21.4 | 22 | 21.1 | 21 | 1240.1 | 1430 | 0 | -0.0012 | 650 | 1.292 | 33.37 | 43.11 | 43.15 | 0 | 0 | 0 | 0 | 0 | 0 | 0 | 0 | 0 | 0 | 2 | 56.16 | 143.84 | 30.5 | 1383.8 | 111.3 | 0
等径 | 7.8 | 99.9 | 0.99 | 0.135 | 7.9 | 1342.4 | 0 | 1262.99 | 88 | 0 | 9 | 0 | 1.06 | 0.129 | 531 | -0.69 | -0.06 | 531 | 1.114 | 0 | 0 | 0 | 0 | 231.7 | -0.3 | 228.1 | 33.38 | 29.37 | 7.41 | 0 | 200 | 0.45 | 3.59 | 3.61 | 1314.22 | 7.4 | 100 | 21.4 | 22 | 21.1 | 21 | 1240.2 | 1430 | 0 | -0.0017 | 650 | 1.292 | 33.38 | 43.13 | 43.15 | 0 | 0 | 0 | 0 | 0 | 0 | 0 | 0 | 0 | 0 | 2 | 56.23 | 143.77 | 30.5 | 1384.3 | 111.4 | 0
等径 | 7.8 | 99.9 | 0.97 | 0.135 | 7.9 | 1342.3 | 0 | 1307.24 | 52 | 0 | 9 | 0 | 1.06 | 0.138 | 532 | -0.55 | -0.02 | 532 | 1.114 | 0 | 0 | 0 | 0 | 231.7 | -0.3 | 229 | 33.38 | 29.37 | 7.41 | 0 | 200 | 0.52 | 3.57 | 3.59 | 1326.43 | 7.4 | 100 | 21.4 | 22 | 21 | 21 | 1240.4 | 1430 | 0 | 0.0002 | 650 | 1.293 | 33.4 | 43.19 | 43.14 | 0 | 0 | 0 | 0 | 0 | 0 | 0 | 0 | 0 | 0 | 2 | 56.36 | 143.64 | 30.6 | 1385.1 | 111.5 | 0
等径 | 7.8 | 99.9 | 1.08 | 0.135 | 7.9 | 1342.3 | 0 | 1292.62 | 51 | 0 | 9 | 0 | 1.06 | 0.146 | 533 | -0.42 | -0.04 | 533 | 1.114 | 0 | 0 | 0 | 0 | 231.8 | -0.2 | 227.8 | 33.4 | 29.37 | 7.41 | 0 | 200 | 0.5 | 3.64 | 3.59 | 1310.15 | 7.4 | 100 | 21.5 | 22 | 21.1 | 21 | 1240.6 | 1430 | 0 | -0.0006 | 650 | 1.292 | 33.41 | 43.17 | 43.14 | 0 | 0 | 0 | 0 | 0 | 0 | 0 | 0 | 0 | 0 | 2 | 56.41 | 143.59 | 30.6 | 1385.7 | 111.5 | 0
等径 | 7.8 | 99.9 | 1.01 | 0.135 | 7.9 | 1342.4 | 0 | 1289.9 | 163 | 0 | 9 | 0 | 1.06 | 0.135 | 534 | -0.28 | -0.03 | 534 | 1.114 | 0 | 0 | 0 | 0 | 231.7 | -0.3 | 226.7 | 33.33 | 29.37 | 7.41 | 0 | 200 | 0.49 | 3.73 | 3.6 | 1314.22 | 7.4 | 100 | 21.4 | 22 | 21 | 21 | 1240.7 | 1430 | 0 | -0.0012 | 650 | 1.292 | 33.4 | 43.15 | 43.14 | 0 | 0 | 0 | 0 | 0 | 0 | 0 | 0 | 0 | 0 | 2 | 56.48 | 143.52 | 30.6 | 1386.5 | 111.6 | 0
等径 | 7.8 | 99.9 | 1.06 | 0.135 | 7.9 | 1342.4 | 0 | 1271 | 44 | 0 | 9 | 0 | 1.06 | 0.144 | 535 | -0.14 | -0.04 | 535 | 1.113 | 0 | 0 | 0 | 0 | 231.7 | -0.3 | 227.1 | 33.33 | 29.37 | 7.41 | 0 | 200 | 0.45 | 3.77 | 3.64 | 1302.02 | 7.4 | 100 | 21.5 | 22 | 21 | 21 | 1240.8 | 1430 | 0 | -0.0002 | 650 | 1.29 | 33.4 | 43.09 | 43.14 | 0 | 0 | 0 | 0 | 0 | 0 | 0 | 0 | 0 | 0 | 2 | 56.59 | 143.41 | 30.6 | 1387.1 | 111.7 | 0
等径 | 7.8 | 99.9 | 0.96 | 0.135 | 7.9 | 1342.5 | 0 | 1290.81 | 5 | 0 | 9 | 0 | 1.06 | 0.135 | 536.1 | 0 | -0.05 | 536 | 1.113 | 0 | 0 | 0 | 0 | 231.6 | -0.4 | 224.4 | 33.33 | 29.37 | 7.41 | 0 | 200 | 0.41 | 3.93 | 3.7 | 1302.02 | 7.4 | 100 | 21.4 | 22 | 21.1 | 21 | 1240.8 | 1430 | 0 | -0.0011 | 650 | 1.291 | 33.4 | 43.12 | 43.14 | 0 | 0 | 0 | 0 | 0 | 0 | 0 | 0 | 0 | 0 | 2 | 56.7 | 143.3 | 30.7 | 1387.9 | 111.8 | 0
等径 | 7.8 | 100 | 1 | 0.135 | 7.9 | 1342.5 | 0 | 1261.21 | 51 | 0 | 9 | 0 | 1.06 | 0.135 | 537 | 0.14 | -0.06 | 537 | 1.113 | 0 | 0 | 0 | 0 | 231.6 | -0.4 | 226.5 | 33.31 | 29.37 | 7.41 | 0 | 200 | 0.44 | 4.01 | 3.77 | 1310.15 | 7.4 | 100 | 21.5 | 22 | 21 | 21 | 1240.9 | 1430 | 0 | -0.0017 | 650 | 1.29 | 33.41 | 43.1 | 43.14 | 0 | 0 | 0 | 0 | 0 | 0 | 0 | 0 | 0 | 0 | 2 | 56.82 | 143.18 | 30.7 | 1388.6 | 111.9 | 0
等径 | 7.8 | 99.9 | 1 | 0.135 | 7.9 | 1342.6 | 0 | 1282.67 | 55 | 0 | 9 | 0 | 1.06 | 0.133 | 538 | 0.27 | -0.05 | 538 | 1.112 | 0 | 0 | 0 | 0 | 231.6 | -0.4 | 227.9 | 33.34 | 29.37 | 7.41 | 0 | 200 | 0.48 | 4.04 | 3.86 | 1306.08 | 7.4 | 100 | 21.4 | 22 | 21.1 | 21 | 1240.9 | 1430 | 0 | -0.0012 | 650 | 1.293 | 33.37 | 43.15 | 43.13 | 0 | 0 | 0 | 0 | 0 | 0 | 0 | 0 | 0 | 0 | 2 | 56.85 | 143.15 | 30.7 | 1389.3 | 112 | 0
等径 | 7.8 | 99.9 | 1.03 | 0.135 | 7.9 | 1342.7 | 0 | 1261.21 | 45 | 0 | 9 | 0 | 1.06 | 0.137 | 539 | 0.41 | -0.06 | 539 | 1.112 | 0 | 0 | 0 | 0 | 231.6 | -0.4 | 226.3 | 33.28 | 29.37 | 7.41 | 0 | 200 | 0.45 | 4.2 | 3.95 | 1297.95 | 7.4 | 100 | 21.5 | 22 | 21 | 21 | 1241 | 1430 | 0 | -0.0009 | 650 | 1.289 | 33.4 | 43.05 | 43.13 | 0 | 0 | 0 | 0 | 0 | 0 | 0 | 0 | 0 | 0 | 2 | 56.99 | 143.01 | 30.7 | 1390 | 112 | 0
等径 | 7.8 | 99.9 | 1.03 | 0.135 | 7.9 | 1342.8 | 0 | 1272.79 | 1 | 0 | 9 | 0 | 1.06 | 0.137 | 540.1 | 0.56 | -0.04 | 540.1 | 1.112 | 0 | 0 | 0 | 0 | 231.6 | -0.4 | 228.9 | 33.34 | 29.37 | 7.41 | 0 | 200 | 0.45 | 4.28 | 4.07 | 1314.22 | 7.4 | 100 | 21.4 | 22 | 21 | 21 | 1241.1 | 1430 | 0 | -0.0009 | 650 | 1.292 | 33.39 | 43.14 | 43.13 | 0 | 0 | 0 | 0 | 0 | 0 | 0 | 0 | 0 | 0 | 2 | 57.08 | 142.92 | 30.7 | 1390.8 | 112.1 | 0
等径 | 7.8 | 99.9 | 1.04 | 0.135 | 7.9 | 1342.9 | 0 | 1290.81 | 77 | 0 | 9 | 0 | 1.06 | 0.145 | 541.1 | 0.7 | 0 | 541.1 | 1.112 | 0 | 0 | 0 | 0 | 231.8 | -0.2 | 222.3 | 33.28 | 29.37 | 7.41 | 0 | 200 | 0.49 | 4.34 | 4.17 | 1297.95 | 7.4 | 100 | 21.5 | 22 | 21.1 | 21 | 1241.2 | 1430 | 0 | 0.0006 | 650 | 1.291 | 33.41 | 43.13 | 43.13 | 0 | 0 | 0 | 0 | 0 | 0 | 0 | 0 | 0 | 0 | 2 | 57.16 | 142.84 | 30.8 | 1391.5 | 112.2 | 0
等径 | 7.8 | 100 | 1.06 | 0.135 | 7.9 | 1343 | 0 | 1273.68 | 45 | 0 | 9 | 0 | 1.06 | 0.145 | 542.4 | 0.87 | 0.01 | 542.4 | 1.112 | 0 | 0 | 0 | 0 | 231.9 | -0.1 | 222.6 | 33.26 | 29.37 | 7.41 | 0 | 200 | 0.38 | 4.35 | 4.29 | 1318.29 | 7.5 | 100 | 21.4 | 22 | 21 | 21 | 1241.3 | 1430 | 0 | 0.0006 | 650 | 1.291 | 33.4 | 43.12 | 43.13 | 0 | 0 | 0 | 0 | 0 | 0 | 0 | 0 | 0 | 0 | 2 | 57.25 | 142.75 | 30.8 | 1392.3 | 112.3 | 0
等径 | 7.8 | 99.9 | 1.03 | 0.135 | 7.9 | 1343.1 | 0 | 1279.97 | 46 | 0 | 9 | 0 | 1.06 | 0.139 | 543.2 | 0.98 | -0.01 | 543.2 | 1.112 | 0 | 0 | 0 | 0 | 231.8 | -0.2 | 219.1 | 33.24 | 29.37 | 7.41 | 0 | 200 | 0.4 | 4.28 | 4.33 | 1318.29 | 7.4 | 100 | 21.4 | 22 | 21 | 21 | 1241.2 | 1430 | 0 | -0.0008 | 650 | 1.291 | 33.41 | 43.13 | 43.13 | 0 | 0 | 0 | 0 | 0 | 0 | 0 | 0 | 0 | 0 | 2 | 57.37 | 142.63 | 30.8 | 1392.9 | 112.4 | 0
等径 | 7.8 | 100 | 0.94 | 0.135 | 7.9 | 1343.1 | 0 | 1276.37 | 61 | 0 | 9 | 0 | 1.06 | 0.128 | 544.1 | 1.1 | -0.06 | 544.1 | 1.111 | 0 | 0 | 0 | 0 | 231.6 | -0.4 | 223.1 | 33.25 | 29.37 | 7.41 | 0 | 200 | 0.37 | 4.19 | 4.34 | 1314.22 | 7.4 | 100 | 21.4 | 22 | 21 | 21 | 1241.1 | 1430 | 0 | -0.0014 | 650 | 1.289 | 33.39 | 43.04 | 43.13 | 0 | 0 | 0 | 0 | 0 | 0 | 0 | 0 | 0 | 0 | 2 | 57.45 | 142.55 | 30.8 | 1393.5 | 112.4 | 0
等径 | 7.8 | 99.9 | 1.04 | 0.135 | 7.9 | 1343.1 | 0 | 1282.67 | 28 | 0 | 9 | 0 | 1.06 | 0.141 | 545.1 | 1.23 | -0.06 | 545.1 | 1.111 | 0 | 0 | 0 | 0 | 231.7 | -0.3 | 218.8 | 33.27 | 29.37 | 7.41 | 0 | 200 | 0.39 | 4.04 | 4.31 | 1314.22 | 7.4 | 100 | 21.4 | 22 | 21 | 21 | 1241 | 1430 | 0 | -0.0012 | 650 | 1.29 | 33.39 | 43.07 | 43.13 | 0 | 0 | 0 | 0 | 0 | 0 | 0 | 0 | 0 | 0 | 2 | 57.52 | 142.48 | 30.8 | 1394.2 | 112.5 | 0
等径 | 7.8 | 99.9 | 1.05 | 0.135 | 7.9 | 1343 | 0 | 1280.87 | 24 | 0 | 9 | 0 | 1.06 | 0.145 | 546.2 | 1.39 | -0.04 | 546.2 | 1.111 | 0 | 0 | 0 | 0 | 231.7 | -0.3 | 221.3 | 33.28 | 29.37 | 7.41 | 0 | 200 | 0.48 | 3.92 | 4.21 | 1306.08 | 7.3 | 100 | 21.4 | 22 | 21.1 | 21 | 1240.9 | 1430 | 0 | -0.0006 | 650 | 1.293 | 33.39 | 43.17 | 43.13 | 0 | 0 | 0 | 0 | 0 | 0 | 0 | 0 | 0 | 0 | 2 | 57.62 | 142.38 | 30.9 | 1395 | 112.6 | 0
等径 | 7.8 | 99.9 | 1.05 | 0.135 | 7.9 | 1342.9 | 0 | 1271.89 | 39 | 0 | 9 | 0 | 1.06 | 0.143 | 547.1 | 1.51 | -0.06 | 547.1 | 1.111 | 0 | 0 | 0 | 0 | 231.6 | -0.4 | 228.8 | 33.27 | 29.37 | 7.41 | 0 | 200 | 0.37 | 3.72 | 4.1 | 1302.02 | 7.4 | 100 | 21.4 | 22 | 21 | 21 | 1240.7 | 1430 | 0 | -0.0017 | 650 | 1.29 | 33.39 | 43.07 | 43.13 | 0 | 0 | 0 | 0 | 0 | 0 | 0 | 0 | 0 | 0 | 2 | 57.73 | 142.27 | 30.9 | 1395.7 | 112.7 | 0
等径 | 7.8 | 99.9 | 1.03 | 0.135 | 7.9 | 1342.7 | 0 | 1282.67 | 48 | 0 | 9 | 0 | 1.06 | 0.14 | 548.2 | 1.67 | -0.05 | 548.2 | 1.111 | 0 | 0 | 0 | 0 | 231.6 | -0.4 | 229.4 | 33.22 | 29.37 | 7.41 | 0 | 200 | 0.34 | 3.6 | 3.95 | 1314.22 | 7.4 | 100 | 21.4 | 22 | 21.1 | 21 | 1240.5 | 1430 | 0 | -0.0012 | 650 | 1.291 | 33.37 | 43.08 | 43.12 | 0 | 0 | 0 | 0 | 0 | 0 | 0 | 0 | 0 | 0 | 2 | 57.82 | 142.18 | 30.9 | 1396.5 | 112.8 | 0
等径 | 7.8 | 99.9 | 0.98 | 0.135 | 7.9 | 1342.5 | 0 | 1280.87 | 26 | 0 | 9 | 0 | 1.06 | 0.134 | 549.4 | 1.82 | -0.04 | 549.4 | 1.11 | 0 | 0 | 0 | 0 | 231.6 | -0.4 | 218.7 | 33.2 | 29.37 | 7.41 | 0 | 200 | 0.27 | 3.53 | 3.79 | 1318.29 | 7.3 | 100 | 21.5 | 22 | 21.2 | 21 | 1240.4 | 1430 | 0 | -0.0011 | 650 | 1.291 | 33.4 | 43.12 | 43.12 | 0 | 0 | 0 | 0 | 0 | 0 | 0 | 0 | 0 | 0 | 2 | 57.92 | 142.08 | 30.9 | 1397.3 | 112.8 | 0
等径 | 7.8 | 99.9 | 0.97 | 0.135 | 7.9 | 1342.4 | 0 | 1278.17 | 29 | 0 | 9 | 0 | 1.06 | 0.13 | 550.4 | 1.95 | -0.06 | 550.2 | 1.11 | 0 | 0 | 0 | 0 | 231.6 | -0.4 | 216.7 | 33.13 | 29.37 | 7.41 | 0 | 200 | 0.39 | 3.51 | 3.67 | 1302.02 | 7.3 | 100 | 21.4 | 22 | 21.2 | 21 | 1240.4 | 1430 | 0 | -0.0021 | 650 | 1.289 | 33.41 | 43.07 | 43.12 | 0 | 0 | 0 | 0 | 0 | 0 | 0 | 0 | 0 | 0 | 2 | 57.96 | 142.04 | 30.9 | 1397.9 | 112.9 | 0
等径 | 7.8 | 100 | 1 | 0.135 | 7.9 | 1342.4 | 0 | 1281.77 | 150 | 0 | 9 | 0 | 1.06 | 0.132 | 551.1 | 2.05 | -0.07 | 551.1 | 1.11 | 0 | 0 | 0 | 0 | 231.6 | -0.4 | 216.5 | 33.2 | 29.37 | 7.41 | 0 | 200 | 0.29 | 3.5 | 3.59 | 1297.95 | 7.4 | 100 | 21.4 | 22 | 21 | 21 | 1240.4 | 1430 | 0 | -0.0018 | 650 | 1.289 | 33.39 | 43.04 | 43.12 | 0 | 0 | 0 | 0 | 0 | 0 | 0 | 0 | 0 | 0 | 2 | 58.07 | 141.93 | 31 | 1398.4 | 113 | 0
等径 | 7.8 | 100 | 1.08 | 0.135 | 7.9 | 1342.3 | 0 | 1274.58 | 81 | 0 | 9 | 0 | 1.06 | 0.145 | 552.2 | 2.21 | -0.06 | 552.2 | 1.11 | 0 | 0 | 0 | 0 | 231.6 | -0.4 | 220.2 | 33.18 | 29.37 | 7.41 | 0 | 200 | 0.38 | 3.59 | 3.53 | 1297.95 | 7.3 | 100 | 21.4 | 22 | 21 | 21 | 1240.4 | 1430 | 0 | -0.0015 | 650 | 1.289 | 33.4 | 43.05 | 43.12 | 0 | 0 | 0 | 0 | 0 | 0 | 0 | 0 | 0 | 0 | 2 | 58.19 | 141.81 | 31 | 1399.3 | 113.1 | 0
等径 | 7.8 | 99.9 | 0.97 | 0.135 | 7.9 | 1342.3 | 0 | 1265.65 | 42 | 0 | 9 | 0 | 1.06 | 0.131 | 553.1 | 2.33 | -0.08 | 553.1 | 1.109 | 0 | 0 | 0 | 0 | 231.4 | -0.6 | 219.6 | 33.18 | 29.37 | 7.41 | 0 | 200 | 0.35 | 3.54 | 3.52 | 1310.15 | 7.3 | 100 | 21.4 | 22 | 21 | 21 | 1240.3 | 1430 | 0 | -0.0017 | 650 | 1.291 | 33.38 | 43.09 | 43.11 | 0 | 0 | 0 | 0 | 0 | 0 | 0 | 0 | 0 | 0 | 2 | 58.28 | 141.72 | 31 | 1400 | 113.2 | 0
等径 | 7.8 | 100 | 0.94 | 0.135 | 7.9 | 1342.3 | 0 | 1272.79 | 45 | 0 | 9 | 0 | 1.06 | 0.129 | 554.1 | 2.46 | -0.1 | 554.1 | 1.109 | 0 | 0 | 0 | 0 | 231.2 | -0.8 | 230.3 | 33.21 | 29.37 | 7.41 | 0 | 200 | 0.49 | 3.78 | 3.54 | 1293.88 | 7.3 | 100 | 21.5 | 22 | 21.1 | 21 | 1240.2 | 1430 | 0 | -0.0021 | 650 | 1.29 | 33.38 | 43.06 | 43.11 | 0 | 0 | 0 | 0 | 0 | 0 | 0 | 0 | 0 | 0 | 2 | 58.35 | 141.65 | 31 | 1400.7 | 113.2 | 0
等径 | 7.8 | 99.9 | 1.01 | 0.135 | 7.9 | 1342.3 | 0 | 1280.87 | 66 | 0 | 9 | 0 | 1.06 | 0.137 | 555.1 | 2.6 | -0.07 | 555.1 | 1.109 | 0 | 0 | 0 | 0 | 231.3 | -0.7 | 235.5 | 33.2 | 29.37 | 7.41 | 0 | 200 | 0.44 | 3.85 | 3.59 | 1306.08 | 7.3 | 100 | 21.4 | 22 | 21 | 21 | 1240.1 | 1430 | 0 | -0.0012 | 650 | 1.291 | 33.39 | 43.11 | 43.11 | 0 | 0 | 0 | 0 | 0 | 0 | 0 | 0 | 0 | 0 | 2 | 58.47 | 141.53 | 31 | 1401.4 | 113.3 | 0
等径 | 7.8 | 99.9 | 0.99 | 0.135 | 7.9 | 1342.4 | 0 | 1284.47 | 32 | 0 | 9 | 0 | 1.06 | 0.14 | 556 | 2.72 | -0.06 | 556 | 1.108 | 0 | 0 | 0 | 0 | 231.3 | -0.7 | 233.2 | 33.18 | 29.37 | 7.41 | 0 | 200 | 0.54 | 3.9 | 3.66 | 1297.95 | 7.3 | 100 | 21.5 | 22 | 21 | 21 | 1239.9 | 1430 | 0 | -0.0008 | 650 | 1.29 | 33.37 | 43.05 | 43.1 | 0 | 0 | 0 | 0 | 0 | 0 | 0 | 0 | 0 | 0 | 2 | 58.53 | 141.47 | 31.1 | 1402 | 113.4 | 0
等径 | 7.8 | 99.9 | 0.89 | 0.135 | 7.9 | 1342.5 | 0 | 1286.28 | 66 | 0 | 9 | 0 | 1.06 | 0.125 | 557 | 2.85 | -0.1 | 557 | 1.108 | 0 | 0 | 0 | 0 | 231.1 | -0.9 | 230.1 | 33.15 | 29.37 | 7.41 | 0 | 200 | 0.39 | 4.05 | 3.77 | 1314.22 | 7.3 | 100 | 21.4 | 22 | 21 | 21 | 1239.9 | 1430 | 0 | -0.0029 | 650 | 1.29 | 33.39 | 43.07 | 43.1 | 0 | 0 | 0 | 0 | 0 | 0 | 0 | 0 | 0 | 0 | 2 | 58.64 | 141.36 | 31.1 | 1402.7 | 113.5 | 0
等径 | 7.8 | 99.9 | 0.87 | 0.135 | 7.9 | 1342.7 | 0 | 1284.47 | 42 | 0 | 9 | 0 | 1.06 | 0.116 | 558 | 2.98 | -0.11 | 558 | 1.108 | 0 | 0 | 0 | 0 | 231 | -1 | 228.6 | 33.19 | 29.37 | 7.41 | 0 | 200 | 0.47 | 4.18 | 3.91 | 1302.02 | 7.3 | 100 | 21.5 | 22 | 21 | 21 | 1239.9 | 1430 | 0 | -0.0025 | 650 | 1.291 | 33.38 | 43.09 | 43.09 | 0 | 0 | 0 | 0 | 0 | 0 | 0 | 0 | 0 | 0 | 2 | 58.72 | 141.28 | 31.1 | 1403.5 | 113.5 | 0
等径 | 7.8 | 99.9 | 0.97 | 0.135 | 7.9 | 1342.8 | 0 | 1283.57 | 30 | 0 | 9 | 0 | 1.06 | 0.129 | 558.9 | 3.11 | -0.1 | 558.9 | 1.108 | 0 | 0 | 0 | 0 | 231.1 | -0.9 | 224.7 | 33.16 | 29.37 | 7.41 | 0 | 200 | 0.32 | 4.29 | 4.04 | 1293.88 | 7.3 | 100 | 21.5 | 22 | 21 | 21 | 1239.7 | 1430 | 0 | -0.0018 | 650 | 1.291 | 33.37 | 43.08 | 43.09 | 0 | 0 | 0 | 0 | 0 | 0 | 0 | 0 | 0 | 0 | 2 | 58.79 | 141.21 | 31.1 | 1404.2 | 113.6 | 0
等径 | 7.8 | 99.9 | 0.93 | 0.135 | 7.9 | 1342.9 | 0 | 1283.57 | 45 | 0 | 9 | 0 | 1.06 | 0.128 | 559.9 | 3.24 | -0.09 | 559.8 | 1.107 | 0 | 0 | 0 | 0 | 231.1 | -0.9 | 223.4 | 33.13 | 29.37 | 7.41 | 0 | 200 | 0.37 | 4.34 | 4.16 | 1297.95 | 7.4 | 100 | 21.4 | 22 | 21 | 21 | 1239.6 | 1430 | 0 | -0.0017 | 650 | 1.291 | 33.37 | 43.08 | 43.09 | 0 | 0 | 0 | 0 | 0 | 0 | 0 | 0 | 0 | 0 | 2 | 58.88 | 141.12 | 31.2 | 1404.9 | 113.7 | 0
等径 | 7.8 | 99.9 | 0.99 | 0.135 | 7.9 | 1343 | 0 | 1277.27 | 38 | 0 | 9 | 0 | 1.06 | 0.136 | 560.9 | 3.38 | -0.05 | 560.9 | 1.107 | 0 | 0 | 0 | 0 | 231.3 | -0.7 | 227.1 | 33.1 | 29.37 | 7.41 | 0 | 200 | 0.3 | 4.46 | 4.27 | 1310.15 | 7.4 | 100 | 21.4 | 22 | 21.1 | 21 | 1239.5 | 1430 | 0 | -0.0007 | 650 | 1.29 | 33.38 | 43.06 | 43.08 | 0 | 0 | 0 | 0 | 0 | 0 | 0 | 0 | 0 | 0 | 2 | 58.99 | 141.01 | 31.2 | 1405.6 | 113.8 | 0
等径 | 7.8 | 100 | 0.97 | 0.135 | 7.9 | 1343.1 | 0 | 1278.17 | 39 | 0 | 9 | 0 | 1.06 | 0.136 | 561.8 | 3.51 | -0.06 | 561.8 | 1.107 | 0 | 0 | 0 | 0 | 231.3 | -0.7 | 228.2 | 33.12 | 29.37 | 7.41 | 0 | 200 | 0.23 | 4.5 | 4.35 | 1318.29 | 7.4 | 100 | 21.4 | 22 | 21.2 | 21 | 1239.5 | 1430 | 0 | -0.001 | 650 | 1.289 | 33.37 | 43.01 | 43.08 | 0 | 0 | 0 | 0 | 0 | 0 | 0 | 0 | 0 | 0 | 2 | 59.08 | 140.92 | 31.2 | 1406.3 | 113.9 | 0
等径 | 7.8 | 99.9 | 1.05 | 0.135 | 7.9 | 1343.2 | 0 | 1283.57 | 28 | 0 | 9 | 0 | 1.06 | 0.145 | 562.9 | 3.65 | -0.03 | 562.9 | 1.107 | 0 | 0 | 0 | 0 | 231.6 | -0.4 | 224.7 | 33.11 | 29.37 | 7.41 | 0 | 200 | 0.36 | 4.53 | 4.42 | 1306.08 | 7.3 | 100 | 21.4 | 22 | 21 | 21 | 1239.7 | 1430 | 0 | -0.0001 | 650 | 1.289 | 33.37 | 43.01 | 43.08 | 0 | 0 | 0 | 0 | 0 | 0 | 0 | 0 | 0 | 0 | 2 | 59.18 | 140.82 | 31.2 | 1407 | 113.9 | 0
等径 | 7.8 | 99.9 | 1.06 | 0.135 | 7.9 | 1343.2 | 0 | 1286.28 | 54 | 0 | 9 | 0 | 1.06 | 0.139 | 564 | 3.81 | 0.01 | 564 | 1.106 | 0 | 0 | 0 | 0 | 231.8 | -0.2 | 222.6 | 33.11 | 29.37 | 7.41 | 0 | 200 | 0.46 | 4.55 | 4.48 | 1297.95 | 7.4 | 100 | 21.4 | 22 | 21.1 | 21 | 1239.7 | 1430 | 0 | -0.0001 | 650 | 1.289 | 33.35 | 42.99 | 43.08 | 0 | 0 | 0 | 0 | 0 | 0 | 0 | 0 | 0 | 0 | 2 | 59.29 | 140.71 | 31.2 | 1407.8 | 114 | 0
等径 | 7.8 | 99.9 | 1.08 | 0.135 | 7.9 | 1343.3 | 0 | 1291.72 | 57 | 0 | 9 | 0 | 1.06 | 0.146 | 565 | 3.95 | 0.02 | 565 | 1.106 | 0 | 0 | 0 | 0 | 232 | 0 | 224.7 | 33.08 | 29.37 | 7.41 | 0 | 200 | 0.43 | 4.57 | 4.51 | 1318.29 | 7.4 | 100 | 21.4 | 22 | 21.2 | 21 | 1239.7 | 1430 | 0 | 0.0007 | 650 | 1.29 | 33.35 | 43.02 | 43.08 | 0 | 0 | 0 | 0 | 0 | 0 | 0 | 0 | 0 | 0 | 2 | 59.41 | 140.59 | 31.3 | 1408.5 | 114.1 | 0
等径 | 7.8 | 100 | 1.05 | 0.135 | 7.9 | 1343.3 | 0 | 1288.99 | 60 | 0 | 9 | 0 | 1.06 | 0.148 | 566 | 4.09 | 0.05 | 566 | 1.106 | 0 | 0 | 0 | 0 | 232.1 | 0.1 | 223.4 | 33.07 | 29.37 | 7.41 | 0 | 200 | 0.43 | 4.58 | 4.53 | 1310.15 | 7.3 | 100 | 21.5 | 22 | 21.1 | 21 | 1239.8 | 1430 | 0 | 0.001 | 650 | 1.289 | 33.36 | 43 | 43.09 | 0 | 0 | 0 | 0 | 0 | 0 | 0 | 0 | 0 | 0 | 2 | 59.47 | 140.53 | 31.3 | 1409.1 | 114.2 | 0
等径 | 7.8 | 99.9 | 1.19 | 0.135 | 7.9 | 1343.3 | 0 | 1290.81 | 25 | 0 | 9 | 0 | 1.06 | 0.163 | 567.2 | 4.26 | 0.09 | 567.2 | 1.106 | 0 | 0 | 0 | 0 | 232.4 | 0.4 | 219.4 | 33.05 | 29.37 | 7.41 | 0 | 200 | 0.46 | 4.59 | 4.55 | 1306.08 | 7.3 | 100 | 21.4 | 22 | 21 | 21 | 1240 | 1430 | 0 | 0.0033 | 650 | 1.289 | 33.37 | 43.01 | 43.09 | 0 | 0 | 0 | 0 | 0 | 0 | 0 | 0 | 0 | 0 | 2 | 59.6 | 140.4 | 31.3 | 1409.9 | 114.3 | 0
等径 | 7.8 | 99.9 | 1.1 | 0.135 | 7.9 | 1343.3 | 0 | 1281.77 | 11 | 0 | 9 | 0 | 1.06 | 0.15 | 568.4 | 4.41 | 0.07 | 568.4 | 1.106 | 0 | 0 | 0 | 0 | 232.5 | 0.5 | 220.5 | 33.08 | 29.37 | 7.41 | 0 | 200 | 0.41 | 4.64 | 4.57 | 1306.08 | 7.3 | 100 | 21.4 | 22 | 21.1 | 21 | 1240.2 | 1430 | 0 | 0.0014 | 650 | 1.292 | 33.37 | 43.11 | 43.1 | 0 | 0 | 0 | 0 | 0 | 0 | 0 | 0 | 0 | 0 | 2 | 59.69 | 140.31 | 31.3 | 1410.6 | 114.3 | 0
等径 | 7.8 | 99.9 | 1.08 | 0.135 | 7.9 | 1343.3 | 0 | 1295.35 | 70 | 0 | 9 | 0 | 1.06 | 0.148 | 569.4 | 4.55 | 0.08 | 569.4 | 1.106 | 0 | 0 | 0 | 0 | 232.6 | 0.6 | 225.1 | 33.11 | 29.37 | 7.41 | 0 | 200 | 0.45 | 4.7 | 4.59 | 1314.22 | 7.3 | 100 | 21.4 | 22 | 21.1 | 21 | 1240.2 | 1430 | 0 | 0.0012 | 650 | 1.291 | 33.37 | 43.08 | 43.1 | 0 | 0 | 0 | 0 | 0 | 0 | 0 | 0 | 0 | 0 | 2 | 59.83 | 140.17 | 31.3 | 1411.2 | 114.4 | 0
等径 | 7.8 | 99.9 | 1.12 | 0.135 | 7.9 | 1343.4 | 0 | 1293.53 | 51 | 0 | 9 | 0 | 1.06 | 0.149 | 570.5 | 4.71 | 0.07 | 570.5 | 1.106 | 0 | 0 | 0 | 0 | 232.7 | 0.7 | 228.8 | 33.11 | 29.37 | 7.41 | 0 | 200 | 0.33 | 4.66 | 4.62 | 1322.36 | 7.3 | 100 | 21.4 | 22 | 21.1 | 21 | 1240 | 1430 | 0 | 0.0014 | 650 | 1.291 | 33.37 | 43.08 | 43.11 | 0 | 0 | 0 | 0 | 0 | 0 | 0 | 0 | 0 | 0 | 2 | 59.92 | 140.08 | 31.4 | 1412 | 114.5 | 0
等径 | 7.8 | 100 | 1.15 | 0.135 | 7.9 | 1343.4 | 0 | 1288.99 | 47 | 0 | 9 | 0 | 1.06 | 0.155 | 571.9 | 4.89 | 0.08 | 571.9 | 1.106 | 0 | 0 | 0 | 0 | 232.8 | 0.8 | 229 | 33.07 | 29.37 | 7.41 | 0 | 200 | 0.39 | 4.7 | 4.65 | 1314.22 | 7.4 | 100 | 21.4 | 22 | 21.1 | 21 | 1239.9 | 1430 | 0 | 0.0016 | 650 | 1.293 | 33.37 | 43.15 | 43.12 | 0 | 0 | 0 | 0 | 0 | 0 | 0 | 0 | 0 | 0 | 2 | 60.04 | 139.96 | 31.4 | 1412.8 | 114.6 | 0
等径 | 7.8 | 99.9 | 1.14 | 0.135 | 7.9 | 1343.4 | 0 | 1291.72 | 38 | 0 | 9 | 0 | 1.06 | 0.156 | 572.6 | 4.99 | 0.09 | 572.6 | 1.106 | 0 | 0 | 0 | 0 | 232.8 | 0.8 | 227.6 | 33.03 | 29.37 | 7.41 | 0 | 200 | 0.38 | 4.68 | 4.66 | 1314.22 | 7.3 | 100 | 21.4 | 22 | 21 | 21 | 1239.9 | 1430 | 0 | 0.002 | 650 | 1.292 | 33.37 | 43.11 | 43.12 | 0 | 0 | 0 | 0 | 0 | 0 | 0 | 0 | 0 | 0 | 2 | 60.07 | 139.93 | 31.4 | 1413.3 | 114.6 | 0
等径 | 7.8 | 99.9 | 1.07 | 0.135 | 7.9 | 1343.4 | 0 | 1291.72 | 116 | 0 | 9 | 0 | 1.06 | 0.143 | 573.9 | 5.17 | 0.06 | 573.9 | 1.106 | 0 | 0 | 0 | 0 | 232.7 | 0.7 | 235.3 | 33.02 | 29.37 | 7.41 | 0 | 200 | 0.36 | 4.64 | 4.68 | 1322.36 | 7.3 | 100 | 21.4 | 22 | 21.1 | 21 | 1240 | 1430 | 0 | 0.0005 | 650 | 1.289 | 33.38 | 43.03 | 43.13 | 0 | 0 | 0 | 0 | 0 | 0 | 0 | 0 | 0 | 0 | 2 | 60.26 | 139.74 | 31.4 | 1414.1 | 114.7 | 0
等径 | 7.8 | 99.9 | 1.11 | 0.135 | 7.9 | 1343.4 | 0 | 1285.38 | 49 | 0 | 9 | 0 | 1.06 | 0.149 | 575.1 | 5.34 | 0.06 | 575.1 | 1.106 | 0 | 0 | 0 | 0 | 232.7 | 0.7 | 234.8 | 33.07 | 29.37 | 7.41 | 0 | 200 | 0.46 | 4.55 | 4.68 | 1289.81 | 7.3 | 100 | 21.5 | 22 | 21 | 21 | 1240.2 | 1430 | 0 | 0.0019 | 650 | 1.291 | 33.37 | 43.08 | 43.13 | 0 | 0 | 0 | 0 | 0 | 0 | 0 | 0 | 0 | 0 | 2 | 60.37 | 139.63 | 31.4 | 1414.9 | 114.8 | 0
等径 | 7.8 | 99.9 | 1.1 | 0.135 | 7.9 | 1343.4 | 0 | 1281.77 | 52 | 0 | 9 | 0 | 1.06 | 0.148 | 576.1 | 5.46 | 0.04 | 576.1 | 1.107 | 0 | 0 | 0 | 0 | 232.7 | 0.6 | 233.4 | 33.09 | 29.37 | 7.41 | 0 | 200 | 0.42 | 4.48 | 4.66 | 1306.08 | 7.3 | 100 | 21.4 | 22 | 21 | 21 | 1240.2 | 1430 | 0 | 0.0005 | 650 | 1.292 | 33.4 | 43.15 | 43.13 | 0 | 0 | 0 | 0 | 0 | 0 | 0 | 0 | 0 | 0 | 2 | 60.46 | 139.54 | 31.5 | 1415.5 | 114.9 | 0
等径 | 7.8 | 99.9 | 1.07 | 0.135 | 7.9 | 1343.4 | 0 | 1282.67 | 61 | 0 | 9 | 0 | 1.06 | 0.143 | 577.1 | 5.61 | 0.05 | 577.1 | 1.106 | 0 | 0 | 0 | 0 | 232.6 | 0.6 | 233.7 | 33.1 | 29.37 | 7.41 | 0 | 200 | 0.48 | 4.43 | 4.61 | 1314.22 | 7.3 | 100 | 21.4 | 22 | 21.1 | 21 | 1240.3 | 1430 | 0 | 0.0005 | 650 | 1.292 | 33.37 | 43.11 | 43.14 | 0 | 0 | 0 | 0 | 0 | 0 | 0 | 0 | 0 | 0 | 2 | 60.57 | 139.43 | 31.5 | 1416.2 | 115 | 0
等径 | 7.8 | 99.9 | 1.12 | 0.135 | 7.9 | 1343.3 | 0 | 1280.87 | 76 | 0 | 9 | 0 | 1.06 | 0.153 | 578.4 | 5.78 | 0.05 | 578.4 | 1.106 | 0 | 0 | 0 | 0 | 232.5 | 0.5 | 233.5 | 33.06 | 29.37 | 7.41 | 0 | 200 | 0.43 | 4.34 | 4.54 | 1314.22 | 7.3 | 100 | 21.4 | 22 | 21.2 | 21 | 1240.4 | 1430 | 0 | 0.0015 | 650 | 1.291 | 33.4 | 43.12 | 43.14 | 0 | 0 | 0 | 0 | 0 | 0 | 0 | 0 | 0 | 0 | 2 | 60.68 | 139.32 | 31.5 | 1417 | 115.1 | 0
等径 | 7.8 | 99.9 | 1.11 | 0.135 | 7.9 | 1343.2 | 0 | 1282.67 | 33 | 0 | 9 | 0 | 1.06 | 0.149 | 579.4 | 5.92 | 0.04 | 579.4 | 1.106 | 0 | 0 | 0 | 0 | 232.5 | 0.5 | 228.9 | 33.07 | 29.37 | 7.41 | 0 | 200 | 0.55 | 4.27 | 4.47 | 1306.08 | 7.3 | 100 | 21.4 | 22 | 21.1 | 21 | 1240.5 | 1430 | 0 | 0.0006 | 650 | 1.292 | 33.38 | 43.13 | 43.14 | 0 | 0 | 0 | 0 | 0 | 0 | 0 | 0 | 0 | 0 | 2 | 60.74 | 139.26 | 31.5 | 1417.6 | 115.1 | 0
等径 | 7.8 | 100 | 1.06 | 0.135 | 7.9 | 1343.1 | 0 | 1284.47 | 74 | 0 | 9 | 0 | 1.06 | 0.142 | 580.6 | 6.08 | 0.01 | 580.6 | 1.106 | 0 | 0 | 0 | 0 | 232.4 | 0.4 | 226.3 | 33.07 | 29.37 | 7.41 | 0 | 200 | 0.45 | 4.19 | 4.38 | 1314.22 | 7.3 | 100 | 21.4 | 22 | 21 | 21 | 1240.8 | 1430 | 0 | -0.0002 | 650 | 1.292 | 33.39 | 43.14 | 43.15 | 0 | 0 | 0 | 0 | 0 | 0 | 0 | 0 | 0 | 0 | 2 | 60.89 | 139.11 | 31.5 | 1418.4 | 115.2 | 0
等径 | 7.8 | 99.9 | 1.08 | 0.135 | 7.9 | 1343.1 | 0 | 1292.62 | 51 | 0 | 9 | 0 | 1.06 | 0.144 | 581.6 | 6.22 | 0.02 | 581.6 | 1.106 | 0 | 0 | 0 | 0 | 232.3 | 0.3 | 223.4 | 32.98 | 29.37 | 7.41 | 0 | 200 | 0.39 | 4.14 | 4.3 | 1297.95 | 7.4 | 100 | 21.4 | 22 | 21.1 | 21 | 1240.9 | 1430 | 0 | 0.0005 | 650 | 1.293 | 33.4 | 43.19 | 43.15 | 0 | 0 | 0 | 0 | 0 | 0 | 0 | 0 | 0 | 0 | 2 | 60.92 | 139.08 | 31.6 | 1419.1 | 115.3 | 0
等径 | 7.8 | 99.9 | 1.03 | 0.135 | 7.9 | 1343 | 0 | 1284.47 | 6 | 0 | 9 | 0 | 1.06 | 0.134 | 582.6 | 6.36 | -0.01 | 582.6 | 1.106 | 0 | 0 | 0 | 0 | 232.2 | 0.2 | 223 | 33.01 | 29.37 | 7.41 | 0 | 200 | 0.31 | 4.07 | 4.23 | 1314.22 | 7.3 | 100 | 21.4 | 22 | 21.2 | 21 | 1241 | 1430 | 0 | -0.0005 | 650 | 1.289 | 33.41 | 43.07 | 43.15 | 0 | 0 | 0 | 0 | 0 | 0 | 0 | 0 | 0 | 0 | 2 | 61.04 | 138.96 | 31.6 | 1419.8 | 115.4 | 0
等径 | 7.8 | 99.9 | 1.04 | 0.135 | 7.9 | 1342.9 | 0 | 1273.68 | 50 | 0 | 9 | 0 | 1.06 | 0.143 | 583.5 | 6.49 | -0.02 | 583.5 | 1.106 | 0 | 0 | 0 | 0 | 232 | 0 | 227.7 | 33.03 | 29.37 | 7.41 | 0 | 200 | 0.32 | 3.99 | 4.17 | 1297.95 | 7.4 | 100 | 21.4 | 22 | 21 | 21 | 1241.1 | 1430 | 0 | -0.0003 | 650 | 1.293 | 33.4 | 43.19 | 43.15 | 0 | 0 | 0 | 0 | 0 | 0 | 0 | 0 | 0 | 0 | 2 | 61.15 | 138.85 | 31.6 | 1420.5 | 115.4 | 0
等径 | 7.8 | 99.9 | 0.97 | 0.135 | 7.9 | 1342.9 | 0 | 1272.79 | 37 | 0 | 9 | 0 | 1.06 | 0.133 | 584.6 | 6.63 | -0.01 | 584.6 | 1.106 | 0 | 0 | 0 | 0 | 231.9 | -0.1 | 226.3 | 33 | 29.37 | 7.41 | 0 | 200 | 0.32 | 3.93 | 4.1 | 1310.15 | 7.4 | 100 | 21.4 | 22 | 21.1 | 21 | 1241.2 | 1430 | 0 | -0.0004 | 650 | 1.293 | 33.4 | 43.19 | 43.15 | 0 | 0 | 0 | 0 | 0 | 0 | 0 | 0 | 0 | 0 | 2 | 61.24 | 138.76 | 31.6 | 1421.2 | 115.5 | 0
等径 | 7.8 | 100 | 0.98 | 0.135 | 7.9 | 1342.8 | 0 | 1284.47 | 23 | 0 | 9 | 0 | 1.06 | 0.134 | 585.8 | 6.8 | -0.04 | 585.8 | 1.106 | 0 | 0 | 0 | 0 | 231.8 | -0.2 | 229.5 | 33.01 | 29.37 | 7.41 | 0 | 200 | 0.49 | 3.8 | 4.01 | 1314.22 | 7.3 | 100 | 21.4 | 22 | 21.1 | 21 | 1241.4 | 1430 | 0 | -0.0007 | 650 | 1.292 | 33.38 | 43.13 | 43.15 | 0 | 0 | 0 | 0 | 0 | 0 | 0 | 0 | 0 | 0 | 2 | 61.35 | 138.65 | 31.7 | 1422 | 115.6 | 0
等径 | 7.8 | 100 | 1 | 0.135 | 7.9 | 1342.7 | 0 | 1277.27 | 6 | 0 | 9 | 0 | 1.06 | 0.134 | 586.6 | 6.91 | -0.04 | 586.6 | 1.105 | 0 | 0 | 0 | 0 | 231.8 | -0.2 | 226.6 | 32.99 | 29.37 | 7.41 | 0 | 200 | 0.41 | 3.67 | 3.95 | 1322.36 | 7.4 | 100 | 21.4 | 22 | 21.1 | 21 | 1241.4 | 1430 | 0 | -0.0006 | 650 | 1.293 | 33.39 | 43.17 | 43.15 | 0 | 0 | 0 | 0 | 0 | 0 | 0 | 0 | 0 | 0 | 2 | 61.44 | 138.56 | 31.7 | 1422.6 | 115.7 | 0
等径 | 7.8 | 99.9 | 1.03 | 0.135 | 7.9 | 1342.6 | 0 | 1289.9 | 70 | 0 | 9 | 0 | 1.06 | 0.142 | 587.2 | 7.04 | -0.03 | 587.2 | 1.105 | 0 | 0 | 0 | 0 | 231.8 | -0.2 | 236.5 | 32.99 | 29.37 | 7.41 | 0 | 200 | 0.44 | 3.6 | 3.86 | 1314.22 | 7.5 | 100 | 21.4 | 22 | 21 | 21 | 1241.4 | 1430 | 0 | 0 | 650 | 1.29 | 33.4 | 43.09 | 43.15 | 0 | 0 | 0 | 0 | 0 | 0 | 0 | 0 | 0 | 0 | 2 | 61.53 | 138.47 | 31.7 | 1423.3 | 115.8 | 0
等径 | 7.8 | 99.9 | 1.08 | 0.135 | 7.9 | 1342.5 | 0 | 1280.87 | 37 | 0 | 9 | 0 | 1.06 | 0.145 | 588.2 | 7.19 | -0.03 | 588.2 | 1.105 | 0 | 0 | 0 | 0 | 231.9 | -0.1 | 232.1 | 32.98 | 29.37 | 7.41 | 0 | 200 | 0.42 | 3.53 | 3.76 | 1318.29 | 7.4 | 100 | 21.4 | 22 | 21 | 21 | 1241.4 | 1430 | 0 | -0.0006 | 650 | 1.291 | 33.37 | 43.08 | 43.14 | 0 | 0 | 0 | 0 | 0 | 0 | 0 | 0 | 0 | 0 | 2 | 61.61 | 138.39 | 31.7 | 1424 | 115.8 | 0
等径 | 7.8 | 99.9 | 1.03 | 0.135 | 7.9 | 1342.4 | 0 | 1292.62 | 43 | 0 | 9 | 0 | 1.06 | 0.138 | 589.4 | 7.33 | -0.05 | 589.4 | 1.104 | 0 | 0 | 0 | 0 | 231.7 | -0.3 | 230.5 | 32.96 | 29.37 | 7.41 | 0 | 200 | 0.34 | 3.45 | 3.65 | 1306.08 | 7.3 | 100 | 21.4 | 22 | 21.1 | 21 | 1241.5 | 1430 | 0 | -0.0013 | 650 | 1.293 | 33.39 | 43.17 | 43.14 | 0 | 0 | 0 | 0 | 0 | 0 | 0 | 0 | 0 | 0 | 2 | 61.71 | 138.29 | 31.7 | 1424.8 | 115.9 | 0
等径 | 7.8 | 99.9 | 0.96 | 0.135 | 7.9 | 1342.3 | 0 | 1289.9 | 50 | 0 | 9 | 0 | 1.06 | 0.131 | 590.2 | 7.46 | -0.05 | 590.2 | 1.104 | 0 | 0 | 0 | 0 | 231.6 | -0.4 | 229.3 | 32.97 | 29.37 | 7.41 | 0 | 200 | 0.5 | 3.43 | 3.57 | 1318.29 | 7.4 | 100 | 21.4 | 22 | 21 | 21 | 1241.6 | 1430 | 0 | -0.0013 | 650 | 1.293 | 33.39 | 43.17 | 43.14 | 0 | 0 | 0 | 0 | 0 | 0 | 0 | 0 | 0 | 0 | 2 | 61.81 | 138.19 | 31.8 | 1425.4 | 116 | 0
等径 | 7.8 | 99.9 | 1.02 | 0.135 | 7.9 | 1342.3 | 0 | 1280.87 | 44 | 0 | 9 | 0 | 1.06 | 0.14 | 591.2 | 7.59 | -0.03 | 591.2 | 1.104 | 0 | 0 | 0 | 0 | 231.7 | -0.3 | 229 | 32.94 | 29.37 | 7.41 | 0 | 200 | 0.36 | 3.39 | 3.5 | 1297.95 | 7.3 | 100 | 21.4 | 22 | 21.5 | 21 | 1241.6 | 1430 | 0 | -0.0004 | 650 | 1.292 | 33.37 | 43.11 | 43.14 | 0 | 0 | 0 | 0 | 0 | 0 | 0 | 0 | 0 | 0 | 2 | 61.85 | 138.15 | 31.8 | 1426.1 | 116.1 | 0
等径 | 7.8 | 99.9 | 1.05 | 0.135 | 7.9 | 1342.2 | 0 | 1282.67 | 43 | 0 | 9 | 0 | 1.06 | 0.146 | 592.4 | 7.74 | 0 | 592.4 | 1.104 | 0 | 0 | 0 | 0 | 231.8 | -0.2 | 222.6 | 32.93 | 29.37 | 7.41 | 0 | 200 | 0.35 | 3.41 | 3.45 | 1322.36 | 7.4 | 100 | 21.4 | 22 | 21.2 | 21 | 1241.6 | 1430 | 0 | 0.0002 | 650 | 1.289 | 33.39 | 43.04 | 43.14 | 0 | 0 | 0 | 0 | 0 | 0 | 0 | 0 | 0 | 0 | 2 | 61.98 | 138.02 | 31.8 | 1426.8 | 116.2 | 0
等径 | 7.8 | 99.9 | 1.03 | 0.135 | 7.9 | 1342.2 | 0 | 1302.66 | 63 | 0 | 9 | 0 | 1.06 | 0.14 | 593.4 | 7.88 | -0.03 | 593.4 | 1.104 | 0 | 0 | 0 | 0 | 231.8 | -0.2 | 223.7 | 32.93 | 29.37 | 7.41 | 0 | 200 | 0.46 | 3.37 | 3.41 | 1306.08 | 7.4 | 100 | 21.4 | 22 | 21.1 | 21 | 1241.6 | 1430 | 0 | -0.001 | 650 | 1.29 | 33.4 | 43.09 | 43.14 | 0 | 0 | 0 | 0 | 0 | 0 | 0 | 0 | 0 | 0 | 2 | 62.07 | 137.93 | 31.8 | 1427.6 | 116.2 | 0
等径 | 7.8 | 99.9 | 1.05 | 0.135 | 7.9 | 1342.2 | 0 | 1296.26 | 43 | 0 | 9 | 0 | 1.06 | 0.148 | 594.4 | 8.02 | -0.03 | 594.4 | 1.104 | 0 | 0 | 0 | 0 | 231.8 | -0.2 | 223.8 | 32.93 | 29.37 | 7.41 | 0 | 200 | 0.37 | 3.41 | 3.4 | 1314.22 | 7.4 | 100 | 21.4 | 22 | 21 | 21 | 1241.6 | 1430 | 0 | -0.0001 | 650 | 1.29 | 33.39 | 43.07 | 43.14 | 0 | 0 | 0 | 0 | 0 | 0 | 0 | 0 | 0 | 0 | 2 | 62.18 | 137.82 | 31.8 | 1428.3 | 116.3 | 0
等径 | 7.8 | 99.9 | 1.03 | 0.135 | 7.9 | 1342.2 | 0 | 1292.62 | 51 | 0 | 9 | 0 | 1.06 | 0.137 | 595.4 | 8.15 | -0.01 | 595.4 | 1.103 | 0 | 0 | 0 | 0 | 231.8 | -0.2 | 224.4 | 32.95 | 29.37 | 7.41 | 0 | 200 | 0.28 | 3.47 | 3.4 | 1318.29 | 7.4 | 100 | 21.4 | 22 | 21.1 | 21 | 1241.5 | 1430 | 0 | -0.0008 | 650 | 1.292 | 33.38 | 43.13 | 43.14 | 0 | 0 | 0 | 0 | 0 | 0 | 0 | 0 | 0 | 0 | 2 | 62.25 | 137.75 | 31.9 | 1429 | 116.4 | 0
等径 | 7.8 | 99.9 | 1.04 | 0.135 | 7.9 | 1342.2 | 0 | 1291.72 | 40 | 0 | 9 | 0 | 1.06 | 0.139 | 596.5 | 8.3 | -0.01 | 596.5 | 1.103 | 0 | 0 | 0 | 0 | 231.9 | -0.1 | 225.6 | 32.92 | 29.37 | 7.41 | 0 | 200 | 0.32 | 3.58 | 3.42 | 1310.15 | 7.3 | 100 | 21.4 | 22 | 21 | 21 | 1241.4 | 1430 | 0 | 0 | 650 | 1.291 | 33.39 | 43.11 | 43.14 | 0 | 0 | 0 | 0 | 0 | 0 | 0 | 0 | 0 | 0 | 2 | 62.36 | 137.64 | 31.9 | 1429.7 | 116.5 | 0
等径 | 7.8 | 99.9 | 1.05 | 0.135 | 7.9 | 1342.2 | 0 | 1311.84 | 35 | 0 | 9 | 0 | 1.06 | 0.142 | 597.5 | 8.44 | -0.03 | 597.5 | 1.103 | 0 | 0 | 0 | 0 | 231.9 | -0.1 | 225.4 | 32.93 | 29.37 | 7.41 | 0 | 200 | 0.37 | 3.67 | 3.46 | 1318.29 | 7.4 | 100 | 21.4 | 22 | 21 | 21 | 1241.4 | 1430 | 0 | -0.0007 | 650 | 1.291 | 33.41 | 43.13 | 43.14 | 0 | 0 | 0 | 0 | 0 | 0 | 0 | 0 | 0 | 0 | 2 | 62.43 | 137.57 | 31.9 | 1430.4 | 116.6 | 0
等径 | 7.8 | 99.9 | 1.05 | 0.135 | 7.9 | 1342.3 | 0 | 1304.49 | 20 | 0 | 9 | 0 | 1.06 | 0.137 | 598.5 | 8.58 | -0.04 | 598.5 | 1.103 | 0 | 0 | 0 | 0 | 231.8 | -0.2 | 231.3 | 32.89 | 29.37 | 7.41 | 0 | 200 | 0.4 | 3.67 | 3.52 | 1302.02 | 7.3 | 100 | 21.4 | 22 | 21.2 | 21 | 1241.4 | 1430 | 0 | -0.0012 | 650 | 1.29 | 33.4 | 43.09 | 43.14 | 0 | 0 | 0 | 0 | 0 | 0 | 0 | 0 | 0 | 0 | 2 | 62.56 | 137.44 | 31.9 | 1431.1 | 116.6 | 0
等径 | 7.8 | 99.9 | 1.06 | 0.135 | 7.9 | 1342.3 | 0 | 1300.83 | 112 | 0 | 9 | 0 | 1.06 | 0.142 | 599.5 | 8.71 | 0 | 599.5 | 1.103 | 0 | 0 | 0 | 0 | 231.9 | -0.1 | 228.5 | 32.9 | 29.37 | 7.41 | 0 | 200 | 0.48 | 3.74 | 3.58 | 1314.22 | 7.3 | 100 | 21.4 | 22 | 21.1 | 21 | 1241.5 | 1430 | 0 | 0.0003 | 650 | 1.29 | 33.39 | 43.07 | 43.14 | 0 | 0 | 0 | 0 | 0 | 0 | 0 | 0 | 0 | 0 | 2 | 62.66 | 137.34 | 31.9 | 1431.8 | 116.7 | 0
等径 | 7.8 | 99.9 | 1 | 0.135 | 7.9 | 1342.4 | 0 | 1294.44 | 66 | 0 | 10 | 0 | 1.06 | 0.13 | 600.5 | 8.85 | -0.04 | 600.5 | 1.103 | 0 | 0 | 0 | 0 | 231.8 | -0.2 | 234.7 | 32.91 | 29.37 | 7.41 | 0 | 200 | 0.46 | 3.85 | 3.66 | 1326.43 | 7.4 | 100 | 21.4 | 22 | 21.1 | 21 | 1241.6 | 1430 | 0 | -0.0013 | 650 | 1.292 | 33.38 | 43.13 | 43.14 | 0 | 0 | 0 | 0 | 0 | 0 | 0 | 0 | 0 | 0 | 2 | 62.77 | 137.23 | 32 | 1432.5 | 116.8 | 0
等径 | 7.8 | 99.9 | 1.04 | 0.135 | 7.9 | 1342.5 | 0 | 1298.09 | 60 | 0 | 10 | 0 | 1.06 | 0.139 | 601.6 | 8.99 | -0.01 | 601.6 | 1.103 | 0 | 0 | 0 | 0 | 231.9 | -0.1 | 226.8 | 32.85 | 29.37 | 7.41 | 0 | 200 | 0.33 | 3.89 | 3.75 | 1306.08 | 7.3 | 100 | 21.4 | 22 | 21 | 21 | 1241.9 | 1430 | 0 | 0.0003 | 650 | 1.29 | 33.4 | 43.09 | 43.14 | 0 | 0 | 0 | 0 | 0 | 0 | 0 | 0 | 0 | 0 | 2 | 62.81 | 137.19 | 32 | 1433.2 | 116.9 | 0
等径 | 7.8 | 99.9 | 1.1 | 0.135 | 7.9 | 1342.6 | 0 | 1310.92 | 18 | 0 | 10 | 0 | 1.06 | 0.148 | 602.6 | 9.13 | -0.03 | 602.6 | 1.102 | 0 | 0 | 0 | 0 | 231.9 | -0.1 | 219.7 | 32.86 | 29.37 | 7.41 | 0 | 200 | 0.4 | 4.04 | 3.82 | 1314.22 | 7.3 | 100 | 21.5 | 22 | 21.1 | 21 | 1242.1 | 1430 | 0 | -0.0003 | 650 | 1.292 | 33.37 | 43.11 | 43.14 | 0 | 0 | 0 | 0 | 0 | 0 | 0 | 0 | 0 | 0 | 2 | 62.91 | 137.09 | 32 | 1433.9 | 117 | 0
等径 | 7.8 | 99.9 | 1.06 | 0.135 | 7.9 | 1342.7 | 0 | 1303.57 | 58 | 0 | 10 | 0 | 1.06 | 0.142 | 603.8 | 9.29 | 0 | 603.8 | 1.102 | 0 | 0 | 0 | 0 | 231.9 | -0.1 | 216.6 | 32.84 | 29.37 | 7.41 | 0 | 200 | 0.34 | 4.16 | 3.91 | 1310.15 | 7.4 | 100 | 21.4 | 22 | 21.1 | 21 | 1242.4 | 1430 | 0 | -0.0004 | 650 | 1.292 | 33.4 | 43.15 | 43.14 | 0 | 0 | 0 | 0 | 0 | 0 | 0 | 0 | 0 | 0 | 2 | 63.01 | 136.99 | 32 | 1434.7 | 117 | 0
等径 | 7.8 | 99.9 | 1.04 | 0.135 | 7.9 | 1342.7 | 0 | 1283.57 | 60 | 0 | 10 | 0 | 1.06 | 0.135 | 604.8 | 9.43 | -0.01 | 604.8 | 1.102 | 0 | 0 | 0 | 0 | 232 | 0 | 218.2 | 32.82 | 29.37 | 7.41 | 0 | 200 | 0.36 | 4.15 | 3.98 | 1314.22 | 7.4 | 100 | 21.5 | 22 | 21.1 | 21 | 1242.5 | 1430 | 0 | -0.0007 | 650 | 1.291 | 33.4 | 43.12 | 43.14 | 0 | 0 | 0 | 0 | 0 | 0 | 0 | 0 | 0 | 0 | 2 | 63.11 | 136.89 | 32 | 1435.3 | 117.1 | 0
等径 | 7.8 | 99.9 | 1.04 | 0.135 | 7.9 | 1342.8 | 0 | 1301.74 | 57 | 0 | 10 | 0 | 1.06 | 0.145 | 605.8 | 9.56 | -0.01 | 605.8 | 1.102 | 0 | 0 | 0 | 0 | 231.9 | -0.1 | 216.2 | 32.83 | 29.37 | 7.41 | 0 | 200 | 0.41 | 4.2 | 4.07 | 1310.15 | 7.4 | 100 | 21.4 | 22 | 21 | 21 | 1242.6 | 1430 | 0 | 0.0005 | 650 | 1.293 | 33.4 | 43.19 | 43.14 | 0 | 0 | 0 | 0 | 0 | 0 | 0 | 0 | 0 | 0 | 2 | 63.23 | 136.77 | 32.1 | 1436 | 117.2 | 0
等径 | 7.8 | 99.9 | 1.04 | 0.135 | 7.9 | 1342.9 | 0 | 1282.67 | 19 | 0 | 10 | 0 | 1.06 | 0.142 | 606.8 | 9.71 | -0.02 | 606.8 | 1.102 | 0 | 0 | 0 | 0 | 231.9 | -0.1 | 223.1 | 32.86 | 29.37 | 7.41 | 0 | 200 | 0.35 | 4.27 | 4.16 | 1314.22 | 7.4 | 100 | 21.4 | 22 | 21.1 | 21 | 1242.8 | 1430 | 0 | -0.0007 | 650 | 1.29 | 33.4 | 43.09 | 43.14 | 0 | 0 | 0 | 0 | 0 | 0 | 0 | 0 | 0 | 0 | 2 | 63.31 | 136.69 | 32.1 | 1436.8 | 117.3 | 0
等径 | 7.8 | 99.9 | 1.03 | 0.135 | 7.9 | 1343 | 0 | 1291.72 | 3 | 0 | 10 | 0 | 1.06 | 0.142 | 607.9 | 9.85 | 0.01 | 607.9 | 1.102 | 0 | 0 | 0 | 0 | 231.9 | -0.1 | 232 | 32.8 | 29.37 | 7.41 | 0 | 200 | 0.39 | 4.29 | 4.22 | 1302.02 | 7.4 | 100 | 21.4 | 22 | 21.1 | 21 | 1242.9 | 1430 | 0 | 0.0004 | 650 | 1.289 | 33.38 | 43.03 | 43.14 | 0 | 0 | 0 | 0 | 0 | 0 | 0 | 0 | 0 | 0 | 2 | 63.43 | 136.57 | 32.1 | 1437.5 | 117.4 | 0
等径 | 7.8 | 99.9 | 1.07 | 0.135 | 7.9 | 1343 | 0 | 1282.67 | 29 | 0 | 10 | 0 | 1.06 | 0.143 | 609 | 10.01 | -0.01 | 609 | 1.102 | 0 | 0 | 0 | 0 | 232 | 0 | 230.8 | 32.8 | 29.37 | 7.41 | 0 | 200 | 0.32 | 4.27 | 4.26 | 1306.08 | 7.4 | 100 | 21.4 | 22 | 21 | 21 | 1243 | 1430 | 0 | -0.0003 | 650 | 1.291 | 33.38 | 43.09 | 43.14 | 0 | 0 | 0 | 0 | 0 | 0 | 0 | 0 | 0 | 0 | 2 | 63.52 | 136.48 | 32.1 | 1438.3 | 117.4 | 0
等径 | 7.8 | 99.9 | 1.09 | 0.135 | 7.9 | 1343 | 0 | 1291.72 | 61 | 0 | 10 | 0 | 1.06 | 0.148 | 610.1 | 10.16 | 0.01 | 610.1 | 1.102 | 0 | 0 | 0 | 0 | 232 | 0.1 | 226.8 | 32.83 | 29.37 | 7.41 | 0 | 200 | 0.35 | 4.25 | 4.27 | 1318.29 | 7.5 | 100 | 21.4 | 22 | 21 | 21 | 1243.2 | 1430 | 0 | 0.0004 | 650 | 1.292 | 33.38 | 43.13 | 43.15 | 0 | 0 | 0 | 0 | 0 | 0 | 0 | 0 | 0 | 0 | 2 | 63.62 | 136.38 | 32.2 | 1439 | 117.5 | 0
等径 | 7.8 | 99.9 | 0.97 | 0.135 | 7.9 | 1343 | 0 | 1280.87 | 19 | 0 | 10 | 0 | 1.06 | 0.135 | 610.9 | 10.28 | 0.01 | 610.9 | 1.102 | 0 | 0 | 0 | 0 | 231.9 | -0.1 | 228.5 | 32.82 | 29.37 | 7.41 | 0 | 200 | 0.39 | 4.2 | 4.27 | 1302.02 | 7.4 | 100 | 21.4 | 22 | 21 | 21 | 1243.4 | 1430 | 0 | 0.0004 | 650 | 1.292 | 33.41 | 43.17 | 43.15 | 0 | 0 | 0 | 0 | 0 | 0 | 0 | 0 | 0 | 0 | 2 | 63.7 | 136.3 | 32.2 | 1439.6 | 117.6 | 0
等径 | 7.8 | 99.9 | 1.06 | 0.135 | 7.9 | 1343 | 0 | 1280.87 | 61 | 0 | 10 | 0 | 1.06 | 0.142 | 612.1 | 10.44 | -0.01 | 612.1 | 1.101 | 0 | 0 | 0 | 0 | 232 | 0 | 223.7 | 32.75 | 29.37 | 7.41 | 0 | 200 | 0.37 | 4.16 | 4.24 | 1310.15 | 7.4 | 100 | 21.4 | 22 | 21 | 21 | 1243.6 | 1430 | 0 | 0.0004 | 650 | 1.29 | 33.4 | 43.09 | 43.15 | 0 | 0 | 0 | 0 | 0 | 0 | 0 | 0 | 0 | 0 | 2 | 63.81 | 136.19 | 32.2 | 1440.4 | 117.7 | 0
等径 | 7.8 | 99.9 | 1.14 | 0.135 | 7.9 | 1343 | 0 | 1281.77 | 47 | 0 | 10 | 0 | 1.06 | 0.151 | 613.1 | 10.57 | 0.02 | 613.1 | 1.101 | 0 | 0 | 0 | 0 | 232.2 | 0.2 | 222.6 | 32.78 | 29.37 | 7.41 | 0 | 200 | 0.31 | 4.08 | 4.21 | 1318.29 | 7.3 | 100 | 21.5 | 22 | 21 | 21 | 1243.6 | 1430 | 0 | 0.001 | 650 | 1.292 | 33.41 | 43.17 | 43.15 | 0 | 0 | 0 | 0 | 0 | 0 | 0 | 0 | 0 | 0 | 2 | 63.94 | 136.06 | 32.2 | 1441 | 117.8 | 0
等径 | 7.8 | 100 | 1.06 | 0.135 | 7.9 | 1342.9 | 0 | 1281.77 | 1 | 0 | 10 | 0 | 1.06 | 0.143 | 614.2 | 10.72 | 0.01 | 614.2 | 1.101 | 0 | 0 | 0 | 0 | 232.1 | 0.1 | 225.3 | 32.76 | 29.37 | 7.41 | 0 | 200 | 0.32 | 4.01 | 4.17 | 1293.88 | 7.4 | 100 | 21.4 | 22 | 21.1 | 21 | 1243.8 | 1430 | 0 | -0.0004 | 650 | 1.29 | 33.41 | 43.1 | 43.15 | 0 | 0 | 0 | 0 | 0 | 0 | 0 | 0 | 0 | 0 | 2 | 64.02 | 135.98 | 32.2 | 1441.8 | 117.8 | 0
等径 | 7.8 | 99.9 | 1.05 | 0.135 | 7.9 | 1342.9 | 0 | 1300.83 | 66 | 0 | 10 | 0 | 1.06 | 0.143 | 615.2 | 10.86 | 0.01 | 615.2 | 1.101 | 0 | 0 | 0 | 0 | 232.1 | 0.1 | 225 | 32.71 | 29.37 | 7.41 | 0 | 200 | 0.24 | 3.96 | 4.11 | 1314.22 | 7.4 | 100 | 21.4 | 22 | 21 | 21 | 1243.9 | 1430 | 0 | -0.0001 | 650 | 1.29 | 33.38 | 43.06 | 43.15 | 0 | 0 | 0 | 0 | 0 | 0 | 0 | 0 | 0 | 0 | 2 | 64.1 | 135.9 | 32.3 | 1442.4 | 117.9 | 0
等径 | 7.8 | 100 | 0.99 | 0.135 | 7.9 | 1342.8 | 0 | 1293.53 | 79 | 0 | 10 | 0 | 1.06 | 0.137 | 616.4 | 11.02 | 0.01 | 616.4 | 1.101 | 0 | 0 | 0 | 0 | 232 | 0 | 227.5 | 32.81 | 29.37 | 7.41 | 0 | 200 | 0.21 | 3.89 | 4.04 | 1314.22 | 7.4 | 100 | 21.4 | 22 | 21.1 | 21 | 1244.1 | 1430 | 0 | -0.0002 | 650 | 1.292 | 33.4 | 43.15 | 43.15 | 0 | 0 | 0 | 0 | 0 | 0 | 0 | 0 | 0 | 0 | 2 | 64.23 | 135.77 | 32.3 | 1443.2 | 118 | 0
等径 | 7.8 | 99.9 | 1.13 | 0.135 | 7.9 | 1342.7 | 0 | 1282.67 | 27 | 0 | 10 | 0 | 1.06 | 0.154 | 617.2 | 11.14 | -0.02 | 617.2 | 1.101 | 0 | 0 | 0 | 0 | 232.1 | 0.1 | 228.4 | 32.71 | 29.37 | 7.41 | 0 | 200 | 0.2 | 3.85 | 3.98 | 1314.22 | 7.4 | 100 | 21.4 | 22 | 21 | 21 | 1244.3 | 1430 | 0 | 0.0002 | 650 | 1.29 | 33.4 | 43.09 | 43.15 | 0 | 0 | 0 | 0 | 0 | 0 | 0 | 0 | 0 | 0 | 2 | 64.29 | 135.71 | 32.3 | 1443.8 | 118.1 | 0
等径 | 7.8 | 99.9 | 1.02 | 0.135 | 7.9 | 1342.7 | 0 | 1281.77 | 13 | 0 | 10 | 0 | 1.06 | 0.137 | 618.2 | 11.27 | 0 | 618.2 | 1.101 | 0 | 0 | 0 | 0 | 232 | 0 | 228.3 | 32.73 | 29.37 | 7.41 | 0 | 200 | 0.23 | 3.81 | 3.92 | 1306.08 | 7.4 | 100 | 21.4 | 22 | 21 | 21 | 1244.4 | 1430 | 0 | -0.0005 | 650 | 1.293 | 33.4 | 43.19 | 43.16 | 0 | 0 | 0 | 0 | 0 | 0 | 0 | 0 | 0 | 0 | 2 | 64.39 | 135.61 | 32.3 | 1444.5 | 118.1 | 0
等径 | 7.8 | 99.9 | 0.98 | 0.135 | 7.9 | 1342.6 | 0 | 1279.97 | 30 | 0 | 10 | 0 | 1.06 | 0.136 | 619.4 | 11.43 | -0.01 | 619.4 | 1.101 | 0 | 0 | 0 | 0 | 231.9 | -0.1 | 231.6 | 32.79 | 29.37 | 7.41 | 0 | 200 | 0.25 | 3.81 | 3.86 | 1318.29 | 7.4 | 100 | 21.4 | 22 | 21 | 21 | 1244.6 | 1430 | 0 | -0.0002 | 650 | 1.292 | 33.41 | 43.17 | 43.16 | 0 | 0 | 0 | 0 | 0 | 0 | 0 | 0 | 0 | 0 | 2 | 64.52 | 135.48 | 32.3 | 1445.3 | 118.2 | 0
等径 | 7.8 | 99.9 | 1.05 | 0.135 | 7.9 | 1342.6 | 0 | 1281.77 | 40 | 0 | 10 | 0 | 1.06 | 0.145 | 620.4 | 11.57 | -0.03 | 620.4 | 1.101 | 0 | 0 | 0 | 0 | 231.9 | -0.1 | 233.1 | 32.76 | 29.37 | 7.41 | 0 | 200 | 0.29 | 3.83 | 3.83 | 1310.15 | 7.4 | 100 | 21.5 | 22 | 21.2 | 21 | 1244.8 | 1430 | 0 | -0.0004 | 650 | 1.292 | 33.41 | 43.17 | 43.15 | 0 | 0 | 0 | 0 | 0 | 0 | 0 | 0 | 0 | 0 | 2 | 64.62 | 135.38 | 32.4 | 1446 | 118.3 | 0
等径 | 7.8 | 99.9 | 1.07 | 0.135 | 7.9 | 1342.6 | 0 | 1289.9 | 9 | 0 | 10 | 0 | 1.06 | 0.146 | 621.8 | 11.74 | -0.01 | 621.8 | 1.101 | 0 | 0 | 0 | 0 | 232 | 0 | 228.8 | 32.72 | 29.37 | 7.41 | 0 | 200 | 0.35 | 3.83 | 3.81 | 1322.36 | 7.4 | 100 | 21.4 | 22 | 21.1 | 21 | 1244.9 | 1430 | 0 | -0.0004 | 650 | 1.293 | 33.41 | 43.2 | 43.16 | 0 | 0 | 0 | 0 | 0 | 0 | 0 | 0 | 0 | 0 | 2 | 64.72 | 135.28 | 32.4 | 1446.9 | 118.4 | 0
等径 | 7.8 | 99.9 | 1.03 | 0.135 | 7.9 | 1342.6 | 0 | 1280.87 | 28 | 0 | 10 | 0 | 1.06 | 0.141 | 622.5 | 11.86 | 0 | 622.5 | 1.1 | 0 | 0 | 0 | 0 | 232 | 0 | 225.1 | 32.74 | 29.37 | 7.41 | 0 | 200 | 0.29 | 3.92 | 3.8 | 1306.08 | 7.4 | 100 | 21.4 | 22 | 21 | 21 | 1245.1 | 1430 | 0 | 0.0004 | 650 | 1.29 | 33.4 | 43.09 | 43.16 | 0 | 0 | 0 | 0 | 0 | 0 | 0 | 0 | 0 | 0 | 2 | 64.81 | 135.19 | 32.4 | 1447.4 | 118.5 | 0
等径 | 7.8 | 99.9 | 1.06 | 0.135 | 7.9 | 1342.6 | 0 | 1297.17 | 58 | 0 | 10 | 0 | 1.06 | 0.146 | 623.6 | 12.01 | -0.03 | 623.6 | 1.1 | 0 | 0 | 0 | 0 | 231.9 | -0.1 | 222.9 | 32.71 | 29.37 | 7.41 | 0 | 200 | 0.28 | 3.93 | 3.83 | 1322.36 | 7.4 | 100 | 21.4 | 22 | 21.1 | 21 | 1245.1 | 1430 | 0 | -0.0004 | 650 | 1.292 | 33.41 | 43.17 | 43.16 | 0 | 0 | 0 | 0 | 0 | 0 | 0 | 0 | 0 | 0 | 2 | 64.91 | 135.09 | 32.4 | 1448.2 | 118.6 | 0
等径 | 7.8 | 99.9 | 0.92 | 0.135 | 7.9 | 1342.6 | 0 | 1281.77 | 50 | 0 | 10 | 0 | 1.06 | 0.129 | 624.5 | 12.13 | -0.04 | 624.5 | 1.1 | 0 | 0 | 0 | 0 | 231.7 | -0.3 | 224.1 | 32.75 | 29.37 | 7.41 | 0 | 200 | 0.36 | 4.08 | 3.87 | 1322.36 | 7.4 | 100 | 21.4 | 22 | 21 | 21 | 1245.2 | 1430 | 0 | -0.0015 | 650 | 1.292 | 33.39 | 43.14 | 43.16 | 0 | 0 | 0 | 0 | 0 | 0 | 0 | 0 | 0 | 0 | 2 | 64.99 | 135.01 | 32.4 | 1448.8 | 118.6 | 0
等径 | 7.8 | 99.9 | 0.96 | 0.135 | 7.9 | 1342.7 | 0 | 1289.9 | 77 | 0 | 10 | 0 | 1.06 | 0.13 | 625.6 | 12.27 | -0.06 | 625.6 | 1.1 | 0 | 0 | 0 | 0 | 231.6 | -0.4 | 220.8 | 32.7 | 29.37 | 7.41 | 0 | 200 | 0.29 | 4.09 | 3.94 | 1330.5 | 7.4 | 100 | 21.4 | 22 | 21.1 | 21 | 1245.2 | 1430 | 0 | -0.0012 | 650 | 1.292 | 33.39 | 43.14 | 43.15 | 0 | 0 | 0 | 0 | 0 | 0 | 0 | 0 | 0 | 0 | 2 | 65.07 | 134.93 | 32.5 | 1449.6 | 118.7 | 0
等径 | 7.8 | 99.9 | 1 | 0.135 | 7.9 | 1342.8 | 0 | 1281.77 | 42 | 0 | 10 | 0 | 1.06 | 0.135 | 626.9 | 12.44 | -0.1 | 626.8 | 1.1 | 0 | 0 | 0 | 0 | 231.4 | -0.6 | 222.2 | 32.7 | 29.37 | 7.41 | 0 | 200 | 0.37 | 4.26 | 4.05 | 1302.02 | 7.4 | 100 | 21.4 | 22 | 21 | 21 | 1245.2 | 1430 | 0 | -0.0012 | 650 | 1.291 | 33.38 | 43.09 | 43.15 | 0 | 0 | 0 | 0 | 0 | 0 | 0 | 0 | 0 | 0 | 2 | 65.21 | 134.79 | 32.5 | 1450.5 | 118.8 | 0
等径 | 7.8 | 100 | 0.9 | 0.135 | 7.9 | 1342.9 | 0 | 1279.07 | 75 | 0 | 10 | 0 | 1.06 | 0.121 | 627.5 | 12.53 | -0.09 | 627.5 | 1.099 | 0 | 0 | 0 | 0 | 231.2 | -0.8 | 226.6 | 32.69 | 29.37 | 7.41 | 0 | 200 | 0.44 | 4.31 | 4.11 | 1310.15 | 7.4 | 100 | 21.4 | 22 | 21.1 | 21 | 1245.3 | 1430 | 0 | -0.0026 | 650 | 1.293 | 33.4 | 43.19 | 43.15 | 0 | 0 | 0 | 0 | 0 | 0 | 0 | 0 | 0 | 0 | 2 | 65.26 | 134.74 | 32.5 | 1451 | 118.9 | 0
等径 | 7.8 | 99.9 | 0.91 | 0.135 | 7.9 | 1342.9 | 0 | 1289.9 | 145 | 0 | 10 | 0 | 1.06 | 0.125 | 628.4 | 12.64 | -0.11 | 628.4 | 1.099 | 0 | 0 | 0 | 0 | 231.1 | -0.9 | 224.6 | 32.68 | 29.37 | 7.41 | 0 | 200 | 0.45 | 4.29 | 4.18 | 1302.02 | 7.4 | 100 | 21.4 | 22 | 21 | 21 | 1245.3 | 1430 | 0 | -0.0023 | 650 | 1.292 | 33.39 | 43.14 | 43.14 | 0 | 0 | 0 | 0 | 0 | 0 | 0 | 0 | 0 | 0 | 2 | 65.36 | 134.64 | 32.5 | 1451.6 | 119 | 0
等径 | 7.8 | 99.9 | 0.89 | 0.135 | 7.9 | 1343 | 0 | 1290.81 | 83 | 0 | 10 | 0 | 1.06 | 0.124 | 629.2 | 12.78 | -0.13 | 629.2 | 1.099 | 0 | 0 | 0 | 0 | 231 | -1 | 231 | 32.66 | 29.37 | 7.41 | 0 | 200 | 0.43 | 4.29 | 4.24 | 1314.22 | 7.4 | 100 | 21.4 | 22 | 21 | 21 | 1245.3 | 1430 | 0 | -0.0025 | 650 | 1.292 | 33.37 | 43.11 | 43.13 | 0 | 0 | 0 | 0 | 0 | 0 | 0 | 0 | 0 | 0 | 2 | 65.43 | 134.57 | 32.5 | 1452.4 | 119 | 0
等径 | 7.8 | 99.9 | 0.93 | 0.135 | 7.9 | 1343 | 0 | 1278.17 | 71 | 0 | 10 | 0 | 1.06 | 0.123 | 630.4 | 12.91 | -0.14 | 630.2 | 1.099 | 0 | 0 | 0 | 0 | 230.9 | -1.1 | 228.2 | 32.71 | 29.37 | 7.41 | 0 | 200 | 0.48 | 4.33 | 4.28 | 1306.08 | 7.4 | 100 | 21.4 | 22 | 21 | 21 | 1245.5 | 1430 | 0 | -0.003 | 650 | 1.291 | 33.38 | 43.09 | 43.13 | 0 | 0 | 0 | 0 | 0 | 0 | 0 | 0 | 0 | 0 | 2 | 65.58 | 134.42 | 32.6 | 1453.2 | 119.1 | 0
等径 | 7.8 | 99.9 | 0.96 | 0.135 | 7.9 | 1343.1 | 0 | 1296.26 | 72 | 0 | 10 | 0 | 1.06 | 0.13 | 631.1 | 13.02 | -0.12 | 631.1 | 1.098 | 0 | 0 | 0 | 0 | 230.9 | -1.1 | 229.9 | 32.71 | 29.37 | 7.41 | 0 | 200 | 0.51 | 4.33 | 4.29 | 1293.88 | 7.4 | 100 | 21.4 | 22 | 21 | 21 | 1245.5 | 1430 | 0 | -0.002 | 650 | 1.291 | 33.37 | 43.08 | 43.12 | 0 | 0 | 0 | 0 | 0 | 0 | 0 | 0 | 0 | 0 | 2 | 65.61 | 134.39 | 32.6 | 1453.8 | 119.2 | 0
等径 | 7.8 | 99.9 | 0.96 | 0.135 | 7.9 | 1343.1 | 0 | 1289.9 | 17 | 0 | 10 | 0 | 1.06 | 0.131 | 632.2 | 13.18 | -0.08 | 632.2 | 1.098 | 0 | 0 | 0 | 0 | 231 | -1 | 225.9 | 32.65 | 29.37 | 7.41 | 0 | 200 | 0.44 | 4.26 | 4.3 | 1293.88 | 7.4 | 100 | 21.5 | 22 | 21 | 21 | 1245.5 | 1430 | 0 | -0.0014 | 650 | 1.291 | 33.4 | 43.12 | 43.12 | 0 | 0 | 0 | 0 | 0 | 0 | 0 | 0 | 0 | 0 | 2 | 65.71 | 134.29 | 32.6 | 1454.6 | 119.3 | 0
等径 | 7.8 | 100 | 1.07 | 0.135 | 7.9 | 1343.1 | 0 | 1295.35 | 64 | 0 | 10 | 0 | 1.06 | 0.145 | 633.1 | 13.29 | -0.04 | 633.1 | 1.098 | 0 | 0 | 0 | 0 | 231.3 | -0.7 | 226.8 | 32.64 | 29.37 | 7.41 | 0 | 200 | 0.43 | 4.22 | 4.29 | 1314.22 | 7.3 | 100 | 21.4 | 22 | 21.1 | 21 | 1245.5 | 1430 | 0 | -0.0002 | 650 | 1.29 | 33.38 | 43.06 | 43.12 | 0 | 0 | 0 | 0 | 0 | 0 | 0 | 0 | 0 | 0 | 2 | 65.81 | 134.19 | 32.6 | 1455.2 | 119.4 | 0
等径 | 7.8 | 99.9 | 1 | 0.135 | 7.9 | 1343 | 0 | 1297.17 | 43 | 0 | 10 | 0 | 1.06 | 0.137 | 634.1 | 13.43 | -0.04 | 634.1 | 1.098 | 0 | 0 | 0 | 0 | 231.4 | -0.6 | 226.2 | 32.65 | 29.37 | 7.41 | 0 | 200 | 0.41 | 4.18 | 4.28 | 1314.22 | 7.4 | 100 | 21.4 | 22 | 21.1 | 21 | 1245.6 | 1430 | 0 | -0.0013 | 650 | 1.293 | 33.37 | 43.15 | 43.11 | 0 | 0 | 0 | 0 | 0 | 0 | 0 | 0 | 0 | 0 | 2 | 65.9 | 134.1 | 32.6 | 1455.9 | 119.4 | 0
等径 | 7.8 | 99.9 | 1.1 | 0.135 | 7.9 | 1343 | 0 | 1288.99 | 22 | 0 | 10 | 0 | 1.06 | 0.148 | 635.1 | 13.57 | 0 | 635.1 | 1.098 | 0 | 0 | 0 | 0 | 231.7 | -0.3 | 225.6 | 32.67 | 29.37 | 7.41 | 0 | 200 | 0.34 | 4.15 | 4.25 | 1302.02 | 7.4 | 100 | 21.4 | 22 | 21 | 21 | 1245.6 | 1430 | 0 | 0.0004 | 650 | 1.291 | 33.37 | 43.08 | 43.11 | 0 | 0 | 0 | 0 | 0 | 0 | 0 | 0 | 0 | 0 | 2 | 65.97 | 134.03 | 32.7 | 1456.6 | 119.5 | 0
等径 | 7.8 | 99.9 | 1.12 | 0.135 | 7.9 | 1343 | 0 | 1295.35 | 20 | 0 | 10 | 0 | 1.06 | 0.148 | 636.2 | 13.72 | -0.02 | 636.2 | 1.098 | 0 | 0 | 0 | 0 | 231.9 | -0.1 | 221.2 | 32.6 | 29.37 | 7.41 | 0 | 200 | 0.42 | 4.12 | 4.21 | 1318.29 | 7.3 | 100 | 21.4 | 22 | 21 | 21 | 1245.6 | 1430 | 0 | -0.0007 | 650 | 1.289 | 33.4 | 43.05 | 43.12 | 0 | 0 | 0 | 0 | 0 | 0 | 0 | 0 | 0 | 0 | 2 | 66.06 | 133.94 | 32.7 | 1457.3 | 119.6 | 0
等径 | 7.8 | 99.9 | 1.1 | 0.135 | 7.9 | 1342.9 | 0 | 1290.81 | 32 | 0 | 10 | 0 | 1.06 | 0.147 | 637.4 | 13.87 | 0.03 | 637.2 | 1.098 | 0 | 0 | 0 | 0 | 232 | 0 | 226.4 | 32.65 | 29.37 | 7.41 | 0 | 200 | 0.4 | 4.06 | 4.18 | 1314.22 | 7.4 | 100 | 21.4 | 22 | 21 | 21 | 1245.7 | 1430 | 0 | 0.0008 | 650 | 1.29 | 33.38 | 43.06 | 43.12 | 0 | 0 | 0 | 0 | 0 | 0 | 0 | 0 | 0 | 0 | 2 | 66.19 | 133.81 | 32.7 | 1458 | 119.7 | 0
等径 | 7.8 | 99.9 | 1.14 | 0.135 | 7.9 | 1342.9 | 0 | 1288.09 | 1 | 0 | 10 | 0 | 1.06 | 0.158 | 638.4 | 14.01 | 0.03 | 638.4 | 1.097 | 0 | 0 | 0 | 0 | 232.1 | 0.1 | 224.6 | 32.64 | 29.37 | 7.41 | 0 | 200 | 0.38 | 4.07 | 4.14 | 1310.15 | 7.4 | 100 | 21.4 | 22 | 21 | 21 | 1245.8 | 1430 | 0 | 0.0011 | 650 | 1.292 | 33.38 | 43.13 | 43.12 | 0 | 0 | 0 | 0 | 0 | 0 | 0 | 0 | 0 | 0 | 2 | 66.29 | 133.71 | 32.7 | 1458.7 | 119.8 | 0
等径 | 7.8 | 99.9 | 1.1 | 0.135 | 7.9 | 1342.9 | 0 | 1299.91 | 27 | 0 | 10 | 0 | 1.06 | 0.148 | 639.5 | 14.16 | 0.04 | 639.5 | 1.097 | 0 | 0 | 0 | 0 | 232.2 | 0.2 | 226.8 | 32.66 | 29.37 | 7.41 | 0 | 200 | 0.36 | 4.07 | 4.1 | 1297.95 | 7.4 | 100 | 21.4 | 22 | 21.1 | 21 | 1245.8 | 1430 | 0 | 0.0003 | 650 | 1.291 | 33.38 | 43.09 | 43.13 | 0 | 0 | 0 | 0 | 0 | 0 | 0 | 0 | 0 | 0 | 2 | 66.38 | 133.62 | 32.8 | 1459.4 | 119.8 | 0
等径 | 7.8 | 99.9 | 1.17 | 0.135 | 7.9 | 1342.8 | 0 | 1299.91 | 57 | 0 | 10 | 0 | 1.06 | 0.155 | 640.5 | 14.31 | 0.06 | 640.5 | 1.097 | 0 | 0 | 0 | 0 | 232.4 | 0.4 | 228 | 32.62 | 29.37 | 7.41 | 0 | 200 | 0.42 | 4.1 | 4.08 | 1314.22 | 7.4 | 100 | 21.4 | 22 | 21.1 | 21 | 1245.9 | 1430 | 0 | 0.0015 | 650 | 1.289 | 33.39 | 43.04 | 43.13 | 0 | 0 | 0 | 0 | 0 | 0 | 0 | 0 | 0 | 0 | 2 | 66.48 | 133.52 | 32.8 | 1460.1 | 119.9 | 0
等径 | 7.8 | 99.9 | 1.04 | 0.135 | 7.9 | 1342.8 | 0 | 1300.83 | 51 | 0 | 10 | 0 | 1.06 | 0.142 | 641.8 | 14.47 | 0.03 | 641.8 | 1.097 | 0 | 0 | 0 | 0 | 232.3 | 0.3 | 229.7 | 32.64 | 29.37 | 7.41 | 0 | 200 | 0.31 | 4.16 | 4.07 | 1302.02 | 7.4 | 100 | 21.4 | 22 | 21.1 | 21 | 1246.1 | 1430 | 0 | 0.0001 | 650 | 1.29 | 33.39 | 43.07 | 43.13 | 0 | 0 | 0 | 0 | 0 | 0 | 0 | 0 | 0 | 0 | 2 | 66.61 | 133.39 | 32.8 | 1460.9 | 120 | 0
等径 | 7.8 | 100 | 1.06 | 0.135 | 7.9 | 1342.8 | 0 | 1291.72 | 52 | 0 | 10 | 0 | 1.06 | 0.146 | 642.8 | 14.6 | 0.02 | 642.6 | 1.097 | 0 | 0 | 0 | 0 | 232.3 | 0.3 | 226 | 32.65 | 29.37 | 7.41 | 0 | 200 | 0.32 | 4.3 | 4.08 | 1318.29 | 7.4 | 100 | 21.4 | 22 | 21 | 21 | 1246.1 | 1430 | 0 | 0.0006 | 650 | 1.29 | 33.4 | 43.09 | 43.13 | 0 | 0 | 0 | 0 | 0 | 0 | 0 | 0 | 0 | 0 | 2 | 66.72 | 133.28 | 32.8 | 1461.5 | 120.1 | 0
等径 | 7.8 | 100 | 1.04 | 0.135 | 7.9 | 1342.9 | 0 | 1287.18 | 88 | 0 | 10 | 0 | 1.06 | 0.138 | 643.8 | 14.75 | 0.01 | 643.8 | 1.097 | 0 | 0 | 0 | 0 | 232.3 | 0.2 | 229.7 | 32.64 | 29.37 | 7.41 | 0 | 200 | 0.31 | 4.33 | 4.13 | 1310.15 | 7.4 | 100 | 21.4 | 22 | 21 | 21 | 1246.1 | 1430 | 0 | -0.0004 | 650 | 1.292 | 33.39 | 43.14 | 43.14 | 0 | 0 | 0 | 0 | 0 | 0 | 0 | 0 | 0 | 0 | 2 | 66.81 | 133.19 | 32.8 | 1462.3 | 120.2 | 0
等径 | 7.8 | 99.9 | 1.09 | 0.135 | 7.9 | 1343 | 0 | 1296.26 | 55 | 0 | 10 | 0 | 1.06 | 0.148 | 645.1 | 14.93 | 0.02 | 645.1 | 1.097 | 0 | 0 | 0 | 0 | 232.2 | 0.2 | 225.7 | 32.57 | 29.37 | 7.41 | 0 | 200 | 0.36 | 4.42 | 4.23 | 1314.22 | 7.4 | 100 | 21.4 | 22 | 21.3 | 21 | 1246.2 | 1430 | 0 | 0 | 650 | 1.291 | 33.41 | 43.13 | 43.14 | 0 | 0 | 0 | 0 | 0 | 0 | 0 | 0 | 0 | 0 | 2 | 66.96 | 133.04 | 32.9 | 1463.2 | 120.3 | 0
等径 | 7.8 | 99.9 | 1 | 0.135 | 7.9 | 1343.1 | 0 | 1290.81 | 45 | 0 | 10 | 0 | 1.06 | 0.137 | 645.9 | 15.04 | 0 | 645.9 | 1.097 | 0 | 0 | 0 | 0 | 232.1 | 0.1 | 227.1 | 32.58 | 29.37 | 7.41 | 0 | 200 | 0.3 | 4.57 | 4.31 | 1302.02 | 7.3 | 100 | 21.4 | 22 | 21 | 21 | 1246.3 | 1430 | 0 | -0.0001 | 650 | 1.293 | 33.36 | 43.13 | 43.14 | 0 | 0 | 0 | 0 | 0 | 0 | 0 | 0 | 0 | 0 | 2 | 67 | 133 | 32.9 | 1463.7 | 120.3 | 0
等径 | 7.8 | 100 | 1.11 | 0.135 | 7.9 | 1343.2 | 0 | 1299.91 | 63 | 0 | 10 | 0 | 1.06 | 0.149 | 647 | 15.18 | -0.01 | 647 | 1.097 | 0 | 0 | 0 | 0 | 232.2 | 0.2 | 229.3 | 32.64 | 29.37 | 7.41 | 0 | 200 | 0.27 | 4.78 | 4.42 | 1314.22 | 7.4 | 100 | 21.4 | 22 | 21 | 21 | 1246.3 | 1430 | 0 | -0.0001 | 650 | 1.292 | 33.39 | 43.14 | 43.14 | 0 | 0 | 0 | 0 | 0 | 0 | 0 | 0 | 0 | 0 | 2 | 67.13 | 132.87 | 32.9 | 1464.4 | 120.4 | 0
等径 | 7.8 | 99.9 | 1.11 | 0.135 | 7.9 | 1343.3 | 0 | 1288.99 | 32 | 0 | 10 | 0 | 1.06 | 0.148 | 648 | 15.32 | -0.01 | 648 | 1.097 | 0 | 0 | 0 | 0 | 232.1 | 0.1 | 228.6 | 32.63 | 29.37 | 7.41 | 0 | 200 | 0.31 | 4.89 | 4.53 | 1306.08 | 7.4 | 100 | 21.4 | 22 | 21.1 | 21 | 1246.4 | 1430 | 0 | -0.0002 | 650 | 1.292 | 33.39 | 43.14 | 43.14 | 0 | 0 | 0 | 0 | 0 | 0 | 0 | 0 | 0 | 0 | 2 | 67.22 | 132.78 | 32.9 | 1465.1 | 120.5 | 0
等径 | 7.8 | 99.9 | 1.07 | 0.135 | 7.9 | 1343.4 | 0 | 1292.62 | 23 | 0 | 10 | 0 | 1.06 | 0.148 | 649.1 | 15.47 | 0.03 | 649.1 | 1.097 | 0 | 0 | 0 | 0 | 232.2 | 0.2 | 226.7 | 32.6 | 29.37 | 7.41 | 0 | 200 | 0.27 | 4.92 | 4.66 | 1302.02 | 7.4 | 100 | 21.4 | 22 | 21 | 21 | 1246.5 | 1430 | 0 | 0.0012 | 650 | 1.291 | 33.38 | 43.09 | 43.14 | 0 | 0 | 0 | 0 | 0 | 0 | 0 | 0 | 0 | 0 | 2 | 67.31 | 132.69 | 32.9 | 1465.8 | 120.6 | 0
等径 | 7.8 | 99.9 | 1 | 0.135 | 7.9 | 1343.5 | 0 | 1292.62 | 13 | 0 | 10 | 0 | 1.06 | 0.142 | 650.1 | 15.61 | 0.01 | 650.1 | 1.097 | 0 | 0 | 0 | 0 | 232.1 | 0.1 | 226.8 | 32.6 | 29.37 | 7.41 | 0 | 200 | 0.26 | 4.95 | 4.78 | 1302.02 | 7.3 | 100 | 21.5 | 22 | 21.1 | 21 | 1246.7 | 1430 | 0 | -0.0003 | 650 | 1.291 | 33.39 | 43.11 | 43.14 | 0 | 0 | 0 | 0 | 0 | 0 | 0 | 0 | 0 | 0 | 2 | 67.44 | 132.56 | 33 | 1466.5 | 120.6 | 0
等径 | 7.8 | 99.9 | 1.05 | 0.135 | 7.9 | 1343.6 | 0 | 1294.44 | 42 | 0 | 10 | 0 | 1.06 | 0.141 | 651.2 | 15.76 | 0 | 651.1 | 1.097 | 0 | 0 | 0 | 0 | 232.1 | 0.1 | 226.5 | 32.56 | 29.37 | 7.41 | 0 | 200 | 0.31 | 4.86 | 4.86 | 1293.88 | 7.3 | 100 | 21.4 | 22 | 21.1 | 21 | 1246.8 | 1430 | 0 | 0 | 650 | 1.29 | 33.41 | 43.1 | 43.15 | 0 | 0 | 0 | 0 | 0 | 0 | 0 | 0 | 0 | 0 | 2 | 67.5 | 132.5 | 33 | 1467.2 | 120.7 | 0
等径 | 7.8 | 100 | 1.09 | 0.135 | 7.9 | 1343.6 | 0 | 1296.26 | 56 | 0 | 10 | 0 | 1.06 | 0.148 | 652.4 | 15.92 | 0 | 652.4 | 1.097 | 0 | 0 | 0 | 0 | 232.1 | 0.1 | 223.9 | 32.52 | 29.37 | 7.41 | 0 | 200 | 0.23 | 4.71 | 4.89 | 1322.36 | 7.3 | 100 | 21.4 | 22 | 21 | 21 | 1246.9 | 1430 | 0 | 0.0004 | 650 | 1.29 | 33.42 | 43.11 | 43.15 | 0 | 0 | 0 | 0 | 0 | 0 | 0 | 0 | 0 | 0 | 2 | 67.61 | 132.39 | 33 | 1468 | 120.8 | 0
等径 | 7.8 | 99.9 | 1.06 | 0.135 | 7.9 | 1343.6 | 0 | 1286.28 | 23 | 0 | 10 | 0 | 1.06 | 0.144 | 653.1 | 16.03 | -0.01 | 653.1 | 1.097 | 0 | 0 | 0 | 0 | 232.1 | 0 | 225 | 32.62 | 29.37 | 7.41 | 0 | 200 | 0.28 | 4.69 | 4.87 | 1293.88 | 7.4 | 100 | 21.4 | 22 | 21.1 | 21 | 1247 | 1430 | 0 | -0.0004 | 650 | 1.29 | 33.4 | 43.09 | 43.15 | 0 | 0 | 0 | 0 | 0 | 0 | 0 | 0 | 0 | 0 | 2 | 67.71 | 132.29 | 33 | 1468.6 | 120.9 | 0
等径 | 7.8 | 99.9 | 1.07 | 0.135 | 7.9 | 1343.6 | 0 | 1284.47 | 46 | 0 | 10 | 0 | 1.06 | 0.142 | 654.4 | 16.2 | 0.01 | 654.4 | 1.097 | 0 | 0 | 0 | 0 | 232.1 | 0.1 | 225.8 | 32.52 | 29.37 | 7.41 | 0 | 200 | 0.18 | 4.53 | 4.8 | 1297.95 | 7.4 | 100 | 21.5 | 22 | 21 | 21 | 1247 | 1430 | 0 | 0.0002 | 650 | 1.291 | 33.41 | 43.13 | 43.15 | 0 | 0 | 0 | 0 | 0 | 0 | 0 | 0 | 0 | 0 | 2 | 67.79 | 132.21 | 33 | 1469.4 | 121 | 0
等径 | 7.8 | 99.9 | 1 | 0.135 | 7.9 | 1343.4 | 0 | 1285.38 | 61 | 0 | 10 | 0 | 1.06 | 0.134 | 655.5 | 16.35 | 0 | 655.5 | 1.097 | 0 | 0 | 0 | 0 | 232 | 0 | 223.8 | 32.49 | 29.37 | 7.41 | 0 | 200 | 0.23 | 4.36 | 4.67 | 1314.22 | 7.4 | 100 | 21.4 | 22 | 21 | 21 | 1247.1 | 1430 | 0 | -0.0004 | 650 | 1.293 | 33.39 | 43.17 | 43.15 | 0 | 0 | 0 | 0 | 0 | 0 | 0 | 0 | 0 | 0 | 2 | 67.91 | 132.09 | 33.1 | 1470.2 | 121 | 0
等径 | 7.8 | 99.9 | 1.12 | 0.135 | 7.9 | 1343.3 | 0 | 1283.57 | 68 | 0 | 10 | 0 | 1.06 | 0.154 | 656.6 | 16.5 | 0.01 | 656.6 | 1.096 | 0 | 0 | 0 | 0 | 232.1 | 0.1 | 221.9 | 32.54 | 29.37 | 7.41 | 0 | 200 | 0.24 | 4.03 | 4.51 | 1302.02 | 7.4 | 100 | 21.4 | 22 | 21 | 21 | 1247.1 | 1430 | 0 | 0.0012 | 650 | 1.292 | 33.39 | 43.14 | 43.15 | 0 | 0 | 0 | 0 | 0 | 0 | 0 | 0 | 0 | 0 | 2 | 68.01 | 131.99 | 33.1 | 1470.9 | 121.1 | 0
等径 | 7.8 | 99.9 | 0.97 | 0.135 | 7.9 | 1343.1 | 0 | 1288.99 | 46 | 0 | 10 | 0 | 1.06 | 0.135 | 657.5 | 16.62 | -0.01 | 657.5 | 1.096 | 0 | 0 | 0 | 0 | 231.9 | -0.1 | 217.8 | 32.46 | 29.37 | 7.41 | 0 | 200 | 0.26 | 3.87 | 4.37 | 1306.08 | 7.4 | 100 | 21.4 | 22 | 21 | 21 | 1247 | 1430 | 0 | -0.0002 | 650 | 1.293 | 33.39 | 43.17 | 43.15 | 0 | 0 | 0 | 0 | 0 | 0 | 0 | 0 | 0 | 0 | 2 | 68.08 | 131.92 | 33.1 | 1471.5 | 121.2 | 0
等径 | 7.8 | 99.9 | 0.99 | 0.135 | 7.9 | 1343 | 0 | 1297.17 | 56 | 0 | 10 | 0 | 1.06 | 0.132 | 658.5 | 16.75 | -0.03 | 658.5 | 1.096 | 0 | 0 | 0 | 0 | 231.9 | -0.1 | 219 | 32.49 | 29.37 | 7.41 | 0 | 200 | 0.23 | 3.76 | 4.2 | 1314.22 | 7.4 | 100 | 21.4 | 22 | 21 | 21 | 1246.8 | 1430 | 0 | -0.0013 | 650 | 1.291 | 33.39 | 43.11 | 43.15 | 0 | 0 | 0 | 0 | 0 | 0 | 0 | 0 | 0 | 0 | 2 | 68.13 | 131.87 | 33.1 | 1472.2 | 121.3 | 0
等径 | 7.8 | 99.9 | 1.04 | 0.135 | 7.9 | 1342.7 | 0 | 1302.66 | 53 | 0 | 10 | 0 | 1.06 | 0.138 | 659.6 | 16.91 | -0.06 | 659.6 | 1.096 | 0 | 0 | 0 | 0 | 231.7 | -0.3 | 219.2 | 32.48 | 29.37 | 7.41 | 0 | 200 | 0.3 | 3.65 | 3.98 | 1302.02 | 7.4 | 100 | 21.4 | 22 | 21 | 21 | 1246.7 | 1430 | 0 | -0.0014 | 650 | 1.29 | 33.4 | 43.09 | 43.15 | 0 | 0 | 0 | 0 | 0 | 0 | 0 | 0 | 0 | 0 | 2 | 68.27 | 131.73 | 33.1 | 1473 | 121.4 | 0
等径 | 7.8 | 99.9 | 1.04 | 0.135 | 7.9 | 1342.6 | 0 | 1304.49 | 38 | 0 | 10 | 0 | 1.06 | 0.139 | 660.5 | 17.02 | -0.06 | 660.5 | 1.096 | 0 | 0 | 0 | 0 | 231.7 | -0.3 | 220.7 | 32.51 | 29.37 | 7.41 | 0 | 200 | 0.3 | 3.61 | 3.85 | 1330.5 | 7.4 | 100 | 21.4 | 22 | 21 | 21 | 1246.4 | 1430 | 0 | -0.0011 | 650 | 1.292 | 33.4 | 43.15 | 43.15 | 0 | 0 | 0 | 0 | 0 | 0 | 0 | 0 | 0 | 0 | 2 | 68.33 | 131.67 | 33.2 | 1473.6 | 121.4 | 0
等径 | 7.8 | 100 | 0.95 | 0.135 | 7.9 | 1342.5 | 0 | 1304.49 | 56 | 0 | 10 | 0 | 1.06 | 0.128 | 661.5 | 17.16 | -0.12 | 661.5 | 1.096 | 0 | 0 | 0 | 0 | 231.4 | -0.6 | 223.7 | 32.44 | 29.37 | 7.41 | 0 | 200 | 0.29 | 3.5 | 3.71 | 1297.95 | 7.3 | 100 | 21.4 | 22 | 21.1 | 21 | 1246.3 | 1430 | 0 | -0.003 | 650 | 1.29 | 33.42 | 43.11 | 43.14 | 0 | 0 | 0 | 0 | 0 | 0 | 0 | 0 | 0 | 0 | 2 | 68.41 | 131.59 | 33.2 | 1474.4 | 121.5 | 0
等径 | 7.8 | 99.9 | 0.94 | 0.135 | 7.9 | 1342.4 | 0 | 1306.32 | 44 | 0 | 10 | 0 | 1.06 | 0.129 | 662.4 | 17.28 | -0.1 | 662.4 | 1.096 | 0 | 0 | 0 | 0 | 231.2 | -0.8 | 226.3 | 32.49 | 29.37 | 7.41 | 0 | 200 | 0.3 | 3.43 | 3.62 | 1318.29 | 7.4 | 100 | 21.5 | 22 | 21 | 21 | 1246.1 | 1430 | 0 | -0.0013 | 650 | 1.291 | 33.4 | 43.12 | 43.14 | 0 | 0 | 0 | 0 | 0 | 0 | 0 | 0 | 0 | 0 | 2 | 68.49 | 131.51 | 33.2 | 1475 | 121.6 | 0
等径 | 7.8 | 99.9 | 0.93 | 0.135 | 7.9 | 1342.3 | 0 | 1296.26 | 67 | 0 | 10 | 0 | 1.06 | 0.127 | 663.4 | 17.43 | -0.11 | 663.4 | 1.095 | 0 | 0 | 0 | 0 | 231.1 | -0.9 | 228.9 | 32.5 | 29.37 | 7.41 | 0 | 200 | 0.32 | 3.4 | 3.53 | 1314.22 | 7.4 | 100 | 21.4 | 22 | 21 | 21 | 1246.1 | 1430 | 0 | -0.002 | 650 | 1.291 | 33.38 | 43.09 | 43.13 | 0 | 0 | 0 | 0 | 0 | 0 | 0 | 0 | 0 | 0 | 2 | 68.66 | 131.34 | 33.2 | 1475.8 | 121.7 | 0
等径 | 7.8 | 99.9 | 0.97 | 0.135 | 7.9 | 1342.2 | 0 | 1306.32 | 58 | 0 | 10 | 0 | 1.06 | 0.13 | 664.2 | 17.54 | -0.12 | 664.2 | 1.095 | 0 | 0 | 0 | 0 | 231 | -1 | 229.4 | 32.43 | 29.37 | 7.41 | 0 | 200 | 0.33 | 3.38 | 3.47 | 1310.15 | 7.4 | 100 | 21.4 | 22 | 21.1 | 21 | 1246 | 1430 | 0 | -0.0028 | 650 | 1.291 | 33.41 | 43.13 | 43.13 | 0 | 0 | 0 | 0 | 0 | 0 | 0 | 0 | 0 | 0 | 2 | 68.7 | 131.3 | 33.3 | 1476.5 | 121.7 | 0
等径 | 7.8 | 99.9 | 0.95 | 0.135 | 7.9 | 1342.2 | 0 | 1303.57 | 40 | 0 | 10 | 0 | 1.06 | 0.129 | 665.2 | 17.67 | -0.07 | 665.1 | 1.095 | 0 | 0 | 0 | 0 | 231.1 | -0.9 | 229.6 | 32.49 | 29.37 | 7.41 | 0 | 200 | 0.29 | 3.37 | 3.42 | 1318.29 | 7.4 | 100 | 21.5 | 22 | 21 | 21 | 1245.9 | 1430 | 0 | -0.0009 | 650 | 1.291 | 33.39 | 43.11 | 43.12 | 0 | 0 | 0 | 0 | 0 | 0 | 0 | 0 | 0 | 0 | 2 | 68.83 | 131.17 | 33.3 | 1477.2 | 121.8 | 0
等径 | 7.8 | 99.9 | 1.02 | 0.135 | 7.9 | 1342.2 | 0 | 1305.41 | 51 | 0 | 10 | 0 | 1.06 | 0.138 | 666.2 | 17.8 | -0.08 | 666.1 | 1.095 | 0 | 0 | 0 | 0 | 231.2 | -0.8 | 231.9 | 32.5 | 29.37 | 7.41 | 0 | 200 | 0.27 | 3.38 | 3.4 | 1322.36 | 7.4 | 100 | 21.5 | 22 | 21 | 21 | 1245.9 | 1430 | 0 | -0.0012 | 650 | 1.289 | 33.39 | 43.04 | 43.12 | 0 | 0 | 0 | 0 | 0 | 0 | 0 | 0 | 0 | 0 | 2 | 68.88 | 131.12 | 33.3 | 1477.9 | 121.9 | 0
等径 | 7.8 | 99.9 | 0.97 | 0.135 | 7.9 | 1342.1 | 0 | 1306.32 | 50 | 0 | 10 | 0 | 1.06 | 0.136 | 667.4 | 17.97 | -0.02 | 667.4 | 1.094 | 0 | 0 | 0 | 0 | 231.4 | -0.6 | 230.6 | 32.41 | 29.37 | 7.41 | 0 | 200 | 0.23 | 3.46 | 3.38 | 1334.57 | 7.4 | 100 | 21.4 | 22 | 21.1 | 21 | 1246 | 1430 | 0 | -0.0005 | 650 | 1.291 | 33.4 | 43.12 | 43.12 | 0 | 0 | 0 | 0 | 0 | 0 | 0 | 0 | 0 | 0 | 2 | 68.96 | 131.04 | 33.3 | 1478.7 | 122 | 0
等径 | 7.8 | 99.9 | 0.99 | 0.135 | 7.9 | 1342.1 | 0 | 1311.84 | 15 | 0 | 10 | 0 | 1.06 | 0.136 | 668.2 | 18.08 | -0.03 | 668.1 | 1.094 | 0 | 0 | 0 | 0 | 231.5 | -0.5 | 227.6 | 32.48 | 29.37 | 7.41 | 0 | 200 | 0.31 | 3.48 | 3.39 | 1314.22 | 7.4 | 100 | 21.4 | 22 | 21 | 21 | 1246.1 | 1430 | 0 | -0.0009 | 650 | 1.292 | 33.37 | 43.11 | 43.12 | 0 | 0 | 0 | 0 | 0 | 0 | 0 | 0 | 0 | 0 | 2 | 69.07 | 130.93 | 33.3 | 1479.3 | 122.1 | 0
等径 | 7.8 | 99.9 | 1.11 | 0.135 | 7.9 | 1342.2 | 0 | 1310.92 | 41 | 0 | 10 | 0 | 1.06 | 0.149 | 669.2 | 18.23 | 0.02 | 669.2 | 1.094 | 0 | 0 | 0 | 0 | 231.8 | -0.2 | 223.7 | 32.46 | 29.37 | 7.41 | 0 | 200 | 0.26 | 3.64 | 3.42 | 1314.22 | 7.3 | 100 | 21.4 | 22 | 21.1 | 21 | 1246.1 | 1430 | 0 | 0.0011 | 650 | 1.291 | 33.37 | 43.08 | 43.12 | 0 | 0 | 0 | 0 | 0 | 0 | 0 | 0 | 0 | 0 | 2 | 69.2 | 130.8 | 33.4 | 1480 | 122.1 | 0
等径 | 7.8 | 99.9 | 1.08 | 0.135 | 7.9 | 1342.2 | 0 | 1304.49 | 15 | 0 | 10 | 0 | 1.06 | 0.143 | 670 | 18.33 | 0.04 | 670 | 1.094 | 0 | 0 | 0 | 0 | 232 | 0 | 225.9 | 32.42 | 29.37 | 7.41 | 0 | 200 | 0.32 | 3.65 | 3.46 | 1310.15 | 7.4 | 100 | 21.4 | 22 | 21.3 | 21 | 1246.2 | 1430 | 0 | 0.0001 | 650 | 1.291 | 33.4 | 43.12 | 43.12 | 0 | 0 | 0 | 0 | 0 | 0 | 0 | 0 | 0 | 0 | 2 | 69.25 | 130.75 | 33.4 | 1480.5 | 122.2 | 0
等径 | 7.8 | 99.9 | 1.14 | 0.135 | 7.9 | 1342.3 | 0 | 1307.24 | 94 | 0 | 10 | 0 | 1.06 | 0.158 | 671.6 | 18.54 | 0.04 | 671.6 | 1.094 | 0 | 0 | 0 | 0 | 232.2 | 0.2 | 224.2 | 32.44 | 29.37 | 7.41 | 0 | 200 | 0.28 | 3.88 | 3.57 | 1322.36 | 7.4 | 100 | 21.4 | 22 | 21 | 21 | 1246.4 | 1430 | 0 | 0.0015 | 650 | 1.292 | 33.36 | 43.1 | 43.13 | 0 | 0 | 0 | 0 | 0 | 0 | 0 | 0 | 0 | 0 | 2 | 69.38 | 130.62 | 33.4 | 1481.5 | 122.3 | 0
等径 | 7.8 | 99.9 | 1.09 | 0.135 | 7.9 | 1342.4 | 0 | 1307.24 | 29 | 0 | 10 | 0 | 1.06 | 0.146 | 672.6 | 18.68 | 0.06 | 672.6 | 1.094 | 0 | 0 | 0 | 0 | 232.3 | 0.3 | 226.6 | 32.45 | 29.37 | 7.41 | 0 | 200 | 0.28 | 4.22 | 3.67 | 1314.22 | 7.3 | 100 | 21.4 | 22 | 21.1 | 21 | 1246.6 | 1430 | 0 | 0.0003 | 650 | 1.29 | 33.4 | 43.09 | 43.13 | 0 | 0 | 0 | 0 | 0 | 0 | 0 | 0 | 0 | 0 | 2 | 69.48 | 130.52 | 33.4 | 1482.2 | 122.4 | 0
等径 | 7.8 | 99.9 | 1.15 | 0.135 | 7.9 | 1342.6 | 0 | 1307.24 | 57 | 0 | 10 | 0 | 1.06 | 0.153 | 673.9 | 18.84 | 0.06 | 673.8 | 1.094 | 0 | 0 | 0 | 0 | 232.5 | 0.5 | 227.4 | 32.47 | 29.37 | 7.41 | 0 | 200 | 0.33 | 4.4 | 3.83 | 1293.88 | 7.4 | 100 | 21.4 | 22 | 21.1 | 21 | 1246.8 | 1430 | 0 | 0.0015 | 650 | 1.291 | 33.4 | 43.12 | 43.13 | 0 | 0 | 0 | 0 | 0 | 0 | 0 | 0 | 0 | 0 | 2 | 69.64 | 130.36 | 33.4 | 1482.9 | 122.5 | 0
等径 | 7.8 | 100 | 1.17 | 0.135 | 7.9 | 1342.8 | 0 | 1313.69 | 40 | 0 | 10 | 0 | 1.06 | 0.157 | 674.9 | 18.99 | 0.08 | 674.9 | 1.094 | 0 | 0 | 0 | 0 | 232.6 | 0.6 | 232.5 | 32.46 | 29.37 | 7.41 | 0 | 200 | 0.29 | 4.77 | 4.01 | 1302.02 | 7.4 | 100 | 21.4 | 22 | 21 | 21 | 1247 | 1430 | 0 | 0.002 | 650 | 1.29 | 33.38 | 43.06 | 43.14 | 0 | 0 | 0 | 0 | 0 | 0 | 0 | 0 | 0 | 0 | 2 | 69.73 | 130.27 | 33.5 | 1483.6 | 122.6 | 0
等径 | 7.8 | 100 | 1.11 | 0.135 | 7.9 | 1343 | 0 | 1294.44 | 37 | 0 | 10 | 0 | 1.06 | 0.149 | 675.9 | 19.11 | 0.02 | 675.8 | 1.094 | 0 | 0 | 0 | 0 | 232.4 | 0.4 | 229.6 | 32.45 | 29.37 | 7.41 | 0 | 200 | 0.39 | 4.91 | 4.2 | 1314.22 | 7.4 | 100 | 21.4 | 22 | 21 | 21 | 1247.1 | 1430 | 0 | -0.0001 | 650 | 1.292 | 33.41 | 43.17 | 43.14 | 0 | 0 | 0 | 0 | 0 | 0 | 0 | 0 | 0 | 0 | 2 | 69.79 | 130.21 | 33.5 | 1484.2 | 122.6 | 0
等径 | 7.8 | 99.9 | 1.08 | 0.135 | 7.9 | 1343.2 | 0 | 1294.44 | 14 | 0 | 10 | 0 | 1.06 | 0.148 | 676.9 | 19.27 | 0.06 | 676.9 | 1.094 | 0 | 0 | 0 | 0 | 232.4 | 0.4 | 233.2 | 32.45 | 29.37 | 7.41 | 0 | 200 | 0.43 | 5.83 | 4.47 | 1310.15 | 7.4 | 100 | 21.4 | 22 | 21.1 | 21 | 1247.1 | 1430 | 0 | 0.0016 | 650 | 1.29 | 33.4 | 43.09 | 43.15 | 0 | 0 | 0 | 0 | 0 | 0 | 0 | 0 | 0 | 0 | 2 | 69.93 | 130.07 | 33.5 | 1484.9 | 122.7 | 0
等径 | 7.8 | 99.9 | 1.12 | 0.135 | 7.9 | 1343.6 | 0 | 1303.57 | 43 | 0 | 10 | 0 | 1.06 | 0.149 | 678 | 19.42 | 0.04 | 678 | 1.094 | 0 | 0 | 0 | 0 | 232.5 | 0.5 | 235.9 | 32.43 | 29.37 | 7.41 | 0 | 200 | 0.35 | 6.26 | 4.86 | 1302.02 | 7.3 | 100 | 21.5 | 22 | 21 | 21 | 1247.1 | 1430 | 0 | 0.0009 | 650 | 1.29 | 33.39 | 43.07 | 43.15 | 0 | 0 | 0 | 0 | 0 | 0 | 0 | 0 | 0 | 0 | 2 | 70.06 | 129.94 | 33.5 | 1485.7 | 122.8 | 0
等径 | 7.8 | 100 | 1.02 | 0.135 | 7.9 | 1344.1 | 0 | 1303.57 | 17 | 0 | 10 | 0 | 1.06 | 0.138 | 679.1 | 19.57 | 0 | 679.1 | 1.094 | 0 | 0 | 0 | 0 | 232.3 | 0.3 | 233.2 | 32.42 | 29.37 | 7.41 | 0 | 200 | 0.56 | 6.43 | 5.38 | 1310.15 | 7.3 | 100 | 21.4 | 22 | 21 | 21 | 1247.2 | 1430 | 0 | -0.0007 | 650 | 1.292 | 33.38 | 43.13 | 43.15 | 0 | 0 | 0 | 0 | 0 | 0 | 0 | 0 | 0 | 0 | 2 | 70.15 | 129.85 | 33.5 | 1486.4 | 122.9 | 0
等径 | 7.8 | 99.9 | 1.06 | 0.135 | 7.9 | 1344.7 | 0 | 1296.26 | 39 | 0 | 10 | 0 | 1.06 | 0.142 | 680.2 | 19.72 | 0.02 | 680.2 | 1.094 | 0 | 0 | 0 | 0 | 232.3 | 0.3 | 228.3 | 32.45 | 29.37 | 7.41 | 0 | 200 | 0.4 | 6.69 | 5.95 | 1310.15 | 7.3 | 100 | 21.4 | 22 | 21 | 21 | 1247.3 | 1430 | 0 | 0.0005 | 650 | 1.29 | 33.41 | 43.1 | 43.15 | 0 | 0 | 0 | 0 | 0 | 0 | 0 | 0 | 0 | 0 | 2 | 70.22 | 129.78 | 33.6 | 1487.1 | 122.9 | 0
等径 | 7.8 | 100 | 1.06 | 0.135 | 7.9 | 1345.1 | 0 | 1302.66 | 131 | 0 | 10 | 0 | 1.06 | 0.143 | 681.2 | 19.85 | 0 | 681.2 | 1.094 | 0 | 0 | 0 | 0 | 232.2 | 0.2 | 225.4 | 32.38 | 29.37 | 7.41 | 0 | 200 | 0.39 | 6.63 | 6.33 | 1310.15 | 7.3 | 100 | 21.4 | 22 | 21 | 21 | 1247.3 | 1430 | 0 | -0.0001 | 650 | 1.292 | 33.39 | 43.14 | 43.15 | 0 | 0 | 0 | 0 | 0 | 0 | 0 | 0 | 0 | 0 | 2 | 70.33 | 129.67 | 33.6 | 1487.8 | 123 | 0
等径 | 7.8 | 100 | 1.03 | 0.135 | 7.9 | 1345.3 | 0 | 1299 | 59 | 0 | 10 | 0 | 1.06 | 0.139 | 682.1 | 19.98 | -0.04 | 682.1 | 1.094 | 0 | 0 | 0 | 0 | 232 | 0 | 226.1 | 32.41 | 29.37 | 7.41 | 0 | 200 | 0.41 | 6.42 | 6.53 | 1302.02 | 7.4 | 100 | 21.4 | 22 | 21 | 21 | 1247.3 | 1430 | 0 | -0.0009 | 650 | 1.292 | 33.38 | 43.13 | 43.15 | 0 | 0 | 0 | 0 | 0 | 0 | 0 | 0 | 0 | 0 | 2 | 70.44 | 129.56 | 33.6 | 1488.5 | 123.1 | 0
等径 | 7.8 | 99.9 | 1.03 | 0.135 | 7.9 | 1345.3 | 0 | 1295.35 | 59 | 0 | 10 | 0 | 1.06 | 0.138 | 683.5 | 20.16 | -0.01 | 683.5 | 1.094 | 0 | 0 | 0 | 0 | 232 | 0 | 219.2 | 32.37 | 29.37 | 7.41 | 0 | 200 | 0.41 | 6.12 | 6.57 | 1310.15 | 7.4 | 100 | 21.5 | 22 | 21 | 21 | 1247.3 | 1430 | 0 | -0.0008 | 650 | 1.292 | 33.4 | 43.15 | 43.15 | 0 | 0 | 0 | 0 | 0 | 0 | 0 | 0 | 0 | 0 | 2 | 70.52 | 129.48 | 33.6 | 1489.4 | 123.2 | 0
等径 | 7.8 | 100 | 1.02 | 0.135 | 7.9 | 1345.3 | 0 | 1305.41 | 39 | 0 | 10 | 0 | 1.06 | 0.137 | 684.2 | 20.27 | -0.03 | 684.2 | 1.094 | 0 | 0 | 0 | 0 | 231.9 | -0.1 | 219.6 | 32.34 | 29.37 | 7.41 | 0 | 200 | 0.39 | 5.95 | 6.5 | 1306.08 | 7.3 | 100 | 21.4 | 22 | 21 | 21 | 1247.3 | 1430 | 0 | -0.001 | 650 | 1.292 | 33.4 | 43.15 | 43.15 | 0 | 0 | 0 | 0 | 0 | 0 | 0 | 0 | 0 | 0 | 2 | 70.6 | 129.4 | 33.6 | 1489.9 | 123.3 | 0
等径 | 7.8 | 99.9 | 1.12 | 0.135 | 7.9 | 1345.1 | 0 | 1298.09 | 45 | 0 | 10 | 0 | 1.06 | 0.152 | 685.2 | 20.41 | 0 | 685.2 | 1.094 | 0 | 0 | 0 | 0 | 232 | 0 | 217.4 | 32.32 | 29.37 | 7.41 | 0 | 200 | 0.43 | 5.42 | 6.3 | 1314.22 | 7.3 | 100 | 21.4 | 22 | 21.1 | 21 | 1247.3 | 1430 | 0 | 0.0004 | 650 | 1.291 | 33.39 | 43.11 | 43.15 | 0 | 0 | 0 | 0 | 0 | 0 | 0 | 0 | 0 | 0 | 2 | 70.65 | 129.35 | 33.7 | 1490.6 | 123.3 | 0
等径 | 7.8 | 99.9 | 1.02 | 0.135 | 7.9 | 1344.7 | 0 | 1299 | 48 | 0 | 10 | 0 | 1.06 | 0.14 | 686.4 | 20.56 | 0.01 | 686.4 | 1.094 | 0 | 0 | 0 | 0 | 232 | 0 | 219.7 | 32.3 | 29.37 | 7.41 | 0 | 200 | 0.39 | 4.82 | 5.97 | 1302.02 | 7.3 | 100 | 21.4 | 22 | 21 | 21 | 1247.3 | 1430 | 0 | 0.0001 | 650 | 1.29 | 33.41 | 43.1 | 43.15 | 0 | 0 | 0 | 0 | 0 | 0 | 0 | 0 | 0 | 0 | 2 | 70.76 | 129.24 | 33.7 | 1491.3 | 123.4 | 0
等径 | 7.8 | 99.9 | 1.05 | 0.135 | 7.9 | 1344.4 | 0 | 1298.09 | 31 | 0 | 10 | 0 | 1.06 | 0.143 | 687.2 | 20.68 | 0.01 | 687.2 | 1.094 | 0 | 0 | 0 | 0 | 232 | 0 | 222.1 | 32.36 | 29.37 | 7.41 | 0 | 200 | 0.33 | 4.42 | 5.6 | 1297.95 | 7.4 | 100 | 21.4 | 22 | 21.2 | 21 | 1247.3 | 1430 | 0 | 0 | 650 | 1.29 | 33.41 | 43.1 | 43.16 | 0 | 0 | 0 | 0 | 0 | 0 | 0 | 0 | 0 | 0 | 2 | 70.86 | 129.14 | 33.7 | 1491.9 | 123.5 | 0
等径 | 7.8 | 100 | 1.09 | 0.135 | 7.9 | 1343.7 | 0 | 1303.57 | 62 | 0 | 10 | 0 | 1.06 | 0.144 | 688.5 | 20.86 | 0 | 688.5 | 1.093 | 0 | 0 | 0 | 0 | 232.1 | 0.1 | 226 | 32.31 | 29.37 | 7.41 | 0 | 200 | 0.4 | 4.1 | 4.98 | 1318.29 | 7.4 | 100 | 21.4 | 22 | 21 | 21 | 1247.3 | 1430 | 0 | 0.0004 | 650 | 1.293 | 33.38 | 43.16 | 43.16 | 0 | 0 | 0 | 0 | 0 | 0 | 0 | 0 | 0 | 0 | 2 | 70.96 | 129.04 | 33.7 | 1492.8 | 123.6 | 0
等径 | 7.8 | 99.9 | 1.02 | 0.135 | 7.9 | 1343.4 | 0 | 1304.49 | 24 | 0 | 10 | 0 | 1.06 | 0.139 | 689.4 | 20.97 | 0.01 | 689.4 | 1.093 | 0 | 0 | 0 | 0 | 232 | 0 | 223.7 | 32.31 | 29.37 | 7.41 | 0 | 200 | 0.33 | 3.8 | 4.6 | 1302.02 | 7.4 | 100 | 21.4 | 22 | 21.1 | 21 | 1247.3 | 1430 | 0 | -0.0003 | 650 | 1.292 | 33.38 | 43.13 | 43.16 | 0 | 0 | 0 | 0 | 0 | 0 | 0 | 0 | 0 | 0 | 2 | 71.05 | 128.95 | 33.7 | 1493.3 | 123.6 | 0
等径 | 7.8 | 99.9 | 1.05 | 0.135 | 7.9 | 1342.9 | 0 | 1307.24 | 44 | 0 | 10 | 0 | 1.06 | 0.143 | 690.6 | 21.14 | 0.02 | 690.6 | 1.093 | 0 | 0 | 0 | 0 | 232.1 | 0.1 | 226.1 | 32.33 | 29.37 | 7.41 | 0 | 200 | 0.34 | 3.63 | 4.16 | 1297.95 | 7.4 | 100 | 21.5 | 22 | 21.2 | 21 | 1247.3 | 1430 | 0 | 0.0005 | 650 | 1.292 | 33.41 | 43.17 | 43.16 | 0 | 0 | 0 | 0 | 0 | 0 | 0 | 0 | 0 | 0 | 2 | 71.18 | 128.82 | 33.8 | 1494.2 | 123.7 | 0
等径 | 7.8 | 99.9 | 1.1 | 0.135 | 7.9 | 1342.7 | 0 | 1306.32 | 41 | 0 | 10 | 0 | 1.06 | 0.148 | 691.6 | 21.27 | 0.02 | 691.6 | 1.093 | 0 | 0 | 0 | 0 | 232.2 | 0.2 | 227.1 | 32.28 | 29.37 | 7.41 | 0 | 200 | 0.41 | 3.54 | 3.93 | 1310.15 | 7.4 | 100 | 21.5 | 22 | 21.2 | 21 | 1247.5 | 1430 | 0 | 0.0006 | 650 | 1.291 | 33.38 | 43.09 | 43.16 | 0 | 0 | 0 | 0 | 0 | 0 | 0 | 0 | 0 | 0 | 2 | 71.27 | 128.73 | 33.8 | 1494.8 | 123.8 | 0
等径 | 7.8 | 99.9 | 1.07 | 0.135 | 7.9 | 1342.5 | 0 | 1306.32 | 42 | 0 | 10 | 0 | 1.06 | 0.142 | 692.8 | 21.44 | -0.01 | 692.8 | 1.093 | 0 | 0 | 0 | 0 | 232.1 | 0.1 | 228.2 | 32.27 | 29.37 | 7.41 | 0 | 200 | 0.33 | 3.46 | 3.71 | 1314.22 | 7.4 | 100 | 21.4 | 22 | 21.1 | 21 | 1247.6 | 1430 | 0 | -0.0009 | 650 | 1.291 | 33.41 | 43.13 | 43.16 | 0 | 0 | 0 | 0 | 0 | 0 | 0 | 0 | 0 | 0 | 2 | 71.38 | 128.62 | 33.8 | 1495.6 | 123.9 | 0
等径 | 7.8 | 99.9 | 1.04 | 0.135 | 7.9 | 1342.3 | 0 | 1310.92 | 74 | 0 | 10 | 0 | 1.06 | 0.139 | 693.8 | 21.56 | -0.02 | 693.8 | 1.093 | 0 | 0 | 0 | 0 | 232 | 0 | 226.3 | 32.22 | 29.37 | 7.41 | 0 | 200 | 0.33 | 3.43 | 3.59 | 1297.95 | 7.4 | 100 | 21.4 | 22 | 21.2 | 21 | 1247.7 | 1430 | 0 | -0.0003 | 650 | 1.291 | 33.41 | 43.13 | 43.16 | 0 | 0 | 0 | 0 | 0 | 0 | 0 | 0 | 0 | 0 | 2 | 71.47 | 128.53 | 33.8 | 1496.3 | 124 | 0
等径 | 7.8 | 99.9 | 1.04 | 0.135 | 7.9 | 1342.3 | 0 | 1311.84 | 21 | 0 | 10 | 0 | 1.06 | 0.145 | 694.8 | 21.7 | -0.01 | 694.8 | 1.093 | 0 | 0 | 0 | 0 | 232 | -0.5 | 228.8 | 32.25 | 29.37 | 7.41 | 0 | 200 | 0.33 | 3.4 | 3.51 | 1318.29 | 7.4 | 100 | 21.4 | 22 | 21.1 | 21 | 1247.8 | 1430 | 0 | 0.0002 | 650 | 1.29 | 33.4 | 43.09 | 43.16 | 0 | 0 | 0 | 0 | 0 | 0 | 0 | 0 | 0 | 0 | 2 | 71.55 | 128.45 | 33.9 | 1497 | 124.1 | 0
等径 | 7.8 | 99.9 | 1.04 | 0.135 | 7.9 | 1342.2 | 0 | 1305.41 | 59 | 0 | 10 | 0 | 1.06 | 0.137 | 695.9 | 21.85 | -0.05 | 695.8 | 1.093 | 0 | 0 | 0 | 0 | 232.1 | -0.4 | 227.1 | 32.28 | 29.37 | 7.41 | 0 | 200 | 0.25 | 3.39 | 3.45 | 1310.15 | 7.4 | 100 | 21.4 | 22 | 21.2 | 21 | 1247.9 | 1430 | 0 | -0.0015 | 650 | 1.292 | 33.4 | 43.15 | 43.16 | 0 | 0 | 0 | 0 | 0 | 0 | 0 | 0 | 0 | 0 | 2 | 71.66 | 128.34 | 33.9 | 1497.7 | 124.1 | 0
等径 | 7.8 | 99.9 | 0.96 | 0.135 | 7.9 | 1342.2 | 0 | 1302.66 | 60 | 0 | 10 | 0 | 1.06 | 0.132 | 697 | 22.01 | -0.08 | 697 | 1.093 | 0 | 0 | 0 | 0 | 231.9 | -0.6 | 228.1 | 32.25 | 29.37 | 7.41 | 0 | 200 | 0.24 | 3.37 | 3.42 | 1314.22 | 7.3 | 100 | 21.5 | 22 | 21 | 21 | 1248 | 1430 | 0 | -0.002 | 650 | 1.29 | 33.42 | 43.11 | 43.16 | 0 | 0 | 0 | 0 | 0 | 0 | 0 | 0 | 0 | 0 | 2 | 71.76 | 128.24 | 33.9 | 1498.6 | 124.2 | 0
等径 | 7.8 | 99.9 | 1.04 | 0.135 | 7.9 | 1342.2 | 0 | 1310.92 | 53 | 0 | 10 | 0 | 1.06 | 0.137 | 697.8 | 22.11 | -0.07 | 697.8 | 1.093 | 0 | 0 | 0 | 0 | 232 | -0.5 | 226.7 | 32.24 | 29.37 | 7.41 | 0 | 200 | 0.36 | 3.41 | 3.4 | 1310.15 | 7.3 | 100 | 21.4 | 22 | 21.2 | 21 | 1248.1 | 1430 | 0 | -0.0011 | 650 | 1.29 | 33.41 | 43.1 | 43.16 | 0 | 0 | 0 | 0 | 0 | 0 | 0 | 0 | 0 | 0 | 2 | 71.83 | 128.17 | 33.9 | 1499.1 | 124.3 | 0
等径 | 7.8 | 99.9 | 1.03 | 0.135 | 7.9 | 1342.2 | 0 | 1313.69 | 37 | 0 | 10 | 0 | 1.06 | 0.137 | 698.8 | 22.24 | -0.05 | 698.8 | 1.092 | 0 | 0 | 0 | 0 | 232 | -0.5 | 224.1 | 32.28 | 29.37 | 7.41 | 0 | 200 | 0.27 | 3.46 | 3.4 | 1322.36 | 7.4 | 100 | 21.4 | 22 | 21.1 | 21 | 1248.1 | 1430 | 0 | -0.0011 | 650 | 1.292 | 33.4 | 43.15 | 43.16 | 0 | 0 | 0 | 0 | 0 | 0 | 0 | 0 | 0 | 0 | 2 | 71.95 | 128.05 | 33.9 | 1499.8 | 124.4 | 0
等径 | 7.8 | 99.9 | 0.99 | 0.135 | 7.9 | 1342.2 | 0 | 1306.32 | 38 | 0 | 10 | 0 | 1.06 | 0.129 | 699.8 | 22.38 | -0.07 | 699.8 | 1.092 | 0 | 0 | 0 | 0 | 232 | -0.5 | 227.4 | 32.32 | 29.37 | 7.41 | 0 | 200 | 0.3 | 3.53 | 3.41 | 1302.02 | 7.4 | 100 | 21.4 | 22 | 21.2 | 21 | 1248.1 | 1430 | 0 | -0.0018 | 650 | 1.292 | 33.4 | 43.15 | 43.15 | 0 | 0 | 0 | 0 | 0 | 0 | 0 | 0 | 0 | 0 | 2 | 72.08 | 127.92 | 34 | 1500.5 | 124.5 | 0
等径 | 7.8 | 99.9 | 0.96 | 0.135 | 7.9 | 1342.2 | 0 | 1300.83 | 50 | 0 | 10 | 0 | 1.06 | 0.131 | 700.9 | 22.53 | -0.05 | 700.9 | 1.092 | 0 | 0 | 0 | 0 | 231.9 | -0.6 | 234.9 | 32.29 | 29.37 | 7.41 | 0 | 200 | 0.29 | 3.62 | 3.43 | 1326.43 | 7.5 | 100 | 21.5 | 22 | 21 | 21 | 1248.2 | 1430 | 0 | -0.0013 | 650 | 1.292 | 33.4 | 43.15 | 43.15 | 0 | 0 | 0 | 0 | 0 | 0 | 0 | 0 | 0 | 0 | 2 | 72.18 | 127.82 | 34 | 1501.3 | 124.5 | 0
等径 | 7.8 | 99.9 | 1 | 0.135 | 7.9 | 1342.2 | 0 | 1322.96 | 173 | 0 | 10 | 0 | 1.06 | 0.135 | 701.8 | 22.65 | -0.05 | 701.8 | 1.092 | 0 | 0 | 0 | 0 | 232 | -0.5 | 234.5 | 32.25 | 29.37 | 7.41 | 0 | 200 | 0.24 | 3.72 | 3.48 | 1314.22 | 7.4 | 100 | 21.5 | 22 | 21 | 21 | 1248.3 | 1430 | 0 | -0.0009 | 650 | 1.292 | 33.39 | 43.14 | 43.15 | 0 | 0 | 0 | 0 | 0 | 0 | 0 | 0 | 0 | 0 | 2 | 72.27 | 127.73 | 34 | 1502 | 124.6 | 0
等径 | 7.8 | 99.9 | 1.02 | 0.135 | 7.9 | 1342.3 | 0 | 1321.1 | 69 | 0 | 10 | 0 | 1.06 | 0.139 | 702.8 | 22.79 | -0.03 | 702.8 | 1.092 | 0 | 0 | 0 | 0 | 232.1 | -0.4 | 232.1 | 32.29 | 29.37 | 7.41 | 0 | 200 | 0.27 | 3.85 | 3.56 | 1306.08 | 7.4 | 100 | 21.4 | 22 | 21 | 21 | 1248.3 | 1430 | 0 | -0.0003 | 650 | 1.291 | 33.4 | 43.12 | 43.15 | 0 | 0 | 0 | 0 | 0 | 0 | 0 | 0 | 0 | 0 | 2 | 72.3 | 127.7 | 34 | 1502.7 | 124.7 | 0
等径 | 7.8 | 99.9 | 1.02 | 0.135 | 7.9 | 1342.5 | 0 | 1320.17 | 33 | 0 | 10 | 0 | 1.06 | 0.136 | 703.8 | 22.93 | -0.03 | 703.8 | 1.092 | 0 | 0 | 0 | 0 | 232.2 | -0.3 | 233.4 | 32.24 | 29.37 | 7.41 | 0 | 200 | 0.24 | 4.74 | 3.69 | 1322.36 | 7.4 | 100 | 21.4 | 22 | 21.2 | 21 | 1248.4 | 1430 | 0 | -0.001 | 650 | 1.291 | 33.39 | 43.11 | 43.15 | 0 | 0 | 0 | 0 | 0 | 0 | 0 | 0 | 0 | 0 | 2 | 72.44 | 127.56 | 34 | 1503.4 | 124.8 | 0
等径 | 7.8 | 99.9 | 1.04 | 0.135 | 7.9 | 1342.7 | 0 | 1324.82 | 64 | 0 | 10 | 0 | 1.06 | 0.141 | 704.9 | 23.08 | -0.02 | 704.9 | 1.092 | 0 | 0 | 0 | 0 | 232.2 | -0.3 | 234.8 | 32.3 | 29.37 | 7.41 | 0 | 200 | 0.35 | 5.56 | 3.95 | 1338.64 | 7.4 | 100 | 21.4 | 22 | 21 | 21 | 1248.5 | 1430 | 0 | -0.0001 | 650 | 1.292 | 33.39 | 43.14 | 43.15 | 0 | 0 | 0 | 0 | 0 | 0 | 0 | 0 | 0 | 0 | 2 | 72.59 | 127.41 | 34.1 | 1504.2 | 124.9 | 0
等径 | 7.8 | 99.9 | 1.06 | 0.135 | 7.9 | 1343 | 0 | 1320.17 | 29 | 0 | 10 | 0 | 1.06 | 0.148 | 705.9 | 23.21 | 0.05 | 705.9 | 1.092 | 0 | 0 | 0 | 0 | 232.5 | 0 | 230.5 | 32.31 | 29.37 | 7.41 | 0 | 200 | 0.28 | 5.79 | 4.28 | 1297.95 | 7.4 | 100 | 21.5 | 22 | 21.2 | 21 | 1248.6 | 1430 | 0 | 0.0016 | 650 | 1.29 | 33.4 | 43.09 | 43.15 | 0 | 0 | 0 | 0 | 0 | 0 | 0 | 0 | 0 | 0 | 2 | 72.63 | 127.37 | 34.1 | 1504.8 | 124.9 | 0
等径 | 7.8 | 99.9 | 1.06 | 0.135 | 7.9 | 1343.6 | 0 | 1322.96 | 46 | 0 | 10 | 0 | 1.06 | 0.15 | 706.9 | 23.36 | 0.02 | 706.9 | 1.091 | 0 | 0 | 0 | 0 | 232.6 | 0.1 | 230.1 | 32.28 | 29.37 | 7.41 | 0 | 200 | 0.34 | 5.91 | 4.83 | 1310.15 | 7.4 | 100 | 21.4 | 22 | 21.1 | 21 | 1248.6 | 1430 | 0 | 0.0006 | 650 | 1.291 | 33.4 | 43.12 | 43.15 | 0 | 0 | 0 | 0 | 0 | 0 | 0 | 0 | 0 | 0 | 2 | 72.75 | 127.25 | 34.1 | 1505.5 | 125 | 0
等径 | 7.8 | 99.9 | 1.1 | 0.135 | 7.9 | 1344.4 | 0 | 1320.17 | 21 | 0 | 10 | 0 | 1.06 | 0.147 | 708.4 | 23.55 | 0.05 | 708.4 | 1.091 | 0 | 0 | 0 | 0 | 232.8 | 0.3 | 223.7 | 32.23 | 29.37 | 7.41 | 0 | 200 | 0.31 | 6.51 | 5.66 | 1302.02 | 7.4 | 100 | 21.5 | 22 | 21.3 | 21 | 1248.7 | 1430 | 0 | 0.0005 | 650 | 1.292 | 33.41 | 43.17 | 43.16 | 0 | 0 | 0 | 0 | 0 | 0 | 0 | 0 | 0 | 0 | 2 | 72.89 | 127.11 | 34.1 | 1506.4 | 125.1 | 0
等径 | 7.8 | 99.9 | 1.13 | 0.135 | 7.9 | 1344.8 | 0 | 1305.41 | 31 | 0 | 10 | 0 | 1.06 | 0.146 | 709.1 | 23.66 | 0.03 | 709.1 | 1.091 | 0 | 0 | 0 | 0 | 232.8 | 0.3 | 221.2 | 32.2 | 29.37 | 7.41 | 0 | 200 | 0.29 | 6.74 | 6.02 | 1322.36 | 7.4 | 100 | 21.4 | 22 | 21 | 21 | 1248.7 | 1430 | 0 | -0.0001 | 650 | 1.29 | 33.4 | 43.09 | 43.16 | 0 | 0 | 0 | 0 | 0 | 0 | 0 | 0 | 0 | 0 | 2 | 72.92 | 127.08 | 34.1 | 1507 | 125.2 | 0
等径 | 7.8 | 99.9 | 1.08 | 0.135 | 7.9 | 1345.1 | 0 | 1312.77 | 45 | 0 | 10 | 0 | 1.06 | 0.145 | 710.2 | 23.81 | 0.05 | 710.2 | 1.091 | 0 | 0 | 0 | 0 | 232.8 | 0.3 | 219.2 | 32.22 | 29.37 | 7.41 | 0 | 200 | 0.26 | 6.61 | 6.33 | 1306.08 | 7.4 | 100 | 21.5 | 22 | 21.2 | 21 | 1248.7 | 1430 | 0 | 0.0016 | 650 | 1.29 | 33.43 | 43.12 | 43.16 | 0 | 0 | 0 | 0 | 0 | 0 | 0 | 0 | 0 | 0 | 2 | 73.02 | 126.98 | 34.2 | 1507.6 | 125.3 | 0
等径 | 7.8 | 99.9 | 1.12 | 0.135 | 7.9 | 1345.2 | 0 | 1311.84 | 103 | 0 | 10 | 0 | 1.06 | 0.151 | 711.2 | 23.95 | 0.03 | 711.2 | 1.091 | 0 | 0 | 0 | 0 | 232.9 | 0.4 | 218.3 | 32.19 | 29.37 | 7.41 | 0 | 200 | 0.32 | 6.47 | 6.49 | 1302.02 | 7.4 | 100 | 21.4 | 22 | 21.1 | 21 | 1248.6 | 1430 | 0 | 0.0011 | 650 | 1.292 | 33.4 | 43.15 | 43.16 | 0 | 0 | 0 | 0 | 0 | 0 | 0 | 0 | 0 | 0 | 2 | 73.15 | 126.85 | 34.2 | 1508.4 | 125.3 | 0
等径 | 7.8 | 99.9 | 1.08 | 0.135 | 7.9 | 1345.3 | 0 | 1303.57 | 29 | 0 | 10 | 0 | 1.06 | 0.148 | 712.2 | 24.1 | 0.03 | 712.2 | 1.091 | 0 | 0 | 0 | 0 | 232.8 | 0.3 | 217.2 | 32.22 | 29.37 | 7.41 | 0 | 200 | 0.22 | 6.06 | 6.52 | 1310.15 | 7.4 | 100 | 21.5 | 22 | 21.1 | 21 | 1248.5 | 1430 | 0 | 0.0004 | 650 | 1.291 | 33.43 | 43.16 | 43.17 | 0 | 0 | 0 | 0 | 0 | 0 | 0 | 0 | 0 | 0 | 2 | 73.2 | 126.8 | 34.2 | 1509 | 125.4 | 0
等径 | 7.8 | 99.9 | 1.09 | 0.135 | 7.9 | 1345.2 | 0 | 1312.77 | 31 | 0 | 10 | 0 | 1.06 | 0.148 | 713.4 | 24.24 | 0.01 | 713.4 | 1.091 | 0 | 0 | 0 | 0 | 232.8 | 0.3 | 221.9 | 32.2 | 29.37 | 7.41 | 0 | 200 | 0.25 | 5.48 | 6.42 | 1314.22 | 7.4 | 100 | 21.4 | 22 | 21.1 | 21 | 1248.4 | 1430 | 0 | 0.0001 | 650 | 1.29 | 33.41 | 43.1 | 43.17 | 0 | 0 | 0 | 0 | 0 | 0 | 0 | 0 | 0 | 0 | 2 | 73.31 | 126.69 | 34.2 | 1509.7 | 125.5 | 0
等径 | 7.8 | 100 | 1.06 | 0.135 | 7.9 | 1344.9 | 0 | 1320.17 | 82 | 0 | 10 | 0 | 1.06 | 0.144 | 714.4 | 24.38 | -0.03 | 714.4 | 1.091 | 0 | 0 | 0 | 0 | 232.6 | 0.1 | 229.9 | 32.25 | 29.37 | 7.41 | 0 | 200 | 0.24 | 4.97 | 6.14 | 1318.29 | 7.4 | 100 | 21.4 | 22 | 21.1 | 21 | 1248.3 | 1430 | 0 | -0.001 | 650 | 1.293 | 33.39 | 43.17 | 43.17 | 0 | 0 | 0 | 0 | 0 | 0 | 0 | 0 | 0 | 0 | 2 | 73.42 | 126.58 | 34.2 | 1510.5 | 125.6 | 0
等径 | 7.8 | 99.9 | 1.04 | 0.135 | 7.9 | 1344.4 | 0 | 1313.69 | 60 | 0 | 10 | 0 | 1.06 | 0.14 | 715.4 | 24.52 | -0.04 | 715.4 | 1.091 | 0 | 0 | 0 | 0 | 232.4 | -0.1 | 232.2 | 32.21 | 29.37 | 7.41 | 0 | 200 | 0.25 | 4.48 | 5.68 | 1297.95 | 7.4 | 100 | 21.5 | 22 | 21.2 | 21 | 1248.3 | 1430 | 0 | -0.001 | 650 | 1.291 | 33.42 | 43.15 | 43.17 | 0 | 0 | 0 | 0 | 0 | 0 | 0 | 0 | 0 | 0 | 2 | 73.53 | 126.47 | 34.3 | 1511.2 | 125.7 | 0
等径 | 7.8 | 99.9 | 1.06 | 0.135 | 7.9 | 1343.9 | 0 | 1322.03 | 42 | 0 | 10 | 0 | 1.06 | 0.142 | 716.4 | 24.66 | -0.03 | 716.4 | 1.091 | 0 | 0 | 0 | 0 | 232.4 | -0.1 | 232.1 | 32.17 | 29.37 | 7.41 | 0 | 200 | 0.28 | 4.22 | 5.16 | 1310.15 | 7.4 | 100 | 21.4 | 22 | 21.3 | 21 | 1248.3 | 1430 | 0 | -0.0004 | 650 | 1.291 | 33.43 | 43.16 | 43.17 | 0 | 0 | 0 | 0 | 0 | 0 | 0 | 0 | 0 | 0 | 2 | 73.6 | 126.4 | 34.3 | 1511.9 | 125.7 | 0
等径 | 7.8 | 99.9 | 1.11 | 0.135 | 7.9 | 1343.5 | 0 | 1313.69 | 62 | 0 | 10 | 0 | 1.06 | 0.15 | 717.4 | 24.8 | -0.02 | 717.4 | 1.091 | 0 | 0 | 0 | 0 | 232.4 | -0.1 | 235.3 | 32.21 | 29.37 | 7.41 | 0 | 200 | 0.27 | 4.06 | 4.71 | 1314.22 | 7.4 | 100 | 21.5 | 22 | 21 | 21 | 1248.3 | 1430 | 0 | 0 | 650 | 1.292 | 33.4 | 43.15 | 43.17 | 0 | 0 | 0 | 0 | 0 | 0 | 0 | 0 | 0 | 0 | 2 | 73.76 | 126.24 | 34.3 | 1512.6 | 125.8 | 0
等径 | 7.8 | 99.9 | 0.98 | 0.135 | 7.9 | 1343.1 | 0 | 1312.77 | 87 | 0 | 10 | 0 | 1.06 | 0.135 | 718.6 | 24.98 | 0 | 718.6 | 1.091 | 0 | 0 | 0 | 0 | 232.4 | -0.1 | 235.2 | 32.25 | 29.37 | 7.41 | 0 | 200 | 0.3 | 3.8 | 4.36 | 1306.08 | 7.4 | 100 | 21.5 | 22 | 21 | 21 | 1248.3 | 1430 | 0 | -0.0004 | 650 | 1.29 | 33.4 | 43.09 | 43.17 | 0 | 0 | 0 | 0 | 0 | 0 | 0 | 0 | 0 | 0 | 2 | 73.83 | 126.17 | 34.3 | 1513.4 | 125.9 | 0
等径 | 7.8 | 99.9 | 1.04 | 0.135 | 7.9 | 1342.9 | 0 | 1309.08 | 22 | 0 | 10 | 0 | 1.06 | 0.143 | 719.6 | 25.11 | -0.03 | 719.6 | 1.091 | 0 | 0 | 0 | 0 | 232.4 | -0.1 | 229.3 | 32.17 | 29.37 | 7.41 | 0 | 200 | 0.29 | 3.74 | 4.13 | 1314.22 | 7.4 | 100 | 21.4 | 22 | 21 | 21 | 1248.3 | 1430 | 0 | -0.0005 | 650 | 1.29 | 33.42 | 43.11 | 43.17 | 0 | 0 | 0 | 0 | 0 | 0 | 0 | 0 | 0 | 0 | 2 | 73.92 | 126.08 | 34.4 | 1514.1 | 126 | 0
等径 | 7.8 | 99.9 | 1.04 | 0.135 | 7.9 | 1342.7 | 0 | 1303.57 | 45 | 0 | 10 | 0 | 1.06 | 0.14 | 720.8 | 25.25 | -0.01 | 720.6 | 1.091 | 0 | 0 | 0 | 0 | 232.4 | -0.1 | 228.2 | 32.18 | 29.37 | 7.41 | 0 | 200 | 0.36 | 3.66 | 3.92 | 1310.15 | 7.4 | 100 | 21.4 | 22 | 21 | 21 | 1248.1 | 1430 | 0 | -0.0005 | 650 | 1.291 | 33.39 | 43.11 | 43.17 | 0 | 0 | 0 | 0 | 0 | 0 | 0 | 0 | 0 | 0 | 2 | 74.02 | 125.98 | 34.4 | 1514.8 | 126.1 | 0
等径 | 7.8 | 99.9 | 1.04 | 0.135 | 7.9 | 1342.6 | 0 | 1296.26 | 117 | 0 | 10 | 0 | 1.06 | 0.139 | 721.5 | 25.36 | -0.04 | 721.5 | 1.09 | 0 | 0 | 0 | 0 | 232.3 | -0.2 | 223.4 | 32.14 | 29.37 | 7.41 | 0 | 200 | 0.37 | 3.6 | 3.8 | 1306.08 | 7.4 | 100 | 21.4 | 22 | 21.1 | 21 | 1248 | 1430 | 0 | -0.0015 | 650 | 1.292 | 33.41 | 43.17 | 43.17 | 0 | 0 | 0 | 0 | 0 | 0 | 0 | 0 | 0 | 0 | 2 | 74.11 | 125.89 | 34.4 | 1515.4 | 126.1 | 0
等径 | 7.8 | 99.9 | 1.03 | 0.135 | 7.9 | 1342.5 | 0 | 1307.24 | 50 | 0 | 10 | 0 | 1.06 | 0.143 | 722.6 | 25.52 | -0.02 | 722.6 | 1.09 | 0 | 0 | 0 | 0 | 232.3 | -0.2 | 226 | 32.11 | 29.37 | 7.41 | 0 | 200 | 0.41 | 3.58 | 3.69 | 1330.5 | 7.4 | 100 | 21.4 | 22 | 21.1 | 21 | 1247.9 | 1430 | 0 | 0 | 650 | 1.291 | 33.4 | 43.12 | 43.17 | 0 | 0 | 0 | 0 | 0 | 0 | 0 | 0 | 0 | 0 | 2 | 74.24 | 125.76 | 34.4 | 1516.2 | 126.2 | 0
等径 | 7.8 | 99.9 | 1.03 | 0.135 | 7.9 | 1342.4 | 0 | 1314.61 | 50 | 0 | 10 | 0 | 1.06 | 0.141 | 723.6 | 25.66 | -0.01 | 723.6 | 1.09 | 0 | 0 | 0 | 0 | 232.4 | -0.1 | 223.5 | 32.13 | 29.37 | 7.41 | 0 | 200 | 0.38 | 3.64 | 3.64 | 1310.15 | 7.4 | 100 | 21.5 | 22 | 21.1 | 21 | 1247.9 | 1430 | 0 | -0.0002 | 650 | 1.292 | 33.42 | 43.18 | 43.17 | 0 | 0 | 0 | 0 | 0 | 0 | 0 | 0 | 0 | 0 | 2 | 74.32 | 125.68 | 34.4 | 1516.9 | 126.3 | 0
等径 | 7.8 | 99.9 | 0.99 | 0.135 | 7.9 | 1342.4 | 0 | 1314.61 | 7 | 0 | 10 | 0 | 1.06 | 0.136 | 724.6 | 25.79 | -0.02 | 724.5 | 1.09 | 0 | 0 | 0 | 0 | 232.3 | -0.2 | 225.1 | 32.08 | 29.37 | 7.41 | 0 | 200 | 0.33 | 3.79 | 3.63 | 1318.29 | 7.5 | 100 | 21.4 | 22 | 21.1 | 21 | 1248 | 1430 | 0 | -0.0015 | 650 | 1.293 | 33.38 | 43.16 | 43.17 | 0 | 0 | 0 | 0 | 0 | 0 | 0 | 0 | 0 | 0 | 2 | 74.43 | 125.57 | 34.5 | 1517.5 | 126.4 | 0
等径 | 7.8 | 99.9 | 1.02 | 0.135 | 7.9 | 1342.4 | 0 | 1311.84 | 62 | 0 | 10 | 0 | 1.06 | 0.137 | 725.9 | 25.98 | -0.04 | 725.9 | 1.09 | 0 | 0 | 0 | 0 | 232.3 | -0.3 | 227.3 | 32.13 | 29.37 | 7.41 | 0 | 200 | 0.28 | 3.85 | 3.67 | 1314.22 | 7.4 | 100 | 21.4 | 22 | 21.3 | 21 | 1248.1 | 1430 | 0 | -0.0014 | 650 | 1.29 | 33.4 | 43.09 | 43.17 | 0 | 0 | 0 | 0 | 0 | 0 | 0 | 0 | 0 | 0 | 2 | 74.55 | 125.45 | 34.5 | 1518.5 | 126.5 | 0
等径 | 7.8 | 99.9 | 1.04 | 0.135 | 7.9 | 1342.5 | 0 | 1308.16 | 45 | 0 | 10 | 0 | 1.06 | 0.139 | 726.8 | 26.09 | -0.06 | 726.8 | 1.09 | 0 | 0 | 0 | 0 | 232.2 | -0.3 | 231.1 | 32.13 | 29.37 | 7.41 | 0 | 200 | 0.24 | 4.08 | 3.72 | 1306.08 | 7.5 | 100 | 21.5 | 22 | 21 | 21 | 1248.1 | 1430 | 0 | -0.001 | 650 | 1.29 | 33.4 | 43.09 | 43.16 | 0 | 0 | 0 | 0 | 0 | 0 | 0 | 0 | 0 | 0 | 2 | 74.62 | 125.38 | 34.5 | 1519.1 | 126.5 | 0
等径 | 7.8 | 100 | 1.01 | 0.135 | 7.9 | 1342.6 | 0 | 1319.24 | 59 | 0 | 10 | 0 | 1.06 | 0.137 | 727.8 | 26.22 | -0.05 | 727.8 | 1.09 | 0 | 0 | 0 | 0 | 232.1 | -0.4 | 227.6 | 32.14 | 29.37 | 7.41 | 0 | 200 | 0.28 | 4.21 | 3.82 | 1310.15 | 7.5 | 100 | 21.4 | 22 | 21.1 | 21 | 1248.1 | 1430 | 0 | -0.001 | 650 | 1.293 | 33.39 | 43.17 | 43.16 | 0 | 0 | 0 | 0 | 0 | 0 | 0 | 0 | 0 | 0 | 2 | 74.72 | 125.28 | 34.5 | 1519.8 | 126.6 | 0
等径 | 7.8 | 99.9 | 1.03 | 0.135 | 7.9 | 1342.6 | 0 | 1314.61 | 29 | 0 | 10 | 0 | 1.06 | 0.136 | 728.1 | 26.27 | -0.07 | 728.1 | 1.09 | 0 | 0 | 0 | 0 | 232.1 | -0.4 | 227 | 32.15 | 29.37 | 7.41 | 0 | 200 | 0.38 | 4.22 | 3.86 | 1318.29 | 7.4 | 100 | 21.4 | 22 | 21.1 | 21 | 1248.1 | 1430 | 0 | -0.0015 | 650 | 1.291 | 33.39 | 43.11 | 43.16 | 0 | 0 | 0 | 0 | 0 | 0 | 0 | 0 | 0 | 0 | 2 | 74.72 | 125.28 | 34.5 | 1520 | 126.7 | 0
等径 | 7.8 | 99.9 | 1.09 | 0.135 | 7.9 | 1342.8 | 0 | 1304.49 | 166 | 0 | 10 | 0 | 1.06 | 0.148 | 729.5 | 26.46 | -0.03 | 729.5 | 1.089 | 0 | 0 | 0 | 0 | 232.2 | -0.3 | 224.1 | 32.07 | 29.37 | 7.41 | 0 | 200 | 0.3 | 4.44 | 4.05 | 1322.36 | 7.5 | 100 | 21.4 | 22 | 21.1 | 21 | 1248.2 | 1430 | 0 | 0.0003 | 650 | 1.293 | 33.4 | 43.19 | 43.16 | 0 | 0 | 0 | 0 | 0 | 0 | 0 | 0 | 0 | 0 | 2 | 74.83 | 125.17 | 34.6 | 1521.1 | 126.8 | 0
等径 | 7.8 | 100 | 1.08 | 0.135 | 7.9 | 1343 | 0 | 1303.57 | 34 | 0 | 10 | 0 | 1.06 | 0.147 | 730.6 | 26.62 | -0.02 | 730.6 | 1.089 | 0 | 0 | 0 | 0 | 232.3 | -0.2 | 226.5 | 32.09 | 29.37 | 7.41 | 0 | 200 | 0.34 | 4.62 | 4.21 | 1314.22 | 7.5 | 100 | 21.4 | 22 | 21.1 | 21 | 1248.3 | 1430 | 0 | -0.0006 | 650 | 1.292 | 33.38 | 43.13 | 43.16 | 0 | 0 | 0 | 0 | 0 | 0 | 0 | 0 | 0 | 0 | 2 | 74.96 | 125.04 | 34.6 | 1521.8 | 126.9 | 0
等径 | 7.8 | 99.9 | 1.13 | 0.135 | 7.9 | 1343.1 | 0 | 1299 | 48 | 0 | 10 | 0 | 1.06 | 0.149 | 731.8 | 26.77 | -0.03 | 731.8 | 1.089 | 0 | 0 | 0 | 0 | 232.4 | -0.1 | 222.5 | 32.1 | 29.37 | 7.41 | 0 | 200 | 0.36 | 4.57 | 4.37 | 1318.29 | 7.5 | 100 | 21.4 | 22 | 21.1 | 21 | 1248.3 | 1430 | 0 | -0.0007 | 650 | 1.293 | 33.39 | 43.17 | 43.16 | 0 | 0 | 0 | 0 | 0 | 0 | 0 | 0 | 0 | 0 | 2 | 75.09 | 124.91 | 34.6 | 1522.6 | 126.9 | 0
等径 | 7.8 | 99.9 | 1.04 | 0.135 | 7.9 | 1343.3 | 0 | 1311.84 | 71 | 0 | 10 | 0 | 1.06 | 0.138 | 732.9 | 26.92 | 0 | 732.8 | 1.089 | 0 | 0 | 0 | 0 | 232.4 | -0.1 | 224.2 | 32.13 | 29.37 | 7.41 | 0 | 200 | 0.42 | 4.6 | 4.5 | 1310.15 | 7.5 | 100 | 21.4 | 22 | 21.1 | 21 | 1248.5 | 1430 | 0 | -0.0001 | 650 | 1.291 | 33.4 | 43.12 | 43.16 | 0 | 0 | 0 | 0 | 0 | 0 | 0 | 0 | 0 | 0 | 2 | 75.17 | 124.83 | 34.6 | 1523.3 | 127 | 0
等径 | 7.8 | 99.9 | 1.07 | 0.135 | 7.9 | 1343.3 | 0 | 1301.74 | 33 | 0 | 10 | 0 | 1.06 | 0.143 | 734 | 27.08 | 0.01 | 734 | 1.089 | 0 | 0 | 0 | 0 | 232.5 | 0 | 229.6 | 32.08 | 29.37 | 7.41 | 0 | 200 | 0.36 | 4.56 | 4.58 | 1318.29 | 7.5 | 100 | 21.4 | 22 | 21.2 | 21 | 1248.6 | 1430 | 0 | 0.0004 | 650 | 1.291 | 33.41 | 43.13 | 43.16 | 0 | 0 | 0 | 0 | 0 | 0 | 0 | 0 | 0 | 0 | 2 | 75.29 | 124.71 | 34.6 | 1524.1 | 127.1 | 0
等径 | 7.8 | 99.9 | 1.08 | 0.135 | 7.9 | 1343.3 | 0 | 1302.66 | 64 | 0 | 10 | 0 | 1.06 | 0.146 | 734.8 | 27.18 | 0.01 | 734.8 | 1.089 | 0 | 0 | 0 | 0 | 232.5 | 0 | 231 | 32.08 | 29.37 | 7.41 | 0 | 200 | 0.32 | 4.46 | 4.59 | 1297.95 | 7.4 | 100 | 21.4 | 22 | 21.1 | 21 | 1248.6 | 1430 | 0 | 0.0004 | 650 | 1.292 | 33.4 | 43.15 | 43.16 | 0 | 0 | 0 | 0 | 0 | 0 | 0 | 0 | 0 | 0 | 2 | 75.39 | 124.61 | 34.7 | 1524.7 | 127.2 | 0
等径 | 7.8 | 100 | 1.09 | 0.135 | 7.9 | 1343.3 | 0 | 1303.57 | 60 | 0 | 10 | 0 | 1.06 | 0.148 | 735.9 | 27.33 | 0.02 | 735.9 | 1.089 | 0 | 0 | 0 | 0 | 232.6 | 0.1 | 226.7 | 32.09 | 29.37 | 7.41 | 0 | 200 | 0.36 | 4.31 | 4.56 | 1293.88 | 7.4 | 100 | 21.4 | 22 | 21.3 | 21 | 1248.7 | 1430 | 0 | 0.0006 | 650 | 1.292 | 33.41 | 43.17 | 43.16 | 0 | 0 | 0 | 0 | 0 | 0 | 0 | 0 | 0 | 0 | 2 | 75.46 | 124.54 | 34.7 | 1525.4 | 127.3 | 0
等径 | 7.8 | 99.9 | 1.15 | 0.135 | 7.9 | 1343.2 | 0 | 1303.57 | 41 | 0 | 10 | 0 | 1.06 | 0.155 | 736.9 | 27.48 | 0.02 | 736.9 | 1.089 | 0 | 0 | 0 | 0 | 232.7 | 0.2 | 227.7 | 32.06 | 29.37 | 7.41 | 0 | 200 | 0.24 | 4.16 | 4.48 | 1302.02 | 7.4 | 100 | 21.4 | 22 | 21.1 | 21 | 1248.8 | 1430 | 0 | 0.0008 | 650 | 1.29 | 33.42 | 43.11 | 43.17 | 0 | 0 | 0 | 0 | 0 | 0 | 0 | 0 | 0 | 0 | 2 | 75.56 | 124.44 | 34.7 | 1526.1 | 127.3 | 0
等径 | 7.8 | 99.9 | 1.12 | 0.135 | 7.9 | 1343.1 | 0 | 1304.49 | 24 | 0 | 10 | 0 | 1.06 | 0.154 | 738.1 | 27.64 | 0.08 | 738.1 | 1.089 | 0 | 0 | 0 | 0 | 232.9 | 0.4 | 223.7 | 32.05 | 29.37 | 7.41 | 0 | 200 | 0.25 | 4.08 | 4.36 | 1318.29 | 7.4 | 100 | 21.4 | 22 | 21 | 21 | 1248.8 | 1430 | 0 | 0.0019 | 650 | 1.291 | 33.42 | 43.15 | 43.17 | 0 | 0 | 0 | 0 | 0 | 0 | 0 | 0 | 0 | 0 | 2 | 75.68 | 124.32 | 34.7 | 1526.8 | 127.4 | 0
等径 | 7.8 | 99.9 | 1.1 | 0.135 | 7.9 | 1343 | 0 | 1300.83 | 49 | 0 | 10 | 0 | 1.06 | 0.147 | 739.1 | 27.78 | 0.06 | 739.1 | 1.089 | 0 | 0 | 0 | 0 | 233 | 0.5 | 227.3 | 32.08 | 29.37 | 7.41 | 0 | 200 | 0.25 | 3.96 | 4.24 | 1314.22 | 7.5 | 100 | 21.4 | 22 | 21.1 | 21 | 1248.9 | 1430 | 0 | 0.0008 | 650 | 1.292 | 33.39 | 43.14 | 43.18 | 0 | 0 | 0 | 0 | 0 | 0 | 0 | 0 | 0 | 0 | 2 | 75.77 | 124.23 | 34.7 | 1527.5 | 127.5 | 0
等径 | 7.8 | 99.9 | 1.13 | 0.135 | 7.9 | 1342.9 | 0 | 1302.66 | 42 | 0 | 10 | 0 | 1.06 | 0.156 | 740.2 | 27.94 | 0.09 | 740.2 | 1.089 | 0 | 0 | 0 | 0 | 233.1 | 0.6 | 230.9 | 32.06 | 29.37 | 7.41 | 0 | 200 | 0.24 | 3.9 | 4.11 | 1306.08 | 7.4 | 100 | 21.4 | 22 | 21.1 | 21 | 1248.8 | 1430 | 0 | 0.0023 | 650 | 1.29 | 33.4 | 43.09 | 43.18 | 0 | 0 | 0 | 0 | 0 | 0 | 0 | 0 | 0 | 0 | 2 | 75.9 | 124.1 | 34.8 | 1528.2 | 127.6 | 0
等径 | 7.8 | 100 | 1.1 | 0.135 | 7.9 | 1342.8 | 0 | 1303.57 | 56 | 0 | 10 | 0 | 1.06 | 0.146 | 741.5 | 28.1 | 0.06 | 741.5 | 1.089 | 0 | 0 | 0 | 0 | 233.1 | 0.6 | 228.1 | 32.09 | 29.37 | 7.41 | 0 | 200 | 0.23 | 3.94 | 4 | 1302.02 | 7.5 | 100 | 21.4 | 22 | 21.1 | 21 | 1248.7 | 1430 | 0 | 0.0008 | 650 | 1.292 | 33.42 | 43.18 | 43.19 | 0 | 0 | 0 | 0 | 0 | 0 | 0 | 0 | 0 | 0 | 2 | 76.01 | 123.99 | 34.8 | 1529 | 127.7 | 0
等径 | 7.8 | 99.9 | 1.12 | 0.135 | 7.9 | 1342.7 | 0 | 1303.57 | 22 | 0 | 10 | 0 | 1.06 | 0.149 | 742.5 | 28.24 | 0.06 | 742.5 | 1.089 | 0 | 0 | 0 | 0 | 233.2 | 0.7 | 226.8 | 32.04 | 29.37 | 7.41 | 0 | 200 | 0.31 | 3.96 | 3.95 | 1293.88 | 7.4 | 100 | 21.4 | 22 | 21.2 | 21 | 1248.4 | 1430 | 0 | 0.001 | 650 | 1.293 | 33.41 | 43.2 | 43.19 | 0 | 0 | 0 | 0 | 0 | 0 | 0 | 0 | 0 | 0 | 2 | 76.1 | 123.9 | 34.8 | 1529.6 | 127.7 | 0
等径 | 7.8 | 99.9 | 1.04 | 0.135 | 7.9 | 1342.7 | 0 | 1309.08 | 36 | 0 | 10 | 0 | 1.06 | 0.14 | 743.5 | 28.38 | 0.03 | 743.5 | 1.089 | 0 | 0 | 0 | 0 | 232.9 | 0.4 | 226.6 | 32.02 | 29.37 | 7.41 | 0 | 200 | 0.22 | 3.99 | 3.93 | 1306.08 | 7.4 | 100 | 21.4 | 22 | 21 | 21 | 1248.1 | 1430 | 0 | 0.0004 | 650 | 1.294 | 33.39 | 43.21 | 43.2 | 0 | 0 | 0 | 0 | 0 | 0 | 0 | 0 | 0 | 0 | 2 | 76.21 | 123.79 | 34.8 | 1530.3 | 127.8 | 0
等径 | 7.8 | 99.9 | 1.04 | 0.135 | 7.9 | 1342.7 | 0 | 1307.24 | 27 | 0 | 10 | 0 | 1.06 | 0.135 | 744.5 | 28.52 | -0.03 | 744.5 | 1.089 | 0 | 0 | 0 | 0 | 232.8 | 0.3 | 226.7 | 32.03 | 29.37 | 7.41 | 0 | 200 | 0.29 | 4.04 | 3.95 | 1310.15 | 7.4 | 100 | 21.4 | 22 | 21.1 | 21 | 1247.8 | 1430 | 0 | -0.0009 | 650 | 1.293 | 33.4 | 43.19 | 43.19 | 0 | 0 | 0 | 0 | 0 | 0 | 0 | 0 | 0 | 0 | 2 | 76.31 | 123.69 | 34.8 | 1531 | 127.9 | 0
等径 | 7.8 | 99.9 | 1.04 | 0.135 | 7.9 | 1342.8 | 0 | 1309.08 | 84 | 0 | 10 | 0 | 1.06 | 0.137 | 745.6 | 28.66 | -0.04 | 745.6 | 1.089 | 0 | 0 | 0 | 0 | 232.6 | 0.1 | 228.8 | 32.03 | 29.37 | 7.41 | 0 | 200 | 0.31 | 4.22 | 4 | 1310.15 | 7.4 | 100 | 21.5 | 22 | 21 | 21 | 1247.5 | 1430 | 0 | -0.0004 | 650 | 1.291 | 33.44 | 43.17 | 43.19 | 0 | 0 | 0 | 0 | 0 | 0 | 0 | 0 | 0 | 0 | 2 | 76.4 | 123.6 | 34.9 | 1531.7 | 128 | 0
等径 | 7.8 | 99.9 | 0.97 | 0.135 | 7.9 | 1342.8 | 0 | 1326.68 | 53 | 0 | 10 | 0 | 1.06 | 0.134 | 746.8 | 28.81 | -0.02 | 746.6 | 1.089 | 0 | 0 | 0 | 0 | 232.4 | -0.1 | 227.2 | 32.07 | 29.37 | 7.41 | 0 | 200 | 0.37 | 4.38 | 4.06 | 1306.08 | 7.4 | 100 | 21.5 | 22 | 21.2 | 21 | 1247.3 | 1430 | 0 | -0.0002 | 650 | 1.293 | 33.41 | 43.2 | 43.19 | 0 | 0 | 0 | 0 | 0 | 0 | 0 | 0 | 0 | 0 | 2 | 76.53 | 123.47 | 34.9 | 1532.5 | 128.1 | 0
等径 | 7.8 | 99.9 | 1.05 | 0.135 | 7.9 | 1342.9 | 0 | 1315.54 | 67 | 0 | 10 | 0 | 1.06 | 0.141 | 747.6 | 28.94 | -0.04 | 747.6 | 1.089 | 0 | 0 | 0 | 0 | 232.4 | -0.1 | 233.9 | 32.06 | 29.37 | 7.41 | 0 | 200 | 0.39 | 4.45 | 4.13 | 1297.95 | 7.4 | 100 | 21.4 | 22 | 21 | 21 | 1247.3 | 1430 | 0 | -0.0008 | 650 | 1.292 | 33.4 | 43.15 | 43.19 | 0 | 0 | 0 | 0 | 0 | 0 | 0 | 0 | 0 | 0 | 2 | 76.6 | 123.4 | 34.9 | 1533.2 | 128.1 | 0
等径 | 7.8 | 99.9 | 1.01 | 0.135 | 7.9 | 1343 | 0 | 1316.46 | 62 | 0 | 10 | 0 | 1.06 | 0.139 | 748.6 | 29.08 | -0.03 | 748.6 | 1.089 | 0 | 0 | 0 | 0 | 232.3 | -0.2 | 232.7 | 32.03 | 29.37 | 7.41 | 0 | 200 | 0.42 | 4.55 | 4.24 | 1330.5 | 7.4 | 100 | 21.4 | 22 | 21 | 21 | 1247.4 | 1430 | 0 | -0.0005 | 650 | 1.293 | 33.39 | 43.17 | 43.19 | 0 | 0 | 0 | 0 | 0 | 0 | 0 | 0 | 0 | 0 | 2 | 76.68 | 123.32 | 34.9 | 1533.9 | 128.2 | 0
等径 | 7.8 | 100 | 0.97 | 0.135 | 7.9 | 1343.1 | 0 | 1309.08 | 72 | 0 | 10 | 0 | 1.06 | 0.14 | 749.8 | 29.23 | -0.04 | 749.8 | 1.089 | 0 | 0 | 0 | 0 | 232.1 | -0.3 | 229.7 | 32 | 29.37 | 7.41 | 0 | 200 | 0.42 | 4.53 | 4.37 | 1306.08 | 7.4 | 100 | 21.4 | 22 | 21.1 | 21 | 1247.5 | 1430 | 0 | -0.0004 | 650 | 1.29 | 33.41 | 43.1 | 43.19 | 0 | 0 | 0 | 0 | 0 | 0 | 0 | 0 | 0 | 0 | 2 | 76.81 | 123.19 | 35 | 1534.7 | 128.3 | 0
等径 | 7.8 | 99.9 | 0.98 | 0.135 | 7.9 | 1343.2 | 0 | 1312.77 | 51 | 0 | 10 | 0 | 1.06 | 0.135 | 750.6 | 29.36 | -0.05 | 750.6 | 1.088 | 0 | 0 | 0 | 0 | 232.1 | -0.4 | 226.6 | 31.96 | 29.37 | 7.41 | 0 | 200 | 0.4 | 4.49 | 4.45 | 1314.22 | 7.4 | 100 | 21.4 | 22 | 21 | 21 | 1247.6 | 1430 | 0 | -0.0012 | 650 | 1.292 | 33.4 | 43.15 | 43.19 | 0 | 0 | 0 | 0 | 0 | 0 | 0 | 0 | 0 | 0 | 2 | 76.84 | 123.16 | 35 | 1535.3 | 128.4 | 0
等径 | 7.8 | 99.9 | 1.04 | 0.135 | 7.9 | 1343.3 | 0 | 1315.54 | 71 | 0 | 10 | 0 | 1.06 | 0.141 | 751.6 | 29.49 | -0.04 | 751.6 | 1.088 | 0 | 0 | 0 | 0 | 232.2 | -0.3 | 225.5 | 32 | 29.37 | 7.41 | 0 | 200 | 0.47 | 4.48 | 4.5 | 1334.57 | 7.4 | 100 | 21.4 | 22 | 21.1 | 21 | 1247.5 | 1430 | 0 | -0.0007 | 650 | 1.293 | 33.41 | 43.2 | 43.19 | 0 | 0 | 0 | 0 | 0 | 0 | 0 | 0 | 0 | 0 | 2 | 76.94 | 123.06 | 35 | 1536 | 128.5 | 0
等径 | 7.8 | 99.9 | 1.07 | 0.135 | 7.9 | 1343.3 | 0 | 1318.31 | 30 | 0 | 10 | 0 | 1.06 | 0.147 | 752.6 | 29.63 | -0.04 | 752.6 | 1.088 | 0 | 0 | 0 | 0 | 232.3 | -0.2 | 225.1 | 32.03 | 29.37 | 7.41 | 0 | 200 | 0.46 | 4.43 | 4.51 | 1314.22 | 7.4 | 100 | 21.4 | 22 | 21 | 21 | 1247.3 | 1430 | 0 | -0.0004 | 650 | 1.291 | 33.41 | 43.13 | 43.19 | 0 | 0 | 0 | 0 | 0 | 0 | 0 | 0 | 0 | 0 | 2 | 77.07 | 122.93 | 35 | 1536.7 | 128.5 | 0
等径 | 7.8 | 100 | 1.07 | 0.135 | 7.9 | 1343.2 | 0 | 1316.46 | 56 | 0 | 10 | 0 | 1.06 | 0.145 | 753.8 | 29.77 | 0 | 753.8 | 1.088 | 0 | 0 | 0 | 0 | 232.3 | -0.2 | 226.8 | 31.99 | 29.37 | 7.41 | 0 | 200 | 0.47 | 4.27 | 4.48 | 1297.95 | 7.4 | 100 | 21.5 | 22 | 21.1 | 21 | 1247.3 | 1430 | 0 | -0.0002 | 650 | 1.292 | 33.4 | 43.15 | 43.19 | 0 | 0 | 0 | 0 | 0 | 0 | 0 | 0 | 0 | 0 | 2 | 77.15 | 122.85 | 35 | 1537.4 | 128.6 | 0
等径 | 7.8 | 99.9 | 1.04 | 0.135 | 7.9 | 1343.2 | 0 | 1322.03 | 67 | 0 | 10 | 0 | 1.06 | 0.137 | 754.8 | 29.93 | -0.02 | 754.8 | 1.088 | 0 | 0 | 0 | 0 | 232.3 | -0.2 | 225.8 | 31.97 | 29.37 | 7.41 | 0 | 200 | 0.44 | 4.16 | 4.43 | 1322.36 | 7.5 | 100 | 21.4 | 22 | 21 | 21 | 1247.2 | 1430 | 0 | -0.0009 | 650 | 1.291 | 33.44 | 43.17 | 43.19 | 0 | 0 | 0 | 0 | 0 | 0 | 0 | 0 | 0 | 0 | 2 | 77.27 | 122.73 | 35.1 | 1538.2 | 128.7 | 0
等径 | 7.8 | 99.9 | 0.95 | 0.135 | 7.9 | 1343.1 | 0 | 1313.69 | 51 | 0 | 10 | 0 | 1.06 | 0.127 | 755.9 | 30.07 | -0.02 | 755.9 | 1.088 | 0 | 0 | 0 | 0 | 232.3 | -0.7 | 225.5 | 31.95 | 29.37 | 7.41 | 0 | 200 | 0.35 | 3.89 | 4.33 | 1302.02 | 7.4 | 100 | 21.4 | 22 | 21.1 | 21 | 1247.1 | 1430 | 0 | -0.001 | 650 | 1.293 | 33.42 | 43.21 | 43.19 | 0 | 0 | 0 | 0 | 0 | 0 | 0 | 0 | 0 | 0 | 2 | 77.35 | 122.65 | 35.1 | 1538.9 | 128.8 | 0
等径 | 7.8 | 99.9 | 1.04 | 0.135 | 7.9 | 1343 | 0 | 1322.96 | 45 | 0 | 10 | 0 | 1.06 | 0.14 | 756.8 | 30.2 | -0.06 | 756.8 | 1.088 | 0 | 0 | 0 | 0 | 232.4 | -0.6 | 228.2 | 31.94 | 29.37 | 7.41 | 0 | 200 | 0.32 | 3.76 | 4.2 | 1297.95 | 7.4 | 100 | 21.5 | 22 | 21.1 | 21 | 1247.1 | 1430 | 0 | -0.0012 | 650 | 1.293 | 33.41 | 43.2 | 43.18 | 0 | 0 | 0 | 0 | 0 | 0 | 0 | 0 | 0 | 0 | 2 | 77.46 | 122.54 | 35.1 | 1539.6 | 128.9 | 0
等径 | 7.8 | 99.9 | 1 | 0.135 | 7.9 | 1342.8 | 0 | 1314.61 | 44 | 0 | 10 | 0 | 1.06 | 0.139 | 757.8 | 30.33 | -0.03 | 757.8 | 1.088 | 0 | 0 | 0 | 0 | 232.5 | -0.5 | 228 | 31.97 | 29.37 | 7.41 | 0 | 200 | 0.31 | 3.72 | 4.05 | 1302.02 | 7.4 | 100 | 21.4 | 22 | 21 | 21 | 1247.1 | 1430 | 0 | -0.0001 | 650 | 1.291 | 33.4 | 43.12 | 43.18 | 0 | 0 | 0 | 0 | 0 | 0 | 0 | 0 | 0 | 0 | 2 | 77.53 | 122.47 | 35.1 | 1540.3 | 128.9 | 0
等径 | 7.8 | 100 | 1.05 | 0.135 | 7.9 | 1342.6 | 0 | 1309.08 | 20 | 0 | 10 | 0 | 1.06 | 0.137 | 758.8 | 30.46 | -0.04 | 758.8 | 1.088 | 0 | 0 | 0 | 0 | 232.6 | -0.4 | 225.6 | 31.99 | 29.37 | 7.41 | 0 | 200 | 0.31 | 3.6 | 3.89 | 1314.22 | 7.4 | 100 | 21.4 | 22 | 21.1 | 21 | 1247.3 | 1430 | 0 | -0.0012 | 650 | 1.292 | 33.4 | 43.15 | 43.18 | 0 | 0 | 0 | 0 | 0 | 0 | 0 | 0 | 0 | 0 | 2 | 77.64 | 122.36 | 35.1 | 1540.9 | 129 | 0
等径 | 7.8 | 99.9 | 0.97 | 0.135 | 7.9 | 1342.5 | 0 | 1305.41 | 54 | 0 | 10 | 0 | 1.06 | 0.133 | 759.9 | 30.61 | -0.01 | 759.9 | 1.087 | 0 | 0 | 0 | 0 | 232.6 | -0.4 | 226 | 31.93 | 29.37 | 7.41 | 0 | 200 | 0.22 | 3.46 | 3.73 | 1310.15 | 7.4 | 100 | 21.4 | 22 | 21 | 21 | 1247.5 | 1430 | 0 | -0.0007 | 650 | 1.292 | 33.42 | 43.18 | 43.18 | 0 | 0 | 0 | 0 | 0 | 0 | 0 | 0 | 0 | 0 | 2 | 77.71 | 122.29 | 35.2 | 1541.7 | 129.1 | 0
等径 | 7.8 | 99.9 | 1.09 | 0.135 | 7.9 | 1342.4 | 0 | 1310.92 | 65 | 0 | 10 | 0 | 1.06 | 0.145 | 760.6 | 30.73 | -0.04 | 760.6 | 1.087 | 0 | 0 | 0 | 0 | 232.8 | -0.2 | 224.1 | 31.9 | 29.37 | 7.41 | 0 | 200 | 0.34 | 3.42 | 3.63 | 1297.95 | 7.4 | 100 | 21.4 | 22 | 21.1 | 21 | 1247.6 | 1430 | 0 | -0.0008 | 650 | 1.291 | 33.43 | 43.16 | 43.18 | 0 | 0 | 0 | 0 | 0 | 0 | 0 | 0 | 0 | 0 | 2 | 77.78 | 122.22 | 35.2 | 1542.3 | 129.2 | 0
等径 | 7.8 | 99.9 | 1.14 | 0.135 | 7.9 | 1342.3 | 0 | 1301.74 | 40 | 0 | 10 | 0 | 1.06 | 0.155 | 761.9 | 30.89 | 0 | 761.9 | 1.087 | 0 | 0 | 0 | 0 | 232.9 | -0.1 | 220.7 | 31.91 | 29.37 | 7.41 | 0 | 200 | 0.27 | 3.4 | 3.51 | 1314.22 | 7.4 | 100 | 21.4 | 22 | 21 | 21 | 1248 | 1430 | 0 | 0.0003 | 650 | 1.293 | 33.39 | 43.17 | 43.18 | 0 | 0 | 0 | 0 | 0 | 0 | 0 | 0 | 0 | 0 | 2 | 77.92 | 122.08 | 35.2 | 1543.1 | 129.3 | 0
等径 | 7.8 | 99.9 | 1.12 | 0.135 | 7.9 | 1342.2 | 0 | 1305.41 | 50 | 0 | 10 | 0 | 1.06 | 0.148 | 762.9 | 31.04 | 0.03 | 762.9 | 1.087 | 0 | 0 | 0 | 0 | 233.1 | 0.1 | 220.7 | 31.9 | 29.37 | 7.41 | 0 | 200 | 0.25 | 3.41 | 3.45 | 1318.29 | 7.4 | 100 | 21.4 | 22 | 21.1 | 21 | 1248.2 | 1430 | 0 | 0.0006 | 650 | 1.294 | 33.39 | 43.21 | 43.19 | 0 | 0 | 0 | 0 | 0 | 0 | 0 | 0 | 0 | 0 | 2 | 77.99 | 122.01 | 35.2 | 1543.8 | 129.3 | 0
等径 | 7.8 | 99.9 | 1.04 | 0.135 | 7.9 | 1342.2 | 0 | 1306.32 | 42 | 0 | 10 | 0 | 1.06 | 0.145 | 764 | 31.19 | 0.04 | 764 | 1.087 | 0 | 0 | 0 | 0 | 233.1 | 0.1 | 224.2 | 31.9 | 29.37 | 7.41 | 0 | 200 | 0.28 | 3.4 | 3.41 | 1314.22 | 7.4 | 100 | 21.4 | 22 | 21 | 21 | 1248.5 | 1430 | 0 | 0.0011 | 650 | 1.293 | 33.41 | 43.2 | 43.19 | 0 | 0 | 0 | 0 | 0 | 0 | 0 | 0 | 0 | 0 | 2 | 78.13 | 121.87 | 35.2 | 1544.5 | 129.4 | 0
等径 | 7.8 | 99.9 | 1.16 | 0.135 | 7.9 | 1342.2 | 0 | 1314.61 | 120 | 0 | 10 | 0 | 1.06 | 0.158 | 765 | 31.32 | 0.01 | 765 | 1.087 | 0 | 0 | 0 | 0 | 233.2 | 0.2 | 223.9 | 31.92 | 29.37 | 7.41 | 0 | 200 | 0.21 | 3.51 | 3.4 | 1306.08 | 7.4 | 100 | 21.4 | 22 | 21.1 | 21 | 1248.8 | 1430 | 0 | 0.0004 | 650 | 1.29 | 33.42 | 43.11 | 43.19 | 0 | 0 | 0 | 0 | 0 | 0 | 0 | 0 | 0 | 0 | 2 | 78.23 | 121.77 | 35.3 | 1545.2 | 129.5 | 0
等径 | 7.8 | 99.9 | 1.05 | 0.135 | 7.9 | 1342.2 | 0 | 1307.24 | 51 | 0 | 10 | 0 | 1.06 | 0.142 | 766 | 31.45 | 0 | 766 | 1.087 | 0 | 0 | 0 | 0 | 233.1 | 0.1 | 228.3 | 31.92 | 29.37 | 7.41 | 0 | 200 | 0.29 | 3.56 | 3.41 | 1330.5 | 7.4 | 100 | 21.4 | 22 | 21 | 21 | 1249 | 1430 | 0 | -0.0003 | 650 | 1.294 | 33.4 | 43.22 | 43.19 | 0 | 0 | 0 | 0 | 0 | 0 | 0 | 0 | 0 | 0 | 2 | 78.33 | 121.67 | 35.3 | 1545.8 | 129.6 | 0
等径 | 7.8 | 99.9 | 1.13 | 0.135 | 7.9 | 1342.2 | 0 | 1301.74 | 54 | 0 | 10 | 0 | 1.06 | 0.151 | 767.1 | 31.62 | 0.02 | 767.1 | 1.087 | 0 | 0 | 0 | 0 | 233.2 | 0.2 | 231.2 | 31.92 | 29.37 | 7.41 | 0 | 200 | 0.23 | 3.83 | 3.47 | 1302.02 | 7.4 | 100 | 21.4 | 22 | 21.2 | 21 | 1249.2 | 1430 | 0 | 0.0009 | 650 | 1.291 | 33.44 | 43.17 | 43.19 | 0 | 0 | 0 | 0 | 0 | 0 | 0 | 0 | 0 | 0 | 2 | 78.4 | 121.6 | 35.3 | 1546.6 | 129.7 | 0
等径 | 7.8 | 99.9 | 1.06 | 0.135 | 7.9 | 1342.3 | 0 | 1306.32 | 47 | 0 | 10 | 0 | 1.06 | 0.145 | 768.2 | 31.77 | 0.03 | 768.2 | 1.087 | 0 | 0 | 0 | 0 | 233.2 | 0.2 | 229.2 | 31.84 | 29.37 | 7.41 | 0 | 200 | 0.22 | 3.95 | 3.56 | 1306.08 | 7.4 | 100 | 21.4 | 22 | 21.1 | 21 | 1249.3 | 1430 | 0 | 0.0004 | 650 | 1.293 | 33.41 | 43.2 | 43.19 | 0 | 0 | 0 | 0 | 0 | 0 | 0 | 0 | 0 | 0 | 2 | 78.54 | 121.46 | 35.3 | 1547.4 | 129.7 | 0
等径 | 7.8 | 99.9 | 1.03 | 0.135 | 7.9 | 1342.5 | 0 | 1305.41 | 65 | 0 | 10 | 0 | 1.06 | 0.141 | 769.4 | 31.91 | 0.02 | 769.2 | 1.087 | 0 | 0 | 0 | 0 | 233.1 | 0.2 | 232.1 | 31.92 | 29.37 | 7.41 | 0 | 200 | 0.3 | 4.18 | 3.7 | 1318.29 | 7.5 | 100 | 21.4 | 22 | 21.2 | 21 | 1249.4 | 1430 | 0 | 0.0002 | 650 | 1.292 | 33.43 | 43.19 | 43.2 | 0 | 0 | 0 | 0 | 0 | 0 | 0 | 0 | 0 | 0 | 2 | 78.61 | 121.39 | 35.3 | 1548.1 | 129.8 | 0
等径 | 7.8 | 99.9 | 1.08 | 0.135 | 7.9 | 1342.7 | 0 | 1314.61 | 55 | 0 | 10 | 0 | 1.06 | 0.143 | 770.4 | 32.05 | -0.01 | 770.4 | 1.087 | 0 | 0 | 0 | 0 | 233.1 | 0.1 | 232 | 31.9 | 29.37 | 7.41 | 0 | 200 | 0.25 | 4.86 | 3.9 | 1314.22 | 7.4 | 100 | 21.5 | 22 | 21 | 21 | 1249.5 | 1430 | 0 | -0.0003 | 650 | 1.29 | 33.41 | 43.1 | 43.2 | 0 | 0 | 0 | 0 | 0 | 0 | 0 | 0 | 0 | 0 | 2 | 78.77 | 121.23 | 35.4 | 1548.8 | 129.9 | 0
等径 | 7.8 | 100 | 1.04 | 0.135 | 7.9 | 1342.9 | 0 | 1308.16 | 72 | 0 | 10 | 0 | 1.06 | 0.137 | 771.4 | 32.18 | 0.02 | 771.4 | 1.087 | 0 | 0 | 0 | 0 | 233.1 | 0.1 | 229.3 | 31.88 | 29.37 | 7.41 | 0 | 200 | 0.29 | 5.91 | 4.18 | 1310.15 | 7.5 | 100 | 21.4 | 22 | 21 | 21 | 1249.7 | 1430 | 0 | 0.0001 | 650 | 1.292 | 33.43 | 43.19 | 43.2 | 0 | 0 | 0 | 0 | 0 | 0 | 0 | 0 | 0 | 0 | 2 | 78.82 | 121.18 | 35.4 | 1549.4 | 130 | 0
等径 | 7.8 | 99.9 | 1.14 | 0.135 | 7.9 | 1343.6 | 0 | 1311.84 | 4 | 0 | 10 | 0 | 1.06 | 0.156 | 772.5 | 32.35 | 0.04 | 772.5 | 1.087 | 0 | 0 | 0 | 0 | 233.3 | 0.3 | 229.8 | 31.89 | 29.37 | 7.41 | 0 | 200 | 0.21 | 6.44 | 4.8 | 1314.22 | 7.4 | 100 | 21.4 | 22 | 21.1 | 21 | 1249.8 | 1430 | 0 | 0.0012 | 650 | 1.293 | 33.4 | 43.19 | 43.2 | 0 | 0 | 0 | 0 | 0 | 0 | 0 | 0 | 0 | 0 | 2 | 78.96 | 121.04 | 35.4 | 1550.2 | 130.1 | 0
等径 | 7.8 | 100 | 1.06 | 0.135 | 7.9 | 1344.2 | 0 | 1313.69 | 42 | 0 | 10 | 0 | 1.06 | 0.139 | 773.6 | 32.48 | 0.01 | 773.5 | 1.087 | 0 | 0 | 0 | 0 | 233.2 | 0.2 | 232.4 | 31.88 | 29.37 | 7.41 | 0 | 200 | 0.21 | 6.6 | 5.46 | 1306.08 | 7.4 | 100 | 21.5 | 22 | 21 | 21 | 1249.8 | 1430 | 0 | -0.0002 | 650 | 1.293 | 33.4 | 43.19 | 43.21 | 0 | 0 | 0 | 0 | 0 | 0 | 0 | 0 | 0 | 0 | 2 | 79.06 | 120.94 | 35.4 | 1550.9 | 130.1 | 0
等径 | 7.8 | 99.9 | 1.08 | 0.135 | 7.9 | 1344.8 | 0 | 1322.96 | 7 | 0 | 10 | 0 | 1.06 | 0.144 | 774.8 | 32.64 | 0.01 | 774.8 | 1.087 | 0 | 0 | 0 | 0 | 233.2 | 0.2 | 226.1 | 31.87 | 29.37 | 7.41 | 0 | 200 | 0.22 | 6.44 | 6.08 | 1302.02 | 7.5 | 100 | 21.4 | 22 | 21.1 | 21 | 1250 | 1430 | 0 | 0.0004 | 650 | 1.292 | 33.41 | 43.17 | 43.21 | 0 | 0 | 0 | 0 | 0 | 0 | 0 | 0 | 0 | 0 | 2 | 79.17 | 120.83 | 35.5 | 1551.7 | 130.2 | 0
等径 | 7.8 | 99.9 | 1.11 | 0.135 | 7.9 | 1345.1 | 0 | 1311.84 | 84 | 0 | 10 | 0 | 1.06 | 0.148 | 775.8 | 32.77 | 0.01 | 775.8 | 1.087 | 0 | 0 | 0 | 0 | 233.2 | 0.2 | 225.5 | 31.9 | 29.37 | 7.41 | 0 | 200 | 0.23 | 6.38 | 6.37 | 1310.15 | 7.5 | 100 | 21.4 | 22 | 21.2 | 21 | 1250.1 | 1430 | 0 | 0.0003 | 650 | 1.291 | 33.44 | 43.17 | 43.21 | 0 | 0 | 0 | 0 | 0 | 0 | 0 | 0 | 0 | 0 | 2 | 79.23 | 120.77 | 35.5 | 1552.3 | 130.3 | 0
等径 | 7.8 | 99.9 | 1.09 | 0.135 | 7.9 | 1345.2 | 0 | 1306.32 | 37 | 0 | 10 | 0 | 1.06 | 0.144 | 776.8 | 32.92 | -0.01 | 776.8 | 1.087 | 0 | 0 | 0 | 0 | 233.1 | 0.1 | 225.4 | 31.82 | 29.37 | 7.41 | 0 | 200 | 0.26 | 6.23 | 6.46 | 1306.08 | 7.5 | 100 | 21.5 | 22 | 21 | 21 | 1250.3 | 1430 | 0 | -0.0006 | 650 | 1.291 | 33.42 | 43.15 | 43.21 | 0 | 0 | 0 | 0 | 0 | 0 | 0 | 0 | 0 | 0 | 2 | 79.33 | 120.67 | 35.5 | 1553 | 130.4 | 0
等径 | 7.8 | 99.9 | 0.96 | 0.135 | 7.9 | 1345.2 | 0 | 1301.74 | 44 | 0 | 10 | 0 | 1.06 | 0.13 | 777.8 | 33.05 | -0.02 | 777.8 | 1.087 | 0 | 0 | 0 | 0 | 232.9 | -0.1 | 224 | 31.79 | 29.37 | 7.41 | 0 | 200 | 0.25 | 5.87 | 6.43 | 1297.95 | 7.4 | 100 | 21.5 | 22 | 21 | 21 | 1250.3 | 1430 | 0 | -0.0007 | 650 | 1.293 | 33.42 | 43.21 | 43.21 | 0 | 0 | 0 | 0 | 0 | 0 | 0 | 0 | 0 | 0 | 2 | 79.42 | 120.58 | 35.5 | 1553.7 | 130.5 | 0
等径 | 7.8 | 99.9 | 0.95 | 0.135 | 7.9 | 1345.1 | 0 | 1303.57 | 72 | 0 | 10 | 0 | 1.06 | 0.132 | 778.8 | 33.19 | -0.05 | 778.8 | 1.087 | 0 | 0 | 0 | 0 | 232.8 | -0.2 | 225.4 | 31.84 | 29.37 | 7.41 | 0 | 200 | 0.28 | 5.18 | 6.31 | 1293.88 | 7.5 | 100 | 21.5 | 22 | 21 | 21 | 1250.3 | 1430 | 0 | -0.001 | 650 | 1.294 | 33.4 | 43.22 | 43.21 | 0 | 0 | 0 | 0 | 0 | 0 | 0 | 0 | 0 | 0 | 2 | 79.54 | 120.46 | 35.5 | 1554.5 | 130.6 | 0
等径 | 7.8 | 99.9 | 0.96 | 0.135 | 7.9 | 1344.8 | 0 | 1302.66 | 36 | 0 | 10 | 0 | 1.06 | 0.133 | 779.8 | 33.33 | -0.05 | 779.8 | 1.087 | 0 | 0 | 0 | 0 | 232.7 | -0.3 | 227.8 | 31.82 | 29.37 | 7.41 | 0 | 200 | 0.28 | 4.92 | 6.05 | 1322.36 | 7.4 | 100 | 21.4 | 22 | 21.1 | 21 | 1250.3 | 1430 | 0 | -0.001 | 650 | 1.292 | 33.44 | 43.2 | 43.21 | 0 | 0 | 0 | 0 | 0 | 0 | 0 | 0 | 0 | 0 | 2 | 79.64 | 120.36 | 35.6 | 1555.2 | 130.6 | 0
等径 | 7.8 | 100 | 1.03 | 0.135 | 7.9 | 1344.5 | 0 | 1310 | 160 | 0 | 10 | 0 | 1.06 | 0.139 | 780.6 | 33.44 | -0.07 | 780.6 | 1.086 | 0 | 0 | 0 | 0 | 232.6 | -0.4 | 221.8 | 31.79 | 29.37 | 7.41 | 0 | 200 | 0.29 | 4.35 | 5.72 | 1322.36 | 7.4 | 100 | 21.4 | 22 | 21 | 21 | 1250.4 | 1430 | 0 | -0.001 | 650 | 1.294 | 33.4 | 43.22 | 43.2 | 0 | 0 | 0 | 0 | 0 | 0 | 0 | 0 | 0 | 0 | 2 | 79.7 | 120.3 | 35.6 | 1555.7 | 130.7 | 0
等径 | 7.8 | 99.9 | 1.07 | 0.135 | 7.9 | 1343.8 | 0 | 1313.69 | 67 | 0 | 10 | 0 | 1.06 | 0.141 | 781.8 | 33.6 | -0.05 | 781.8 | 1.086 | 0 | 0 | 0 | 0 | 232.7 | -0.3 | 219.2 | 31.81 | 29.37 | 7.41 | 0 | 200 | 0.27 | 4.13 | 5.09 | 1297.95 | 7.4 | 100 | 21.4 | 22 | 21.1 | 21 | 1250.5 | 1430 | 0 | -0.0007 | 650 | 1.292 | 33.43 | 43.19 | 43.2 | 0 | 0 | 0 | 0 | 0 | 0 | 0 | 0 | 0 | 0 | 2 | 79.78 | 120.22 | 35.6 | 1556.6 | 130.8 | 0
等径 | 7.8 | 100 | 0.98 | 0.135 | 7.9 | 1343.3 | 0 | 1301.74 | 48 | 0 | 10 | 0 | 1.06 | 0.137 | 782.8 | 33.74 | -0.07 | 782.8 | 1.086 | 0 | 0 | 0 | 0 | 232.5 | -0.5 | 227 | 31.82 | 29.37 | 7.41 | 0 | 200 | 0.31 | 3.97 | 4.57 | 1297.95 | 7.4 | 100 | 21.4 | 22 | 21 | 21 | 1250.7 | 1430 | 0 | -0.0014 | 650 | 1.291 | 33.43 | 43.16 | 43.2 | 0 | 0 | 0 | 0 | 0 | 0 | 0 | 0 | 0 | 0 | 2 | 79.88 | 120.12 | 35.6 | 1557.3 | 130.9 | 0
等径 | 7.8 | 99.9 | 1.05 | 0.135 | 7.9 | 1343 | 0 | 1303.57 | 57 | 0 | 10 | 0 | 1.06 | 0.136 | 783.8 | 33.87 | -0.08 | 783.8 | 1.086 | 0 | 0 | 0 | 0 | 232.5 | -0.5 | 227.7 | 31.79 | 29.37 | 7.41 | 0 | 200 | 0.26 | 3.89 | 4.25 | 1310.15 | 7.5 | 100 | 21.4 | 22 | 21.1 | 21 | 1250.8 | 1430 | 0 | -0.0019 | 650 | 1.292 | 33.4 | 43.15 | 43.2 | 0 | 0 | 0 | 0 | 0 | 0 | 0 | 0 | 0 | 0 | 2 | 79.97 | 120.03 | 35.6 | 1558 | 131 | 0
等径 | 7.8 | 99.9 | 1.02 | 0.135 | 7.9 | 1342.8 | 0 | 1307.24 | 29 | 0 | 10 | 0 | 1.06 | 0.137 | 784.8 | 34 | -0.05 | 784.8 | 1.086 | 0 | 0 | 0 | 0 | 232.5 | -0.5 | 227.5 | 31.74 | 29.37 | 7.41 | 0 | 200 | 0.21 | 3.83 | 4.05 | 1297.95 | 7.4 | 100 | 21.4 | 22 | 21.2 | 21 | 1250.9 | 1430 | 0 | -0.0006 | 650 | 1.291 | 33.42 | 43.15 | 43.19 | 0 | 0 | 0 | 0 | 0 | 0 | 0 | 0 | 0 | 0 | 2 | 80.03 | 119.97 | 35.7 | 1558.7 | 131 | 0
等径 | 7.8 | 99.9 | 1.03 | 0.135 | 7.9 | 1342.7 | 0 | 1301.74 | 26 | 0 | 10 | 0 | 1.06 | 0.138 | 785.8 | 34.14 | -0.04 | 785.8 | 1.086 | 0 | 0 | 0 | 0 | 232.6 | -0.4 | 231.6 | 31.78 | 29.37 | 7.41 | 0 | 200 | 0.18 | 3.79 | 3.93 | 1314.22 | 7.5 | 100 | 21.4 | 22 | 21.1 | 21 | 1251 | 1430 | 0 | -0.001 | 650 | 1.294 | 33.41 | 43.23 | 43.19 | 0 | 0 | 0 | 0 | 0 | 0 | 0 | 0 | 0 | 0 | 2 | 80.2 | 119.8 | 35.7 | 1559.4 | 131.1 | 0
等径 | 7.8 | 99.9 | 0.98 | 0.135 | 7.9 | 1342.6 | 0 | 1308.16 | 39 | 0 | 10 | 0 | 1.06 | 0.132 | 786.8 | 34.27 | -0.03 | 786.8 | 1.086 | 0 | 0 | 0 | 0 | 232.6 | -0.4 | 235.9 | 31.78 | 29.37 | 7.41 | 0 | 200 | 0.32 | 3.75 | 3.86 | 1322.36 | 7.4 | 100 | 21.4 | 22 | 21.1 | 21 | 1251 | 1430 | 0 | -0.001 | 650 | 1.292 | 33.44 | 43.2 | 43.19 | 0 | 0 | 0 | 0 | 0 | 0 | 0 | 0 | 0 | 0 | 2 | 80.26 | 119.74 | 35.7 | 1560.1 | 131.2 | 0
等径 | 7.8 | 99.9 | 1.01 | 0.135 | 7.9 | 1342.6 | 0 | 1309.08 | 33 | 0 | 10 | 0 | 1.06 | 0.136 | 787.8 | 34.42 | -0.04 | 787.8 | 1.086 | 0 | 0 | 0 | 0 | 232.7 | -0.3 | 235.7 | 31.82 | 29.37 | 7.41 | 0 | 200 | 0.23 | 3.7 | 3.8 | 1302.02 | 7.4 | 100 | 21.4 | 22 | 21 | 21 | 1251.1 | 1430 | 0 | -0.0005 | 650 | 1.292 | 33.41 | 43.17 | 43.19 | 0 | 0 | 0 | 0 | 0 | 0 | 0 | 0 | 0 | 0 | 2 | 80.4 | 119.6 | 35.7 | 1560.8 | 131.3 | 0
等径 | 7.8 | 99.9 | 1.11 | 0.135 | 7.9 | 1342.5 | 0 | 1318.31 | 100 | 0 | 10 | 0 | 1.06 | 0.148 | 788.9 | 34.58 | 0 | 788.9 | 1.085 | 0 | 0 | 0 | 0 | 232.9 | -0.1 | 233.9 | 31.79 | 29.37 | 7.41 | 0 | 200 | 0.2 | 3.69 | 3.76 | 1318.29 | 7.4 | 100 | 21.4 | 22 | 21.1 | 21 | 1251.2 | 1430 | 0 | 0.0009 | 650 | 1.291 | 33.4 | 43.12 | 43.19 | 0 | 0 | 0 | 0 | 0 | 0 | 0 | 0 | 0 | 0 | 2 | 80.5 | 119.5 | 35.7 | 1561.6 | 131.4 | 0
等径 | 7.8 | 99.9 | 1.13 | 0.135 | 7.9 | 1342.5 | 0 | 1321.1 | 88 | 0 | 10 | 0 | 1.06 | 0.154 | 790.2 | 34.75 | 0 | 790.1 | 1.085 | 0 | 0 | 0 | 0 | 233 | 0 | 228 | 31.78 | 29.37 | 7.41 | 0 | 200 | 0.23 | 3.69 | 3.72 | 1302.02 | 7.4 | 100 | 21.4 | 22 | 21.1 | 21 | 1251.3 | 1430 | 0 | 0.0003 | 650 | 1.293 | 33.43 | 43.22 | 43.19 | 0 | 0 | 0 | 0 | 0 | 0 | 0 | 0 | 0 | 0 | 2 | 80.64 | 119.36 | 35.8 | 1562.5 | 131.5 | 0
等径 | 7.8 | 99.9 | 1.13 | 0.135 | 7.9 | 1342.5 | 0 | 1320.17 | 55 | 0 | 10 | 0 | 1.06 | 0.149 | 791 | 34.85 | 0.04 | 791 | 1.085 | 0 | 0 | 0 | 0 | 233.1 | 0.1 | 228.8 | 31.77 | 29.37 | 7.41 | 0 | 200 | 0.35 | 3.68 | 3.71 | 1306.08 | 7.4 | 100 | 21.4 | 22 | 21 | 21 | 1251.4 | 1430 | 0 | 0.0012 | 650 | 1.293 | 33.43 | 43.22 | 43.19 | 0 | 0 | 0 | 0 | 0 | 0 | 0 | 0 | 0 | 0 | 2 | 80.69 | 119.31 | 35.8 | 1563 | 131.5 | 0
等径 | 7.8 | 99.9 | 1.11 | 0.135 | 7.9 | 1342.5 | 0 | 1326.68 | 59 | 0 | 10 | 0 | 1.06 | 0.151 | 792.2 | 35.02 | 0.05 | 792.2 | 1.085 | 0 | 0 | 0 | 0 | 233.3 | 0.3 | 224.7 | 31.76 | 29.37 | 7.41 | 0 | 200 | 0.26 | 3.66 | 3.7 | 1306.08 | 7.5 | 100 | 21.4 | 22 | 21.2 | 21 | 1251.5 | 1430 | 0 | 0.0011 | 650 | 1.293 | 33.43 | 43.22 | 43.2 | 0 | 0 | 0 | 0 | 0 | 0 | 0 | 0 | 0 | 0 | 2 | 80.79 | 119.21 | 35.8 | 1563.8 | 131.6 | 0
等径 | 7.8 | 99.9 | 1.12 | 0.135 | 7.9 | 1342.4 | 0 | 1319.24 | 41 | 0 | 10 | 0 | 1.06 | 0.152 | 793.2 | 35.16 | 0.06 | 793.1 | 1.085 | 0 | 0 | 0 | 0 | 233.4 | 0.4 | 222 | 31.77 | 29.37 | 7.41 | 0 | 200 | 0.24 | 3.65 | 3.69 | 1302.02 | 7.4 | 100 | 21.4 | 22 | 21 | 21 | 1251.6 | 1430 | 0 | 0.0008 | 650 | 1.291 | 33.41 | 43.13 | 43.2 | 0 | 0 | 0 | 0 | 0 | 0 | 0 | 0 | 0 | 0 | 2 | 80.87 | 119.13 | 35.8 | 1564.4 | 131.7 | 0
等径 | 7.8 | 99.9 | 1.1 | 0.135 | 7.9 | 1342.4 | 0 | 1320.17 | 23 | 0 | 10 | 0 | 1.06 | 0.153 | 794.2 | 35.3 | 0.07 | 794.2 | 1.086 | 0 | 0 | 0 | 0 | 233.4 | 0.4 | 224.5 | 31.79 | 29.37 | 7.41 | 0 | 200 | 0.24 | 3.65 | 3.68 | 1314.22 | 7.5 | 100 | 21.4 | 22 | 21 | 21 | 1251.8 | 1430 | 0 | 0.0017 | 650 | 1.292 | 33.42 | 43.18 | 43.21 | 0 | 0 | 0 | 0 | 0 | 0 | 0 | 0 | 0 | 0 | 2 | 80.99 | 119.01 | 35.8 | 1565.1 | 131.8 | 0
等径 | 7.8 | 99.9 | 1.1 | 0.135 | 7.9 | 1342.4 | 0 | 1320.17 | 18 | 0 | 10 | 0 | 1.06 | 0.148 | 795.2 | 35.45 | 0.03 | 795.2 | 1.086 | 0 | 0 | 0 | 0 | 233.4 | 0.4 | 228.7 | 31.82 | 29.37 | 7.41 | 0 | 200 | 0.2 | 3.63 | 3.67 | 1310.15 | 7.4 | 100 | 21.5 | 22 | 21.1 | 21 | 1251.8 | 1430 | 0 | 0.0004 | 650 | 1.293 | 33.42 | 43.21 | 43.21 | 0 | 0 | 0 | 0 | 0 | 0 | 0 | 0 | 0 | 0 | 2 | 81.11 | 118.89 | 35.9 | 1565.8 | 131.8 | 0
等径 | 7.8 | 99.9 | 1.12 | 0.135 | 7.9 | 1342.4 | 0 | 1328.55 | 50 | 0 | 10 | 0 | 1.06 | 0.148 | 796.5 | 35.6 | 0.03 | 796.5 | 1.086 | 0 | 0 | 0 | 0 | 233.4 | 0.4 | 230.2 | 31.76 | 29.37 | 7.41 | 0 | 200 | 0.2 | 3.73 | 3.66 | 1314.22 | 7.4 | 100 | 21.4 | 22 | 21.1 | 21 | 1251.8 | 1430 | 0 | 0.0005 | 650 | 1.29 | 33.42 | 43.11 | 43.21 | 0 | 0 | 0 | 0 | 0 | 0 | 0 | 0 | 0 | 0 | 2 | 81.24 | 118.76 | 35.9 | 1566.5 | 131.9 | 0
等径 | 7.8 | 99.9 | 1.17 | 0.135 | 7.9 | 1342.4 | 0 | 1311.84 | 7 | 0 | 10 | 0 | 1.06 | 0.154 | 797.6 | 35.76 | 0.03 | 797.5 | 1.086 | 0 | 0 | 0 | 0 | 233.5 | 0.5 | 228.8 | 31.78 | 29.37 | 7.41 | 0 | 200 | 0.27 | 3.78 | 3.67 | 1310.15 | 7.4 | 100 | 21.4 | 22 | 21.1 | 21 | 1251.8 | 1430 | 0 | 0.0006 | 650 | 1.293 | 33.42 | 43.21 | 43.22 | 0 | 0 | 0 | 0 | 0 | 0 | 0 | 0 | 0 | 0 | 2 | 81.35 | 118.65 | 35.9 | 1567.3 | 132 | 0
等径 | 7.8 | 99.9 | 1.07 | 0.135 | 7.9 | 1342.5 | 0 | 1324.82 | 33 | 0 | 10 | 0 | 1.06 | 0.142 | 798.5 | 35.89 | 0.02 | 798.5 | 1.086 | 0 | 0 | 0 | 0 | 233.3 | 0.3 | 230.8 | 31.78 | 29.37 | 7.41 | 0 | 200 | 0.27 | 3.93 | 3.7 | 1297.95 | 7.4 | 100 | 21.4 | 22 | 21 | 21 | 1251.8 | 1430 | 0 | 0.0007 | 650 | 1.293 | 33.41 | 43.2 | 43.22 | 0 | 0 | 0 | 0 | 0 | 0 | 0 | 0 | 0 | 0 | 2 | 81.42 | 118.58 | 35.9 | 1567.9 | 132.1 | 0
等径 | 7.8 | 99.9 | 1.05 | 0.135 | 7.9 | 1342.5 | 0 | 1319.24 | 69 | 0 | 10 | 0 | 1.06 | 0.144 | 799.6 | 36.04 | 0.02 | 799.6 | 1.085 | 0 | 0 | 0 | 0 | 233.2 | 0.3 | 230.5 | 31.78 | 29.37 | 7.41 | 0 | 200 | 0.19 | 3.98 | 3.77 | 1293.88 | 7.4 | 100 | 21.5 | 22 | 21.1 | 21 | 1251.6 | 1430 | 0 | 0.0001 | 650 | 1.292 | 33.45 | 43.22 | 43.22 | 0 | 0 | 0 | 0 | 0 | 0 | 0 | 0 | 0 | 0 | 2 | 81.54 | 118.46 | 36 | 1568.6 | 132.2 | 0
等径 | 7.8 | 99.9 | 1.03 | 0.135 | 7.9 | 1342.6 | 0 | 1321.1 | 50 | 0 | 11 | 0 | 1.06 | 0.145 | 800.6 | 36.18 | 0.01 | 800.6 | 1.085 | 0 | 0 | 0 | 0 | 233.1 | 0.2 | 230.5 | 31.76 | 29.37 | 7.41 | 0 | 200 | 0.2 | 4.12 | 3.86 | 1306.08 | 7.4 | 100 | 21.4 | 22 | 21.1 | 21 | 1251.5 | 1430 | 0 | 0.0006 | 650 | 1.293 | 33.41 | 43.2 | 43.22 | 0 | 0 | 0 | 0 | 0 | 0 | 0 | 0 | 0 | 0 | 2 | 81.62 | 118.38 | 36 | 1569.3 | 132.2 | 0
等径 | 7.8 | 99.9 | 0.99 | 0.135 | 7.9 | 1342.7 | 0 | 1319.24 | 23 | 0 | 11 | 0 | 1.06 | 0.134 | 801.8 | 36.33 | -0.04 | 801.8 | 1.085 | 0 | 0 | 0 | 0 | 233 | 0 | 226.4 | 31.76 | 29.37 | 7.41 | 0 | 200 | 0.29 | 4.24 | 3.97 | 1314.22 | 7.4 | 100 | 21.5 | 22 | 21.1 | 21 | 1251.3 | 1430 | 0 | -0.0011 | 650 | 1.292 | 33.44 | 43.2 | 43.22 | 0 | 0 | 0 | 0 | 0 | 0 | 0 | 0 | 0 | 0 | 2 | 81.74 | 118.26 | 36 | 1570.1 | 132.3 | 0
等径 | 7.8 | 99.9 | 1.01 | 0.135 | 7.9 | 1342.8 | 0 | 1322.96 | 58 | 0 | 11 | 0 | 1.06 | 0.136 | 802.6 | 36.44 | -0.03 | 802.6 | 1.085 | 0 | 0 | 0 | 0 | 232.9 | -0.1 | 228.4 | 31.73 | 29.37 | 7.41 | 0 | 200 | 0.29 | 4.3 | 4.06 | 1310.15 | 7.4 | 100 | 21.4 | 22 | 21 | 21 | 1251.3 | 1430 | 0 | -0.001 | 650 | 1.293 | 33.42 | 43.21 | 43.22 | 0 | 0 | 0 | 0 | 0 | 0 | 0 | 0 | 0 | 0 | 2 | 81.83 | 118.17 | 36 | 1570.7 | 132.4 | 0
等径 | 7.8 | 99.9 | 1.02 | 0.135 | 7.9 | 1343 | 0 | 1326.68 | 42 | 0 | 11 | 0 | 1.06 | 0.143 | 803.9 | 36.6 | -0.03 | 803.9 | 1.085 | 0 | 0 | 0 | 0 | 232.8 | -0.2 | 229.3 | 31.78 | 29.37 | 7.41 | 0 | 200 | 0.29 | 4.39 | 4.2 | 1334.57 | 7.4 | 100 | 21.4 | 22 | 21 | 21 | 1251.2 | 1430 | 0 | 0 | 650 | 1.293 | 33.41 | 43.2 | 43.22 | 0 | 0 | 0 | 0 | 0 | 0 | 0 | 0 | 0 | 0 | 2 | 81.93 | 118.07 | 36 | 1571.5 | 132.5 | 0
等径 | 7.8 | 99.9 | 0.97 | 0.135 | 7.9 | 1343.1 | 0 | 1319.24 | 38 | 0 | 11 | 0 | 1.06 | 0.131 | 805 | 36.77 | -0.04 | 805 | 1.085 | 0 | 0 | 0 | 0 | 232.7 | -0.3 | 231.7 | 31.76 | 29.37 | 7.41 | 0 | 200 | 0.19 | 4.43 | 4.31 | 1310.15 | 7.4 | 100 | 21.4 | 22 | 21.2 | 21 | 1251.1 | 1430 | 0 | -0.0012 | 650 | 1.292 | 33.45 | 43.22 | 43.22 | 0 | 0 | 0 | 0 | 0 | 0 | 0 | 0 | 0 | 0 | 2 | 82.05 | 117.95 | 36.1 | 1572.4 | 132.6 | 0
等径 | 7.8 | 100 | 1.03 | 0.135 | 7.9 | 1343.1 | 0 | 1319.24 | 22 | 0 | 11 | 0 | 1.06 | 0.142 | 806 | 36.91 | -0.02 | 806 | 1.085 | 0 | 0 | 0 | 0 | 232.8 | -0.2 | 232.4 | 31.75 | 29.37 | 7.41 | 0 | 200 | 0.22 | 4.42 | 4.37 | 1322.36 | 7.4 | 100 | 21.4 | 22 | 21 | 21 | 1251.1 | 1430 | 0 | 0.0002 | 650 | 1.293 | 33.45 | 43.25 | 43.22 | 0 | 0 | 0 | 0 | 0 | 0 | 0 | 0 | 0 | 0 | 2 | 82.13 | 117.87 | 36.1 | 1573.1 | 132.7 | 0
等径 | 7.8 | 99.9 | 1.03 | 0.135 | 7.9 | 1343.2 | 0 | 1330.42 | 48 | 0 | 11 | 0 | 1.06 | 0.144 | 807 | 37.03 | -0.03 | 807 | 1.085 | 0 | 0 | 0 | 0 | 232.8 | -0.2 | 231.6 | 31.76 | 29.37 | 7.41 | 0 | 200 | 0.22 | 4.4 | 4.4 | 1326.43 | 7.4 | 100 | 21.4 | 22 | 21 | 21 | 1251.1 | 1430 | 0 | -0.0004 | 650 | 1.291 | 33.41 | 43.13 | 43.22 | 0 | 0 | 0 | 0 | 0 | 0 | 0 | 0 | 0 | 0 | 2 | 82.22 | 117.78 | 36.1 | 1573.7 | 132.7 | 0
等径 | 7.8 | 99.9 | 1.05 | 0.135 | 7.9 | 1343.2 | 0 | 1328.55 | 61 | 0 | 11 | 0 | 1.06 | 0.142 | 807.9 | 37.16 | -0.02 | 807.9 | 1.085 | 0 | 0 | 0 | 0 | 232.8 | -0.2 | 228.7 | 31.73 | 29.37 | 7.41 | 0 | 200 | 0.28 | 4.37 | 4.41 | 1322.36 | 7.5 | 100 | 21.4 | 22 | 21 | 21 | 1251.3 | 1430 | 0 | -0.0007 | 650 | 1.293 | 33.4 | 43.19 | 43.22 | 0 | 0 | 0 | 0 | 0 | 0 | 0 | 0 | 0 | 0 | 2 | 82.29 | 117.71 | 36.1 | 1574.4 | 132.8 | 0
等径 | 7.8 | 99.9 | 1.01 | 0.135 | 7.9 | 1343.2 | 0 | 1337.92 | 69 | 0 | 11 | 0 | 1.06 | 0.134 | 808.9 | 37.29 | -0.05 | 808.9 | 1.085 | 0 | 0 | 0 | 0 | 232.7 | -0.3 | 225.3 | 31.76 | 29.37 | 7.41 | 0 | 200 | 0.24 | 4.33 | 4.4 | 1314.22 | 7.4 | 100 | 21.4 | 22 | 21.1 | 21 | 1251.4 | 1430 | 0 | -0.0015 | 650 | 1.294 | 33.41 | 43.23 | 43.22 | 0 | 0 | 0 | 0 | 0 | 0 | 0 | 0 | 0 | 0 | 2 | 82.4 | 117.6 | 36.1 | 1575 | 132.9 | 0
等径 | 7.8 | 99.9 | 0.99 | 0.135 | 7.9 | 1343.1 | 0 | 1336.98 | 68 | 0 | 11 | 0 | 1.06 | 0.135 | 809.9 | 37.42 | -0.04 | 809.9 | 1.085 | 0 | 0 | 0 | 0 | 232.7 | -0.3 | 226.4 | 31.75 | 29.37 | 7.41 | 0 | 200 | 0.26 | 4.3 | 4.38 | 1314.22 | 7.6 | 100 | 21.4 | 22 | 21.1 | 21 | 1251.6 | 1430 | 0 | -0.0008 | 650 | 1.293 | 33.42 | 43.21 | 43.22 | 0 | 0 | 0 | 0 | 0 | 0 | 0 | 0 | 0 | 0 | 2 | 82.51 | 117.49 | 36.2 | 1575.7 | 133 | 0
等径 | 7.8 | 99.9 | 1.07 | 0.135 | 7.9 | 1343.1 | 0 | 1329.48 | 37 | 0 | 11 | 0 | 1.06 | 0.149 | 810.9 | 37.57 | -0.01 | 810.9 | 1.085 | 0 | 0 | 0 | 0 | 232.8 | -0.2 | 225.6 | 31.71 | 29.37 | 7.41 | 0 | 200 | 0.24 | 4.28 | 4.35 | 1330.5 | 7.5 | 100 | 21.4 | 22 | 21.2 | 21 | 1251.8 | 1430 | 0 | 0.0005 | 650 | 1.294 | 33.41 | 43.23 | 43.22 | 0 | 0 | 0 | 0 | 0 | 0 | 0 | 0 | 0 | 0 | 2 | 82.59 | 117.41 | 36.2 | 1576.5 | 133 | 0
等径 | 7.8 | 99.9 | 1.04 | 0.135 | 7.9 | 1343.1 | 0 | 1336.98 | 56 | 0 | 11 | 0 | 1.06 | 0.132 | 811.9 | 37.69 | -0.05 | 811.8 | 1.085 | 0 | 0 | 0 | 0 | 232.7 | -0.3 | 222.4 | 31.68 | 29.37 | 7.41 | 0 | 200 | 0.22 | 4.31 | 4.33 | 1330.5 | 7.5 | 100 | 21.4 | 22 | 21 | 21 | 1252 | 1430 | 0 | -0.0017 | 650 | 1.292 | 33.41 | 43.17 | 43.22 | 0 | 0 | 0 | 0 | 0 | 0 | 0 | 0 | 0 | 0 | 2 | 82.66 | 117.34 | 36.2 | 1577.1 | 133.1 | 0
等径 | 7.8 | 99.9 | 1.03 | 0.135 | 7.9 | 1343.1 | 0 | 1328.55 | 56 | 0 | 11 | 0 | 1.06 | 0.14 | 813 | 37.84 | -0.01 | 813 | 1.084 | 0 | 0 | 0 | 0 | 232.8 | -0.2 | 219.4 | 31.63 | 29.37 | 7.41 | 0 | 200 | 0.25 | 4.29 | 4.3 | 1314.22 | 7.4 | 100 | 21.4 | 22 | 21.2 | 21 | 1252.1 | 1430 | 0 | 0.0004 | 650 | 1.293 | 33.42 | 43.21 | 43.22 | 0 | 0 | 0 | 0 | 0 | 0 | 0 | 0 | 0 | 0 | 2 | 82.74 | 117.26 | 36.2 | 1577.9 | 133.2 | 0
等径 | 7.8 | 100 | 0.99 | 0.135 | 7.9 | 1343 | 0 | 1336.04 | 47 | 0 | 11 | 0 | 1.06 | 0.133 | 814 | 37.98 | -0.04 | 814 | 1.084 | 0 | 0 | 0 | 0 | 232.7 | -0.3 | 218.5 | 31.61 | 29.37 | 7.41 | 0 | 200 | 0.29 | 4.25 | 4.29 | 1302.02 | 7.4 | 100 | 21.4 | 22 | 21.1 | 21 | 1252 | 1430 | 0 | -0.001 | 650 | 1.291 | 33.42 | 43.15 | 43.22 | 0 | 0 | 0 | 0 | 0 | 0 | 0 | 0 | 0 | 0 | 2 | 82.82 | 117.18 | 36.2 | 1578.6 | 133.3 | 0
等径 | 7.8 | 99.9 | 0.99 | 0.135 | 7.9 | 1343 | 0 | 1338.86 | 7 | 0 | 11 | 0 | 1.06 | 0.132 | 815 | 38.12 | -0.01 | 815 | 1.084 | 0 | 0 | 0 | 0 | 232.8 | -0.2 | 220 | 31.65 | 29.37 | 7.41 | 0 | 200 | 0.22 | 4.22 | 4.28 | 1297.95 | 7.4 | 100 | 21.5 | 22 | 21 | 21 | 1252.1 | 1430 | 0 | -0.0004 | 650 | 1.293 | 33.41 | 43.2 | 43.22 | 0 | 0 | 0 | 0 | 0 | 0 | 0 | 0 | 0 | 0 | 2 | 82.96 | 117.04 | 36.3 | 1579.3 | 133.4 | 0
等径 | 7.8 | 100 | 1.08 | 0.135 | 7.9 | 1343 | 0 | 1330.42 | 27 | 0 | 11 | 0 | 1.06 | 0.144 | 816 | 38.27 | -0.02 | 816 | 1.084 | 0 | 0 | 0 | 0 | 232.9 | -0.1 | 220.9 | 31.64 | 29.37 | 7.41 | 0 | 200 | 0.22 | 4.15 | 4.26 | 1310.15 | 7.4 | 100 | 21.4 | 22 | 21.2 | 21 | 1252.1 | 1430 | 0 | 0.0004 | 650 | 1.292 | 33.41 | 43.17 | 43.22 | 0 | 0 | 0 | 0 | 0 | 0 | 0 | 0 | 0 | 0 | 2 | 83.06 | 116.94 | 36.3 | 1580 | 133.4 | 0
等径 | 7.8 | 99.9 | 1.04 | 0.135 | 7.9 | 1343 | 0 | 1338.86 | 71 | 0 | 11 | 0 | 1.06 | 0.142 | 817.1 | 38.41 | 0 | 817 | 1.084 | 0 | 0 | 0 | 0 | 232.9 | -0.1 | 220 | 31.63 | 29.37 | 7.41 | 0 | 200 | 0.27 | 4.11 | 4.23 | 1314.22 | 7.4 | 100 | 21.4 | 22 | 21.1 | 21 | 1252.1 | 1430 | 0 | 0.0001 | 650 | 1.292 | 33.44 | 43.2 | 43.22 | 0 | 0 | 0 | 0 | 0 | 0 | 0 | 0 | 0 | 0 | 2 | 83.15 | 116.85 | 36.3 | 1580.7 | 133.5 | 0
等径 | 7.8 | 100 | 1.08 | 0.135 | 7.9 | 1342.9 | 0 | 1336.04 | 56 | 0 | 11 | 0 | 1.06 | 0.145 | 818.1 | 38.55 | 0.01 | 818.1 | 1.084 | 0 | 0 | 0 | 0 | 233 | 0 | 226.5 | 31.67 | 29.37 | 7.41 | 0 | 200 | 0.24 | 4.07 | 4.18 | 1326.43 | 7.4 | 100 | 21.4 | 22 | 20.9 | 21 | 1252.2 | 1430 | 0 | 0.0002 | 650 | 1.294 | 33.4 | 43.22 | 43.22 | 0 | 0 | 0 | 0 | 0 | 0 | 0 | 0 | 0 | 0 | 2 | 83.26 | 116.74 | 36.3 | 1581.4 | 133.6 | 0
等径 | 7.8 | 99.9 | 1.06 | 0.135 | 7.9 | 1342.9 | 0 | 1336.98 | 65 | 0 | 11 | 0 | 1.06 | 0.144 | 819.1 | 38.7 | 0.01 | 819.1 | 1.084 | 0 | 0 | 0 | 0 | 233.1 | 0.1 | 233.6 | 31.66 | 29.37 | 7.41 | 0 | 200 | 0.2 | 4.07 | 4.14 | 1310.15 | 7.4 | 100 | 21.4 | 22 | 21.2 | 21 | 1252.3 | 1430 | 0 | 0.0001 | 650 | 1.292 | 33.44 | 43.2 | 43.23 | 0 | 0 | 0 | 0 | 0 | 0 | 0 | 0 | 0 | 0 | 2 | 83.35 | 116.65 | 36.3 | 1582.1 | 133.7 | 0
等径 | 7.8 | 99.9 | 1 | 0.135 | 7.9 | 1342.9 | 0 | 1337.92 | 15 | 0 | 11 | 0 | 1.06 | 0.136 | 820.4 | 38.85 | 0 | 820.4 | 1.084 | 0 | 0 | 0 | 0 | 233 | 0 | 228.6 | 31.64 | 29.37 | 7.41 | 0 | 200 | 0.26 | 4.06 | 4.09 | 1314.22 | 7.4 | 100 | 21.4 | 22 | 21.2 | 21 | 1252.4 | 1430 | 0 | -0.0001 | 650 | 1.293 | 33.44 | 43.24 | 43.23 | 0 | 0 | 0 | 0 | 0 | 0 | 0 | 0 | 0 | 0 | 2 | 83.46 | 116.54 | 36.4 | 1582.9 | 133.8 | 0
等径 | 7.8 | 99.9 | 1.05 | 0.135 | 7.9 | 1342.8 | 0 | 1333.22 | 31 | 0 | 11 | 0 | 1.06 | 0.143 | 821.2 | 38.98 | -0.01 | 821.2 | 1.084 | 0 | 0 | 0 | 0 | 233 | 0 | 228.6 | 31.6 | 29.37 | 7.41 | 0 | 200 | 0.17 | 4.05 | 4.07 | 1318.29 | 7.4 | 100 | 21.4 | 22 | 21 | 21 | 1252.4 | 1430 | 0 | -0.0005 | 650 | 1.292 | 33.43 | 43.19 | 43.23 | 0 | 0 | 0 | 0 | 0 | 0 | 0 | 0 | 0 | 0 | 2 | 83.54 | 116.46 | 36.4 | 1583.6 | 133.8 | 0
等径 | 7.8 | 100 | 1.09 | 0.135 | 7.9 | 1342.8 | 0 | 1338.86 | 20 | 0 | 11 | 0 | 1.06 | 0.146 | 822.2 | 39.12 | 0 | 822.2 | 1.084 | 0 | 0 | 0 | 0 | 233.1 | 0.1 | 229.2 | 31.6 | 29.37 | 7.41 | 0 | 200 | 0.26 | 4.08 | 4.05 | 1302.02 | 7.4 | 100 | 21.4 | 22 | 21.1 | 21 | 1252.4 | 1430 | 0 | 0.0004 | 650 | 1.293 | 33.43 | 43.22 | 43.23 | 0 | 0 | 0 | 0 | 0 | 0 | 0 | 0 | 0 | 0 | 2 | 83.65 | 116.35 | 36.4 | 1584.3 | 133.9 | 0
等径 | 7.8 | 99.9 | 1.06 | 0.135 | 7.9 | 1342.8 | 0 | 1337.92 | 52 | 0 | 11 | 0 | 1.06 | 0.145 | 823.4 | 39.27 | 0.02 | 823.4 | 1.084 | 0 | 0 | 0 | 0 | 233.1 | 0.1 | 225.5 | 31.58 | 29.37 | 7.41 | 0 | 200 | 0.17 | 4.16 | 4.06 | 1318.29 | 7.4 | 100 | 21.4 | 22 | 21.2 | 21 | 1252.3 | 1430 | 0 | 0.0005 | 650 | 1.291 | 33.42 | 43.15 | 43.23 | 0 | 0 | 0 | 0 | 0 | 0 | 0 | 0 | 0 | 0 | 2 | 83.75 | 116.25 | 36.4 | 1585 | 134 | 0
等径 | 7.8 | 99.9 | 1.05 | 0.135 | 7.9 | 1342.8 | 0 | 1339.8 | 49 | 0 | 11 | 0 | 1.06 | 0.145 | 824.4 | 39.41 | -0.01 | 824.4 | 1.084 | 0 | 0 | 0 | 0 | 233 | 0 | 222.3 | 31.55 | 29.37 | 7.41 | 0 | 200 | 0.24 | 4.17 | 4.08 | 1326.43 | 7.5 | 100 | 21.4 | 22 | 21 | 21 | 1252.3 | 1430 | 0 | -0.0006 | 650 | 1.294 | 33.42 | 43.25 | 43.23 | 0 | 0 | 0 | 0 | 0 | 0 | 0 | 0 | 0 | 0 | 2 | 83.79 | 116.21 | 36.5 | 1585.7 | 134.1 | 0
等径 | 7.8 | 99.9 | 1.07 | 0.135 | 7.9 | 1342.9 | 0 | 1342.63 | 45 | 0 | 11 | 0 | 1.06 | 0.147 | 825.5 | 39.56 | 0.02 | 825.5 | 1.084 | 0 | 0 | 0 | 0 | 233.1 | 0.1 | 226.4 | 31.62 | 29.37 | 7.41 | 0 | 200 | 0.27 | 4.22 | 4.12 | 1310.15 | 7.4 | 100 | 21.4 | 22 | 21.1 | 21 | 1252.3 | 1430 | 0 | 0.0003 | 650 | 1.293 | 33.43 | 43.22 | 43.24 | 0 | 0 | 0 | 0 | 0 | 0 | 0 | 0 | 0 | 0 | 2 | 83.93 | 116.07 | 36.5 | 1586.4 | 134.2 | 0
等径 | 7.8 | 99.9 | 1.02 | 0.135 | 7.9 | 1342.9 | 0 | 1338.86 | 75 | 0 | 11 | 0 | 1.06 | 0.138 | 826.6 | 39.71 | 0 | 826.6 | 1.084 | 0 | 0 | 0 | 0 | 233.1 | 0 | 227.7 | 31.62 | 29.37 | 7.41 | 0 | 200 | 0.18 | 4.29 | 4.16 | 1318.29 | 7.4 | 100 | 21.4 | 22 | 21.1 | 21 | 1252.3 | 1430 | 0 | -0.0006 | 650 | 1.293 | 33.41 | 43.2 | 43.24 | 0 | 0 | 0 | 0 | 0 | 0 | 0 | 0 | 0 | 0 | 2 | 84.06 | 115.94 | 36.5 | 1587.1 | 134.2 | 0
等径 | 7.8 | 99.9 | 1 | 0.135 | 7.9 | 1343 | 0 | 1337.92 | 58 | 0 | 11 | 0 | 1.06 | 0.138 | 827.6 | 39.85 | 0 | 827.6 | 1.084 | 0 | 0 | 0 | 0 | 233 | 0 | 230 | 31.53 | 29.37 | 7.41 | 0 | 200 | 0.24 | 4.36 | 4.21 | 1326.43 | 7.4 | 100 | 21.4 | 22 | 21.1 | 21 | 1252.4 | 1430 | 0 | 0.0002 | 650 | 1.292 | 33.45 | 43.22 | 43.24 | 0 | 0 | 0 | 0 | 0 | 0 | 0 | 0 | 0 | 0 | 2 | 84.1 | 115.9 | 36.5 | 1587.9 | 134.3 | 0
等径 | 7.8 | 99.9 | 1.06 | 0.135 | 7.9 | 1343 | 0 | 1336.04 | 157 | 0 | 11 | 0 | 1.06 | 0.146 | 828.8 | 40 | -0.02 | 828.6 | 1.084 | 0 | 0 | 0 | 0 | 233 | 0 | 228.6 | 31.59 | 29.37 | 7.41 | 0 | 200 | 0.24 | 4.35 | 4.26 | 1322.36 | 7.4 | 100 | 21.4 | 22 | 21 | 21 | 1252.5 | 1430 | 0 | -0.0003 | 650 | 1.293 | 33.43 | 43.22 | 43.24 | 0 | 0 | 0 | 0 | 0 | 0 | 0 | 0 | 0 | 0 | 2 | 84.24 | 115.76 | 36.5 | 1588.6 | 134.4 | 0
等径 | 7.8 | 99.9 | 1.05 | 0.135 | 7.9 | 1343.1 | 0 | 1344.52 | 47 | 0 | 11 | 0 | 1.06 | 0.144 | 829.8 | 40.13 | 0 | 829.8 | 1.084 | 0 | 0 | 0 | 0 | 233 | 0 | 230.3 | 31.59 | 29.37 | 7.41 | 0 | 200 | 0.25 | 4.39 | 4.31 | 1322.36 | 7.4 | 100 | 21.4 | 22 | 21.1 | 21 | 1252.6 | 1430 | 0 | 0.0004 | 650 | 1.293 | 33.44 | 43.24 | 43.24 | 0 | 0 | 0 | 0 | 0 | 0 | 0 | 0 | 0 | 0 | 2 | 84.35 | 115.65 | 36.6 | 1589.3 | 134.5 | 0
等径 | 7.8 | 99.9 | 1.01 | 0.135 | 7.9 | 1343.1 | 0 | 1338.86 | 31 | 0 | 11 | 0 | 1.06 | 0.138 | 830.8 | 40.28 | -0.01 | 830.8 | 1.084 | 0 | 0 | 0 | 0 | 233 | 0 | 229.6 | 31.57 | 29.37 | 7.41 | 0 | 200 | 0.2 | 4.38 | 4.34 | 1297.95 | 7.4 | 100 | 21.4 | 22 | 21 | 21 | 1252.8 | 1430 | 0 | -0.0005 | 650 | 1.292 | 33.44 | 43.2 | 43.24 | 0 | 0 | 0 | 0 | 0 | 0 | 0 | 0 | 0 | 0 | 2 | 84.45 | 115.55 | 36.6 | 1590 | 134.6 | 0
等径 | 7.8 | 99.9 | 1.06 | 0.135 | 7.9 | 1343.1 | 0 | 1340.74 | 51 | 0 | 11 | 0 | 1.06 | 0.143 | 831.9 | 40.44 | 0.02 | 831.9 | 1.083 | 0 | 0 | 0 | 0 | 233.1 | 0.1 | 232.7 | 31.56 | 29.37 | 7.41 | 0 | 200 | 0.28 | 4.34 | 4.37 | 1306.08 | 7.4 | 100 | 21.4 | 22 | 21 | 21 | 1252.8 | 1430 | 0 | 0.0007 | 650 | 1.292 | 33.45 | 43.22 | 43.25 | 0 | 0 | 0 | 0 | 0 | 0 | 0 | 0 | 0 | 0 | 2 | 84.56 | 115.44 | 36.6 | 1590.8 | 134.7 | 0
等径 | 7.8 | 99.9 | 1.08 | 0.135 | 7.9 | 1343.1 | 0 | 1329.48 | 45 | 0 | 11 | 0 | 1.06 | 0.146 | 832.9 | 40.57 | 0 | 832.9 | 1.083 | 0 | 0 | 0 | 0 | 233.1 | 0.1 | 230.2 | 31.63 | 29.37 | 7.41 | 0 | 200 | 0.29 | 4.33 | 4.38 | 1326.43 | 7.4 | 100 | 21.4 | 22 | 21 | 21 | 1252.5 | 1430 | 0 | -0.0004 | 650 | 1.293 | 33.42 | 43.21 | 43.25 | 0 | 0 | 0 | 0 | 0 | 0 | 0 | 0 | 0 | 0 | 2 | 84.67 | 115.33 | 36.6 | 1591.4 | 134.7 | 0
等径 | 7.8 | 99.9 | 1.03 | 0.135 | 7.9 | 1343.1 | 0 | 1337.92 | 25 | 0 | 11 | 0 | 1.06 | 0.141 | 833.9 | 40.71 | -0.02 | 833.9 | 1.083 | 0 | 0 | 0 | 0 | 233 | 0 | 233.6 | 31.6 | 29.37 | 7.41 | 0 | 200 | 0.23 | 4.34 | 4.37 | 1326.43 | 7.4 | 100 | 21.4 | 22 | 21.1 | 21 | 1252.3 | 1430 | 0 | -0.0007 | 650 | 1.293 | 33.46 | 43.26 | 43.25 | 0 | 0 | 0 | 0 | 0 | 0 | 0 | 0 | 0 | 0 | 2 | 84.76 | 115.24 | 36.6 | 1592.1 | 134.8 | 0
等径 | 7.8 | 99.9 | 1.1 | 0.135 | 7.9 | 1343.1 | 0 | 1337.92 | 44 | 0 | 11 | 0 | 1.06 | 0.144 | 834.9 | 40.84 | -0.01 | 834.9 | 1.083 | 0 | 0 | 0 | 0 | 233.1 | 0 | 233.5 | 31.56 | 29.37 | 7.41 | 0 | 200 | 0.25 | 4.29 | 4.36 | 1314.22 | 7.4 | 100 | 21.4 | 22 | 21.1 | 21 | 1252.3 | 1430 | 0 | -0.0001 | 650 | 1.293 | 33.44 | 43.24 | 43.25 | 0 | 0 | 0 | 0 | 0 | 0 | 0 | 0 | 0 | 0 | 2 | 84.86 | 115.14 | 36.7 | 1592.8 | 134.9 | 0
等径 | 7.8 | 99.9 | 1.08 | 0.135 | 7.9 | 1343.1 | 0 | 1338.86 | 41 | 0 | 11 | 0 | 1.06 | 0.145 | 836.1 | 41.01 | 0.03 | 836.1 | 1.083 | 0 | 0 | 0 | 0 | 233.1 | 0.1 | 231.2 | 31.57 | 29.37 | 7.41 | 0 | 200 | 0.27 | 4.18 | 4.32 | 1302.02 | 7.4 | 100 | 21.4 | 22 | 21 | 21 | 1252.1 | 1430 | 0 | 0 | 650 | 1.294 | 33.46 | 43.3 | 43.25 | 0 | 0 | 0 | 0 | 0 | 0 | 0 | 0 | 0 | 0 | 2 | 84.97 | 115.03 | 36.7 | 1593.6 | 135 | 0
等径 | 7.8 | 99.9 | 1.14 | 0.135 | 7.9 | 1343 | 0 | 1346.41 | 45 | 0 | 11 | 0 | 1.06 | 0.15 | 837.1 | 41.15 | 0.01 | 837.1 | 1.083 | 0 | 0 | 0 | 0 | 233.2 | 0.2 | 226.3 | 31.51 | 29.37 | 7.41 | 0 | 200 | 0.29 | 4.11 | 4.28 | 1297.95 | 7.5 | 100 | 21.4 | 22 | 21.2 | 21 | 1252 | 1430 | 0 | 0.0008 | 650 | 1.293 | 33.45 | 43.25 | 43.25 | 0 | 0 | 0 | 0 | 0 | 0 | 0 | 0 | 0 | 0 | 2 | 85.06 | 114.94 | 36.7 | 1594.3 | 135 | 0
等径 | 7.8 | 99.9 | 1.08 | 0.135 | 7.9 | 1343 | 0 | 1346.41 | 147 | 0 | 11 | 0 | 1.06 | 0.148 | 838.1 | 41.28 | 0.04 | 838.1 | 1.083 | 0 | 0 | 0 | 0 | 233.2 | 0.2 | 225.1 | 31.58 | 29.37 | 7.41 | 0 | 200 | 0.26 | 4.01 | 4.23 | 1310.15 | 7.4 | 100 | 21.4 | 22 | 21.1 | 21 | 1252 | 1430 | 0 | 0.001 | 650 | 1.294 | 33.44 | 43.27 | 43.26 | 0 | 0 | 0 | 0 | 0 | 0 | 0 | 0 | 0 | 0 | 2 | 85.17 | 114.83 | 36.7 | 1594.9 | 135.1 | 0
等径 | 7.8 | 99.9 | 1.11 | 0.135 | 7.9 | 1342.9 | 0 | 1354.95 | 44 | 0 | 11 | 0 | 1.06 | 0.152 | 839.2 | 41.44 | 0.04 | 839.2 | 1.083 | 0 | 0 | 0 | 0 | 233.3 | 0.3 | 222.8 | 31.54 | 29.37 | 7.41 | 0 | 200 | 0.22 | 3.89 | 4.15 | 1314.22 | 7.5 | 100 | 21.4 | 22 | 21.1 | 21 | 1252 | 1430 | 0 | 0.0009 | 650 | 1.291 | 33.44 | 43.17 | 43.26 | 0 | 0 | 0 | 0 | 0 | 0 | 0 | 0 | 0 | 0 | 2 | 85.22 | 114.78 | 36.7 | 1595.6 | 135.2 | 0
等径 | 7.8 | 100 | 1.1 | 0.135 | 7.9 | 1342.8 | 0 | 1345.46 | 13 | 0 | 11 | 0 | 1.06 | 0.152 | 840.2 | 41.58 | 0.03 | 840.2 | 1.083 | 0 | 0 | 0 | 0 | 233.2 | 0.3 | 224.9 | 31.53 | 29.37 | 7.41 | 0 | 200 | 0.25 | 3.73 | 4.04 | 1310.15 | 7.4 | 100 | 21.4 | 22 | 21 | 21 | 1252.1 | 1430 | 0 | 0.0005 | 650 | 1.293 | 33.46 | 43.26 | 43.26 | 0 | 0 | 0 | 0 | 0 | 0 | 0 | 0 | 0 | 0 | 2 | 85.37 | 114.63 | 36.8 | 1596.3 | 135.3 | 0
等径 | 7.8 | 99.9 | 1.09 | 0.135 | 7.9 | 1342.7 | 0 | 1342.63 | 37 | 0 | 11 | 0 | 1.06 | 0.148 | 841.5 | 41.74 | 0.04 | 841.5 | 1.083 | 0 | 0 | 0 | 0 | 233.3 | 0.3 | 229.1 | 31.52 | 29.37 | 7.41 | 0 | 200 | 0.26 | 3.62 | 3.9 | 1322.36 | 7.4 | 100 | 21.4 | 22 | 21.1 | 21 | 1252.2 | 1430 | 0 | 0.0011 | 650 | 1.291 | 33.43 | 43.16 | 43.27 | 0 | 0 | 0 | 0 | 0 | 0 | 0 | 0 | 0 | 0 | 2 | 85.42 | 114.58 | 36.8 | 1597.1 | 135.4 | 0
等径 | 7.8 | 99.9 | 1.08 | 0.135 | 7.9 | 1342.5 | 0 | 1347.35 | 13 | 0 | 11 | 0 | 1.06 | 0.144 | 842.8 | 41.91 | 0 | 842.8 | 1.083 | 0 | 0 | 0 | 0 | 233.2 | 0.2 | 227.9 | 31.59 | 29.37 | 7.41 | 0 | 200 | 0.22 | 3.5 | 3.76 | 1310.15 | 7.4 | 100 | 21.5 | 22 | 21.1 | 21 | 1252.3 | 1430 | 0 | -0.0001 | 650 | 1.294 | 33.47 | 43.31 | 43.27 | 0 | 0 | 0 | 0 | 0 | 0 | 0 | 0 | 0 | 0 | 2 | 85.6 | 114.4 | 36.8 | 1597.9 | 135.5 | 0
等径 | 7.8 | 100 | 1 | 0.135 | 7.9 | 1342.4 | 0 | 1350.2 | 42 | 0 | 11 | 0 | 1.06 | 0.142 | 843.5 | 42.02 | 0 | 843.5 | 1.083 | 0 | 0 | 0 | 0 | 233.1 | 0.1 | 229.1 | 31.56 | 29.37 | 7.41 | 0 | 200 | 0.28 | 3.45 | 3.67 | 1330.5 | 7.4 | 100 | 21.4 | 22 | 21.1 | 21 | 1252.4 | 1430 | 0 | 0.0005 | 650 | 1.295 | 33.44 | 43.3 | 43.27 | 0 | 0 | 0 | 0 | 0 | 0 | 0 | 0 | 0 | 0 | 2 | 85.64 | 114.36 | 36.8 | 1598.5 | 135.5 | 0
等径 | 7.8 | 99.9 | 1.04 | 0.135 | 7.9 | 1342.3 | 0 | 1350.2 | 59 | 0 | 11 | 0 | 1.06 | 0.142 | 844.5 | 42.15 | -0.01 | 844.5 | 1.083 | 0 | 0 | 0 | 0 | 233.1 | 0.1 | 226.1 | 31.54 | 29.37 | 7.41 | 0 | 200 | 0.24 | 3.4 | 3.57 | 1306.08 | 7.4 | 100 | 21.4 | 22 | 21 | 21 | 1252.5 | 1430 | 0 | -0.0007 | 650 | 1.295 | 33.45 | 43.32 | 43.27 | 0 | 0 | 0 | 0 | 0 | 0 | 0 | 0 | 0 | 0 | 2 | 85.74 | 114.26 | 36.8 | 1599.2 | 135.6 | 0
等径 | 7.8 | 99.9 | 1.02 | 0.135 | 7.9 | 1342.2 | 0 | 1349.25 | 10 | 0 | 11 | 0 | 1.06 | 0.14 | 845.6 | 42.3 | 0 | 845.6 | 1.083 | 0 | 0 | 0 | 0 | 233.1 | 0 | 224.1 | 31.49 | 29.37 | 7.41 | 0 | 200 | 0.26 | 3.41 | 3.48 | 1314.22 | 7.4 | 100 | 21.4 | 22 | 21.1 | 21 | 1252.6 | 1430 | 0 | -0.0001 | 650 | 1.294 | 33.43 | 43.26 | 43.28 | 0 | 0 | 0 | 0 | 0 | 0 | 0 | 0 | 0 | 0 | 2 | 85.86 | 114.14 | 36.9 | 1599.9 | 135.7 | 0
等径 | 7.8 | 99.9 | 1.06 | 0.135 | 7.9 | 1342.2 | 0 | 1350.2 | 68 | 0 | 11 | 0 | 1.06 | 0.143 | 846.8 | 42.46 | -0.02 | 846.8 | 1.083 | 0 | 0 | 0 | 0 | 233 | 0 | 221.4 | 31.48 | 29.37 | 7.41 | 0 | 200 | 0.39 | 3.45 | 3.43 | 1318.29 | 7.4 | 100 | 21.4 | 22 | 21 | 21 | 1252.8 | 1430 | 0 | -0.0005 | 650 | 1.292 | 33.46 | 43.23 | 43.28 | 0 | 0 | 0 | 0 | 0 | 0 | 0 | 0 | 0 | 0 | 2 | 85.9 | 114.1 | 36.9 | 1600.7 | 135.8 | 0
等径 | 7.8 | 99.9 | 1.13 | 0.135 | 7.9 | 1342.2 | 0 | 1343.57 | 66 | 0 | 11 | 0 | 1.06 | 0.148 | 847.8 | 42.59 | 0.02 | 847.8 | 1.083 | 0 | 0 | 0 | 0 | 233.2 | 0.2 | 217.8 | 31.47 | 29.37 | 7.41 | 0 | 200 | 0.32 | 3.49 | 3.41 | 1326.43 | 7.4 | 100 | 21.4 | 22 | 21.2 | 21 | 1252.9 | 1430 | 0 | 0.0006 | 650 | 1.292 | 33.44 | 43.2 | 43.28 | 0 | 0 | 0 | 0 | 0 | 0 | 0 | 0 | 0 | 0 | 2 | 86.04 | 113.96 | 36.9 | 1601.3 | 135.8 | 0
等径 | 7.8 | 99.9 | 0.95 | 0.135 | 7.9 | 1342.2 | 0 | 1346.41 | 65 | 0 | 11 | 0 | 1.06 | 0.132 | 848.8 | 42.73 | 0.01 | 848.8 | 1.083 | 0 | 0 | 0 | 0 | 233 | 0 | 221.6 | 31.48 | 29.37 | 7.41 | 0 | 200 | 0.29 | 3.52 | 3.41 | 1326.43 | 7.4 | 100 | 21.4 | 22 | 21 | 21 | 1253.1 | 1430 | 0 | -0.0006 | 650 | 1.293 | 33.45 | 43.25 | 43.28 | 0 | 0 | 0 | 0 | 0 | 0 | 0 | 0 | 0 | 0 | 2 | 86.14 | 113.86 | 36.9 | 1602 | 135.9 | 0
等径 | 7.8 | 99.9 | 1.04 | 0.135 | 7.9 | 1342.2 | 0 | 1354 | 35 | 0 | 11 | 0 | 1.06 | 0.139 | 849.8 | 42.87 | -0.01 | 849.8 | 1.083 | 0 | 0 | 0 | 0 | 233 | 0 | 228.5 | 31.5 | 29.37 | 7.41 | 0 | 200 | 0.26 | 3.56 | 3.45 | 1322.36 | 7.4 | 100 | 21.4 | 22 | 21 | 21 | 1253.3 | 1430 | 0 | 0.0002 | 650 | 1.294 | 33.46 | 43.3 | 43.28 | 0 | 0 | 0 | 0 | 0 | 0 | 0 | 0 | 0 | 0 | 2 | 86.23 | 113.77 | 37 | 1602.7 | 136 | 0
等径 | 7.8 | 99.9 | 1.03 | 0.135 | 7.9 | 1342.3 | 0 | 1348.3 | 50 | 0 | 11 | 0 | 1.06 | 0.138 | 851 | 43.02 | 0.01 | 851 | 1.083 | 0 | 0 | 0 | 0 | 233.1 | 0.1 | 228.4 | 31.46 | 29.37 | 7.41 | 0 | 200 | 0.25 | 3.72 | 3.51 | 1306.08 | 7.4 | 100 | 21.5 | 22 | 21.2 | 21 | 1253.5 | 1430 | 0 | 0.0001 | 650 | 1.294 | 33.46 | 43.3 | 43.28 | 0 | 0 | 0 | 0 | 0 | 0 | 0 | 0 | 0 | 0 | 2 | 86.34 | 113.66 | 37 | 1603.5 | 136.1 | 0
等径 | 7.8 | 99.9 | 1.09 | 0.135 | 7.9 | 1342.3 | 0 | 1348.3 | 85 | 0 | 11 | 0 | 1.06 | 0.149 | 851.9 | 43.14 | -0.03 | 851.9 | 1.083 | 0 | 0 | 0 | 0 | 233 | 0 | 229.1 | 31.51 | 29.37 | 7.41 | 0 | 200 | 0.23 | 3.83 | 3.57 | 1310.15 | 7.4 | 100 | 21.4 | 22 | 21 | 21 | 1253.6 | 1430 | 0 | -0.0001 | 650 | 1.295 | 33.43 | 43.29 | 43.28 | 0 | 0 | 0 | 0 | 0 | 0 | 0 | 0 | 0 | 0 | 2 | 86.44 | 113.56 | 37 | 1604.1 | 136.2 | 0
等径 | 7.8 | 99.9 | 1.06 | 0.135 | 7.9 | 1342.4 | 0 | 1346.41 | 25 | 0 | 11 | 0 | 1.06 | 0.142 | 853 | 43.29 | 0.01 | 852.9 | 1.083 | 0 | 0 | 0 | 0 | 233.1 | 0.1 | 231.8 | 31.49 | 29.37 | 7.41 | 0 | 200 | 0.28 | 3.85 | 3.65 | 1322.36 | 7.4 | 100 | 21.4 | 22 | 21.1 | 21 | 1253.8 | 1430 | 0 | 0 | 650 | 1.293 | 33.47 | 43.28 | 43.29 | 0 | 0 | 0 | 0 | 0 | 0 | 0 | 0 | 0 | 0 | 2 | 86.52 | 113.48 | 37 | 1604.9 | 136.2 | 0
等径 | 7.8 | 99.9 | 1.06 | 0.135 | 7.9 | 1342.5 | 0 | 1346.41 | 85 | 0 | 11 | 0 | 1.06 | 0.142 | 853.9 | 43.41 | -0.01 | 853.9 | 1.083 | 0 | 0 | 0 | 0 | 233 | 0 | 233.9 | 31.51 | 29.37 | 7.41 | 0 | 200 | 0.24 | 3.92 | 3.73 | 1326.43 | 7.4 | 100 | 21.4 | 22 | 21.2 | 21 | 1254 | 1430 | 0 | -0.0009 | 650 | 1.293 | 33.44 | 43.24 | 43.29 | 0 | 0 | 0 | 0 | 0 | 0 | 0 | 0 | 0 | 0 | 2 | 86.65 | 113.35 | 37 | 1605.5 | 136.3 | 0
等径 | 7.8 | 99.9 | 1.12 | 0.135 | 7.9 | 1342.6 | 0 | 1353.05 | 32 | 0 | 11 | 0 | 1.06 | 0.151 | 855.1 | 43.59 | 0.01 | 855.1 | 1.083 | 0 | 0 | 0 | 0 | 233.1 | 0.1 | 228.6 | 31.49 | 29.37 | 7.41 | 0 | 200 | 0.29 | 4.03 | 3.86 | 1306.08 | 7.4 | 100 | 21.4 | 22 | 21 | 21 | 1254.2 | 1430 | 0 | 0.0007 | 650 | 1.292 | 33.46 | 43.23 | 43.29 | 0 | 0 | 0 | 0 | 0 | 0 | 0 | 0 | 0 | 0 | 2 | 86.76 | 113.24 | 37.1 | 1606.3 | 136.4 | 0
等径 | 7.8 | 99.9 | 1.03 | 0.135 | 7.9 | 1342.8 | 0 | 1353.05 | 15 | 0 | 11 | 0 | 1.06 | 0.141 | 856.6 | 43.79 | -0.01 | 856.6 | 1.083 | 0 | 0 | 0 | 0 | 232.9 | -0.1 | 227.4 | 31.46 | 29.37 | 7.41 | 0 | 200 | 0.27 | 4.13 | 4 | 1314.22 | 7.5 | 100 | 21.4 | 22 | 21.1 | 21 | 1254.4 | 1430 | 0 | 0 | 650 | 1.293 | 33.44 | 43.24 | 43.29 | 0 | 0 | 0 | 0 | 0 | 0 | 0 | 0 | 0 | 0 | 2 | 86.89 | 113.11 | 37.1 | 1607.4 | 136.5 | 0
等径 | 7.8 | 99.9 | 1.08 | 0.135 | 7.9 | 1342.8 | 0 | 1350.2 | 38 | 0 | 11 | 0 | 1.06 | 0.148 | 857.1 | 43.87 | -0.01 | 857.1 | 1.083 | 0 | 0 | 0 | 0 | 233 | 0 | 228.1 | 31.48 | 29.37 | 7.41 | 0 | 200 | 0.22 | 4.22 | 4.05 | 1314.22 | 7.5 | 100 | 21.4 | 22 | 21 | 21 | 1254.5 | 1430 | 0 | 0.0002 | 650 | 1.292 | 33.47 | 43.24 | 43.29 | 0 | 0 | 0 | 0 | 0 | 0 | 0 | 0 | 0 | 0 | 2 | 86.96 | 113.04 | 37.1 | 1607.7 | 136.6 | 0
等径 | 7.8 | 100 | 0.99 | 0.135 | 7.9 | 1342.9 | 0 | 1347.35 | 23 | 0 | 11 | 0 | 1.06 | 0.134 | 858.1 | 44 | -0.03 | 858.1 | 1.083 | 0 | 0 | 0 | 0 | 232.9 | -0.1 | 232.3 | 31.46 | 29.37 | 7.41 | 0 | 200 | 0.31 | 4.33 | 4.14 | 1322.36 | 7.4 | 100 | 21.4 | 22 | 21.1 | 21 | 1254.5 | 1430 | 0 | -0.0014 | 650 | 1.294 | 33.42 | 43.25 | 43.29 | 0 | 0 | 0 | 0 | 0 | 0 | 0 | 0 | 0 | 0 | 2 | 87.03 | 112.97 | 37.1 | 1608.4 | 136.6 | 0
等径 | 7.8 | 100 | 1.11 | 0.135 | 7.9 | 1343 | 0 | 1348.3 | 55 | 0 | 11 | 0 | 1.06 | 0.148 | 859.1 | 44.13 | -0.02 | 859.1 | 1.083 | 0 | 0 | 0 | 0 | 232.9 | -0.1 | 228.9 | 31.47 | 29.37 | 7.41 | 0 | 200 | 0.32 | 4.31 | 4.21 | 1318.29 | 7.4 | 100 | 21.4 | 22 | 21.1 | 21 | 1254.4 | 1430 | 0 | 0.0007 | 650 | 1.295 | 33.45 | 43.32 | 43.29 | 0 | 0 | 0 | 0 | 0 | 0 | 0 | 0 | 0 | 0 | 2 | 87.15 | 112.85 | 37.1 | 1609.1 | 136.7 | 0
等径 | 7.8 | 99.9 | 1.06 | 0.135 | 7.9 | 1343 | 0 | 1356.86 | 36 | 0 | 11 | 0 | 1.06 | 0.147 | 860.2 | 44.28 | -0.04 | 860.2 | 1.083 | 0 | 0 | 0 | 0 | 232.8 | -0.2 | 227.4 | 31.44 | 29.37 | 7.41 | 0 | 200 | 0.44 | 4.34 | 4.27 | 1318.29 | 7.4 | 100 | 21.4 | 22 | 21 | 21 | 1254.2 | 1430 | 0 | -0.0008 | 650 | 1.294 | 33.44 | 43.27 | 43.29 | 0 | 0 | 0 | 0 | 0 | 0 | 0 | 0 | 0 | 0 | 2 | 87.22 | 112.78 | 37.2 | 1609.9 | 136.8 | 0
等径 | 7.8 | 99.9 | 1.13 | 0.135 | 7.9 | 1343.1 | 0 | 1357.81 | 52 | 0 | 11 | 0 | 1.06 | 0.148 | 861.2 | 44.42 | -0.01 | 861.2 | 1.082 | 0 | 0 | 0 | 0 | 232.9 | -0.1 | 227.7 | 31.45 | 29.37 | 7.41 | 0 | 200 | 0.26 | 4.44 | 4.33 | 1322.36 | 7.4 | 100 | 21.5 | 22 | 21.1 | 21 | 1254.1 | 1430 | 0 | -0.0002 | 650 | 1.294 | 33.45 | 43.28 | 43.29 | 0 | 0 | 0 | 0 | 0 | 0 | 0 | 0 | 0 | 0 | 2 | 87.33 | 112.67 | 37.2 | 1610.6 | 136.9 | 0
等径 | 7.8 | 99.9 | 1.03 | 0.135 | 7.9 | 1343.1 | 0 | 1362.59 | 42 | 0 | 11 | 0 | 1.06 | 0.136 | 862.4 | 44.58 | -0.02 | 862.4 | 1.082 | 0 | 0 | 0 | 0 | 232.8 | -0.2 | 224.8 | 31.39 | 29.37 | 7.41 | 0 | 200 | 0.23 | 4.53 | 4.38 | 1326.43 | 7.4 | 100 | 21.4 | 22 | 21.1 | 21 | 1254 | 1430 | 0 | -0.0011 | 650 | 1.293 | 33.44 | 43.24 | 43.29 | 0 | 0 | 0 | 0 | 0 | 0 | 0 | 0 | 0 | 0 | 2 | 87.42 | 112.58 | 37.2 | 1611.3 | 137 | 0
等径 | 7.8 | 99.9 | 1.12 | 0.135 | 7.9 | 1343.2 | 0 | 1359.72 | 64 | 0 | 11 | 0 | 1.06 | 0.148 | 863.4 | 44.72 | -0.01 | 863.4 | 1.082 | 0 | 0 | 0 | 0 | 233 | 0 | 222.4 | 31.45 | 29.37 | 7.41 | 0 | 200 | 0.27 | 4.52 | 4.43 | 1322.36 | 7.4 | 100 | 21.5 | 22 | 21 | 21 | 1253.8 | 1430 | 0 | -0.0002 | 650 | 1.294 | 33.46 | 43.3 | 43.29 | 0 | 0 | 0 | 0 | 0 | 0 | 0 | 0 | 0 | 0 | 2 | 87.53 | 112.47 | 37.2 | 1612.1 | 137.1 | 0
等径 | 7.8 | 99.9 | 1.13 | 0.135 | 7.9 | 1343.2 | 0 | 1366.43 | 66 | 0 | 11 | 0 | 1.06 | 0.148 | 864.4 | 44.84 | 0.03 | 864.4 | 1.082 | 0 | 0 | 0 | 0 | 233.1 | 0.1 | 218.1 | 31.42 | 29.37 | 7.41 | 0 | 200 | 0.27 | 4.52 | 4.47 | 1318.29 | 7.5 | 100 | 21.4 | 22 | 21.1 | 21 | 1253.7 | 1430 | 0 | 0.001 | 650 | 1.292 | 33.49 | 43.27 | 43.29 | 0 | 0 | 0 | 0 | 0 | 0 | 0 | 0 | 0 | 0 | 2 | 87.61 | 112.39 | 37.2 | 1612.7 | 137.1 | 0
等径 | 7.8 | 100 | 1.09 | 0.135 | 7.9 | 1343.3 | 0 | 1365.47 | 25 | 0 | 11 | 0 | 1.06 | 0.146 | 865.5 | 45 | 0.01 | 865.5 | 1.082 | 0 | 0 | 0 | 0 | 233.1 | 0.1 | 222.9 | 31.39 | 29.37 | 7.41 | 0 | 200 | 0.24 | 4.53 | 4.51 | 1322.36 | 7.4 | 100 | 21.5 | 22 | 21.2 | 21 | 1253.6 | 1430 | 0 | -0.0001 | 650 | 1.293 | 33.46 | 43.26 | 43.3 | 0 | 0 | 0 | 0 | 0 | 0 | 0 | 0 | 0 | 0 | 2 | 87.71 | 112.29 | 37.3 | 1613.4 | 137.2 | 0
等径 | 7.8 | 99.9 | 1.1 | 0.135 | 7.9 | 1343.3 | 0 | 1359.72 | 48 | 0 | 11 | 0 | 1.06 | 0.148 | 866.6 | 45.16 | -0.02 | 866.6 | 1.082 | 0 | 0 | 0 | 0 | 233 | 0 | 222.5 | 31.34 | 29.37 | 7.41 | 0 | 200 | 0.28 | 4.5 | 4.52 | 1334.57 | 7.4 | 100 | 21.4 | 22 | 21.1 | 21 | 1253.6 | 1430 | 0 | -0.0004 | 650 | 1.294 | 33.48 | 43.32 | 43.3 | 0 | 0 | 0 | 0 | 0 | 0 | 0 | 0 | 0 | 0 | 2 | 87.82 | 112.18 | 37.3 | 1614.2 | 137.3 | 0
等径 | 7.8 | 99.9 | 1 | 0.135 | 7.9 | 1343.3 | 0 | 1365.47 | 20 | 0 | 11 | 0 | 1.06 | 0.137 | 867.5 | 45.28 | -0.01 | 867.5 | 1.082 | 0 | 0 | 0 | 0 | 232.9 | -0.1 | 222.6 | 31.36 | 29.37 | 7.41 | 0 | 200 | 0.24 | 4.4 | 4.52 | 1318.29 | 7.4 | 100 | 21.4 | 22 | 21 | 21 | 1253.6 | 1430 | 0 | -0.0005 | 650 | 1.292 | 33.46 | 43.23 | 43.3 | 0 | 0 | 0 | 0 | 0 | 0 | 0 | 0 | 0 | 0 | 2 | 87.89 | 112.11 | 37.3 | 1614.8 | 137.4 | 0
等径 | 7.8 | 99.9 | 1.1 | 0.135 | 7.9 | 1343.3 | 0 | 1357.81 | 43 | 0 | 11 | 0 | 1.06 | 0.144 | 868.6 | 45.42 | -0.01 | 868.6 | 1.082 | 0 | 0 | 0 | 0 | 233 | 0 | 219.7 | 31.37 | 29.37 | 7.41 | 0 | 200 | 0.22 | 4.33 | 4.49 | 1322.36 | 7.5 | 100 | 21.4 | 22 | 21 | 21 | 1253.7 | 1430 | 0 | 0 | 650 | 1.292 | 33.46 | 43.23 | 43.3 | 0 | 0 | 0 | 0 | 0 | 0 | 0 | 0 | 0 | 0 | 2 | 87.97 | 112.03 | 37.3 | 1615.6 | 137.5 | 0
等径 | 7.8 | 99.9 | 1.09 | 0.135 | 7.9 | 1343.2 | 0 | 1364.51 | 55 | 0 | 11 | 0 | 1.06 | 0.145 | 869.6 | 45.57 | 0.03 | 869.6 | 1.082 | 0 | 0 | 0 | 0 | 233.1 | 0.1 | 222.9 | 31.34 | 29.37 | 7.41 | 0 | 200 | 0.22 | 4.25 | 4.45 | 1318.29 | 7.5 | 100 | 21.4 | 22 | 21 | 21 | 1253.7 | 1430 | 0 | 0.0007 | 650 | 1.294 | 33.47 | 43.31 | 43.3 | 0 | 0 | 0 | 0 | 0 | 0 | 0 | 0 | 0 | 0 | 2 | 88.08 | 111.92 | 37.3 | 1616.3 | 137.5 | 0
等径 | 7.8 | 99.9 | 1.12 | 0.135 | 7.9 | 1343.1 | 0 | 1364.51 | 80 | 0 | 11 | 0 | 1.06 | 0.149 | 870.6 | 45.7 | 0.02 | 870.6 | 1.082 | 0 | 0 | 0 | 0 | 233.2 | 0.2 | 218.1 | 31.36 | 29.37 | 7.41 | 0 | 200 | 0.29 | 4.17 | 4.39 | 1306.08 | 7.4 | 100 | 21.4 | 22 | 21.1 | 21 | 1253.9 | 1430 | 0 | 0.0001 | 650 | 1.294 | 33.46 | 43.3 | 43.31 | 0 | 0 | 0 | 0 | 0 | 0 | 0 | 0 | 0 | 0 | 2 | 88.18 | 111.82 | 37.4 | 1616.9 | 137.6 | 0
等径 | 7.8 | 99.9 | 1.11 | 0.135 | 7.9 | 1343.1 | 0 | 1358.77 | 54 | 0 | 11 | 0 | 1.06 | 0.149 | 871.8 | 45.86 | 0.03 | 871.8 | 1.082 | 0 | 0 | 0 | 0 | 233.2 | 0.3 | 221.4 | 31.33 | 29.37 | 7.41 | 0 | 200 | 0.25 | 4.1 | 4.3 | 1322.36 | 7.5 | 100 | 21.4 | 22 | 21.2 | 21 | 1254 | 1430 | 0 | 0.0001 | 650 | 1.293 | 33.46 | 43.26 | 43.31 | 0 | 0 | 0 | 0 | 0 | 0 | 0 | 0 | 0 | 0 | 2 | 88.31 | 111.69 | 37.4 | 1617.7 | 137.7 | 0
等径 | 7.8 | 99.9 | 1.07 | 0.135 | 7.9 | 1343 | 0 | 1361.63 | 61 | 0 | 11 | 0 | 1.06 | 0.145 | 872.9 | 46.01 | 0.02 | 872.9 | 1.082 | 0 | 0 | 0 | 0 | 233.2 | 0.2 | 226.2 | 31.35 | 29.37 | 7.41 | 0 | 200 | 0.2 | 4.05 | 4.22 | 1330.5 | 7.4 | 100 | 21.5 | 22 | 21 | 21 | 1254.2 | 1430 | 0 | 0.0005 | 650 | 1.294 | 33.47 | 43.31 | 43.31 | 0 | 0 | 0 | 0 | 0 | 0 | 0 | 0 | 0 | 0 | 2 | 88.4 | 111.6 | 37.4 | 1618.4 | 137.8 | 0
等径 | 7.8 | 99.9 | 1.07 | 0.135 | 7.9 | 1342.9 | 0 | 1363.55 | 50 | 0 | 11 | 0 | 1.06 | 0.145 | 874.1 | 46.17 | 0.03 | 874 | 1.082 | 0 | 0 | 0 | 0 | 233.2 | 0.2 | 221.9 | 31.33 | 29.37 | 7.41 | 0 | 200 | 0.3 | 4 | 4.13 | 1322.36 | 7.4 | 100 | 21.4 | 22 | 21.2 | 21 | 1254.3 | 1430 | 0 | 0.0006 | 650 | 1.294 | 33.49 | 43.34 | 43.32 | 0 | 0 | 0 | 0 | 0 | 0 | 0 | 0 | 0 | 0 | 2 | 88.53 | 111.47 | 37.4 | 1619.2 | 137.9 | 0
等径 | 7.8 | 99.9 | 1.09 | 0.135 | 7.9 | 1342.8 | 0 | 1368.35 | 19 | 0 | 11 | 0 | 1.06 | 0.147 | 875 | 46.3 | 0.02 | 875 | 1.082 | 0 | 0 | 0 | 0 | 233.2 | 0.2 | 229.8 | 31.36 | 29.37 | 7.41 | 0 | 200 | 0.32 | 3.96 | 4.07 | 1326.43 | 7.4 | 100 | 21.4 | 22 | 21 | 21 | 1254.4 | 1430 | 0 | 0.0002 | 650 | 1.293 | 33.49 | 43.3 | 43.32 | 0 | 0 | 0 | 0 | 0 | 0 | 0 | 0 | 0 | 0 | 2 | 88.6 | 111.4 | 37.4 | 1619.8 | 137.9 | 0
等径 | 7.8 | 99.9 | 1.03 | 0.135 | 7.9 | 1342.8 | 0 | 1365.47 | 59 | 0 | 11 | 0 | 1.06 | 0.141 | 876 | 46.44 | -0.03 | 876 | 1.082 | 0 | 0 | 0 | 0 | 233 | 0 | 229.5 | 31.31 | 29.37 | 7.41 | 0 | 200 | 0.3 | 3.95 | 4.02 | 1314.22 | 7.4 | 100 | 21.5 | 22 | 21 | 21 | 1254.5 | 1430 | 0 | -0.0011 | 650 | 1.294 | 33.47 | 43.31 | 43.32 | 0 | 0 | 0 | 0 | 0 | 0 | 0 | 0 | 0 | 0 | 2 | 88.71 | 111.29 | 37.5 | 1620.5 | 138 | 0
等径 | 7.8 | 99.9 | 0.97 | 0.135 | 7.9 | 1342.7 | 0 | 1362.59 | 77 | 0 | 11 | 0 | 1.06 | 0.133 | 876.9 | 46.56 | -0.05 | 876.9 | 1.082 | 0 | 0 | 0 | 0 | 232.8 | -0.2 | 233.2 | 31.32 | 29.37 | 7.41 | 0 | 200 | 0.27 | 3.99 | 3.99 | 1334.57 | 7.4 | 100 | 21.4 | 22 | 21 | 21 | 1254.6 | 1430 | 0 | -0.0015 | 650 | 1.292 | 33.48 | 43.26 | 43.32 | 0 | 0 | 0 | 0 | 0 | 0 | 0 | 0 | 0 | 0 | 2 | 88.78 | 111.22 | 37.5 | 1621.2 | 138.1 | 0
等径 | 7.8 | 99.9 | 1.04 | 0.135 | 7.9 | 1342.7 | 0 | 1364.51 | 46 | 0 | 11 | 0 | 1.06 | 0.142 | 878.1 | 46.72 | -0.02 | 878.1 | 1.082 | 0 | 0 | 0 | 0 | 232.8 | -0.2 | 225.4 | 31.32 | 29.37 | 7.41 | 0 | 200 | 0.32 | 3.99 | 3.97 | 1322.36 | 7.4 | 100 | 21.4 | 22 | 21.2 | 21 | 1254.7 | 1430 | 0 | 0.0002 | 650 | 1.294 | 33.48 | 43.32 | 43.32 | 0 | 0 | 0 | 0 | 0 | 0 | 0 | 0 | 0 | 0 | 2 | 88.89 | 111.11 | 37.5 | 1622 | 138.2 | 0
等径 | 7.8 | 99.9 | 1.01 | 0.135 | 7.9 | 1342.7 | 0 | 1363.55 | 55 | 0 | 11 | 0 | 1.06 | 0.138 | 879.1 | 46.86 | -0.08 | 879.1 | 1.082 | 0 | 0 | 0 | 0 | 232.7 | -0.3 | 231.9 | 31.31 | 29.37 | 7.41 | 0 | 200 | 0.35 | 4 | 3.97 | 1302.02 | 7.4 | 100 | 21.5 | 22 | 21.1 | 21 | 1254.9 | 1430 | 0 | -0.0017 | 650 | 1.294 | 33.48 | 43.32 | 43.31 | 0 | 0 | 0 | 0 | 0 | 0 | 0 | 0 | 0 | 0 | 2 | 88.99 | 111.01 | 37.5 | 1622.7 | 138.3 | 0
等径 | 7.8 | 99.9 | 1.04 | 0.135 | 7.9 | 1342.7 | 0 | 1365.47 | 56 | 0 | 11 | 0 | 1.06 | 0.141 | 880.1 | 46.99 | -0.05 | 880.1 | 1.082 | 0 | 0 | 0 | 0 | 232.7 | -0.3 | 228.9 | 31.34 | 29.37 | 7.41 | 0 | 200 | 0.35 | 3.99 | 3.98 | 1330.5 | 7.4 | 100 | 21.4 | 22 | 21 | 21 | 1255 | 1430 | 0 | -0.001 | 650 | 1.295 | 33.45 | 43.32 | 43.31 | 0 | 0 | 0 | 0 | 0 | 0 | 0 | 0 | 0 | 0 | 2 | 89.07 | 110.93 | 37.6 | 1623.4 | 138.3 | 0
等径 | 7.8 | 99.9 | 0.98 | 0.135 | 7.9 | 1342.7 | 0 | 1362.59 | 66 | 0 | 11 | 0 | 1.06 | 0.131 | 881.1 | 47.12 | -0.04 | 881.1 | 1.082 | 0 | 0 | 0 | 0 | 232.6 | -0.4 | 230.7 | 31.28 | 29.37 | 7.41 | 0 | 200 | 0.35 | 4 | 3.98 | 1318.29 | 7.4 | 100 | 21.4 | 22 | 21.2 | 21 | 1255.2 | 1430 | 0 | -0.0014 | 650 | 1.293 | 33.47 | 43.28 | 43.31 | 0 | 0 | 0 | 0 | 0 | 0 | 0 | 0 | 0 | 0 | 2 | 89.18 | 110.82 | 37.6 | 1624.1 | 138.4 | 0
等径 | 7.8 | 99.9 | 1.03 | 0.135 | 7.9 | 1342.7 | 0 | 1367.39 | 35 | 0 | 11 | 0 | 1.06 | 0.137 | 882 | 47.26 | -0.04 | 882 | 1.081 | 0 | 0 | 0 | 0 | 232.7 | -0.3 | 233.6 | 31.28 | 29.37 | 7.41 | 0 | 200 | 0.39 | 4 | 3.99 | 1318.29 | 7.4 | 100 | 21.4 | 22 | 21.1 | 21 | 1255.2 | 1430 | 0 | -0.0007 | 650 | 1.294 | 33.48 | 43.32 | 43.31 | 0 | 0 | 0 | 0 | 0 | 0 | 0 | 0 | 0 | 0 | 2 | 89.28 | 110.72 | 37.6 | 1624.8 | 138.5 | 0
等径 | 7.8 | 99.9 | 1.1 | 0.135 | 7.9 | 1342.7 | 0 | 1358.77 | 51 | 0 | 11 | 0 | 1.06 | 0.147 | 883.6 | 47.47 | -0.02 | 883.6 | 1.081 | 0 | 0 | 0 | 0 | 232.8 | -0.2 | 228.8 | 31.29 | 29.37 | 7.41 | 0 | 200 | 0.45 | 3.99 | 3.99 | 1322.36 | 7.4 | 100 | 21.4 | 22 | 21 | 21 | 1255.3 | 1430 | 0 | -0.0002 | 650 | 1.294 | 33.45 | 43.28 | 43.31 | 0 | 0 | 0 | 0 | 0 | 0 | 0 | 0 | 0 | 0 | 2 | 89.4 | 110.6 | 37.6 | 1625.9 | 138.6 | 0
等径 | 7.8 | 99.9 | 1.02 | 0.135 | 7.9 | 1342.7 | 0 | 1358.77 | 68 | 0 | 11 | 0 | 1.06 | 0.139 | 884.1 | 47.54 | 0 | 884.1 | 1.081 | 0 | 0 | 0 | 0 | 232.8 | -0.2 | 227 | 31.29 | 29.37 | 7.41 | 0 | 200 | 0.38 | 3.99 | 3.99 | 1334.57 | 7.4 | 100 | 21.4 | 22 | 21.1 | 21 | 1255.3 | 1430 | 0 | -0.0002 | 650 | 1.293 | 33.45 | 43.25 | 43.31 | 0 | 0 | 0 | 0 | 0 | 0 | 0 | 0 | 0 | 0 | 2 | 89.48 | 110.52 | 37.6 | 1626.2 | 138.7 | 0
等径 | 7.8 | 99.9 | 0.97 | 0.135 | 7.9 | 1342.7 | 0 | 1357.81 | 55 | 0 | 11 | 0 | 1.06 | 0.13 | 885.1 | 47.68 | -0.02 | 885.1 | 1.081 | 0 | 0 | 0 | 0 | 232.8 | -0.2 | 229.2 | 31.35 | 29.37 | 7.41 | 0 | 200 | 0.3 | 3.96 | 3.99 | 1314.22 | 7.4 | 100 | 21.4 | 22 | 21 | 21 | 1255.2 | 1430 | 0 | -0.0011 | 650 | 1.294 | 33.44 | 43.27 | 43.31 | 0 | 0 | 0 | 0 | 0 | 0 | 0 | 0 | 0 | 0 | 2 | 89.59 | 110.41 | 37.7 | 1626.9 | 138.7 | 0
等径 | 7.8 | 99.9 | 1.12 | 0.135 | 7.9 | 1342.7 | 0 | 1366.43 | 55 | 0 | 11 | 0 | 1.06 | 0.148 | 886.2 | 47.82 | 0 | 886.1 | 1.081 | 0 | 0 | 0 | 0 | 232.9 | -0.1 | 226.4 | 31.27 | 29.37 | 7.41 | 0 | 200 | 0.31 | 3.97 | 3.99 | 1318.29 | 7.4 | 100 | 21.4 | 22 | 21.2 | 21 | 1255.2 | 1430 | 0 | 0.001 | 650 | 1.294 | 33.45 | 43.28 | 43.31 | 0 | 0 | 0 | 0 | 0 | 0 | 0 | 0 | 0 | 0 | 2 | 89.69 | 110.31 | 37.7 | 1627.6 | 138.8 | 0
等径 | 7.8 | 99.9 | 1.07 | 0.135 | 7.9 | 1342.7 | 0 | 1362.59 | 62 | 0 | 11 | 0 | 1.06 | 0.145 | 887.2 | 47.96 | 0.01 | 887.2 | 1.081 | 0 | 0 | 0 | 0 | 233 | 0 | 225.3 | 31.26 | 29.37 | 7.41 | 0 | 200 | 0.2 | 3.97 | 3.98 | 1322.36 | 7.3 | 100 | 21.5 | 22 | 21 | 21 | 1255.2 | 1430 | 0 | 0.0003 | 650 | 1.294 | 33.46 | 43.3 | 43.31 | 0 | 0 | 0 | 0 | 0 | 0 | 0 | 0 | 0 | 0 | 2 | 89.79 | 110.21 | 37.7 | 1628.3 | 138.9 | 0
等径 | 7.8 | 99.9 | 1.12 | 0.135 | 7.9 | 1342.7 | 0 | 1367.39 | 84 | 0 | 11 | 0 | 1.06 | 0.148 | 888.4 | 48.11 | 0.02 | 888.2 | 1.081 | 0 | 0 | 0 | 0 | 233.1 | 0.1 | 224.7 | 31.27 | 29.37 | 7.41 | 0 | 200 | 0.29 | 3.99 | 3.98 | 1322.36 | 7.4 | 100 | 21.5 | 22 | 21.1 | 21 | 1255 | 1430 | 0 | 0.0003 | 650 | 1.294 | 33.47 | 43.31 | 43.32 | 0 | 0 | 0 | 0 | 0 | 0 | 0 | 0 | 0 | 0 | 2 | 89.82 | 110.18 | 37.7 | 1629.1 | 139 | 0
等径 | 7.8 | 99.9 | 1.07 | 0.135 | 7.9 | 1342.7 | 0 | 1364.51 | 27 | 0 | 11 | 0 | 1.06 | 0.146 | 889.5 | 48.27 | 0.04 | 889.5 | 1.081 | 0 | 0 | 0 | 0 | 233.2 | 0.2 | 225 | 31.25 | 29.37 | 7.41 | 0 | 200 | 0.22 | 3.96 | 3.97 | 1318.29 | 7.4 | 100 | 21.4 | 22 | 21.2 | 21 | 1255 | 1430 | 0 | 0.0008 | 650 | 1.294 | 33.47 | 43.31 | 43.32 | 0 | 0 | 0 | 0 | 0 | 0 | 0 | 0 | 0 | 0 | 2 | 89.96 | 110.04 | 37.7 | 1629.8 | 139.1 | 0
等径 | 7.8 | 99.9 | 1.04 | 0.135 | 7.9 | 1342.7 | 0 | 1371.24 | 57 | 0 | 11 | 0 | 1.06 | 0.139 | 890.6 | 48.41 | -0.01 | 890.5 | 1.081 | 0 | 0 | 0 | 0 | 233.1 | 0.1 | 224.2 | 31.24 | 29.37 | 7.41 | 0 | 200 | 0.27 | 3.92 | 3.97 | 1330.5 | 7.4 | 100 | 21.4 | 22 | 21 | 21 | 1254.9 | 1430 | 0 | -0.0006 | 650 | 1.294 | 33.47 | 43.31 | 43.32 | 0 | 0 | 0 | 0 | 0 | 0 | 0 | 0 | 0 | 0 | 2 | 90.01 | 109.99 | 37.8 | 1630.6 | 139.1 | 0
等径 | 7.8 | 99.9 | 1.13 | 0.135 | 7.9 | 1342.7 | 0 | 1367.39 | 45 | 0 | 11 | 0 | 1.06 | 0.15 | 891.5 | 48.53 | -0.03 | 891.5 | 1.081 | 0 | 0 | 0 | 0 | 233.1 | 0.1 | 224 | 31.29 | 29.37 | 7.41 | 0 | 200 | 0.28 | 3.91 | 3.96 | 1314.22 | 7.4 | 100 | 21.4 | 22 | 21.3 | 21 | 1254.8 | 1430 | 0 | 0 | 650 | 1.292 | 33.47 | 43.24 | 43.32 | 0 | 0 | 0 | 0 | 0 | 0 | 0 | 0 | 0 | 0 | 2 | 90.14 | 109.86 | 37.8 | 1631.2 | 139.2 | 0
等径 | 7.8 | 99.9 | 1.01 | 0.135 | 7.9 | 1342.7 | 0 | 1367.39 | 49 | 0 | 11 | 0 | 1.06 | 0.134 | 892.5 | 48.68 | -0.06 | 892.5 | 1.081 | 0 | 0 | 0 | 0 | 232.8 | -0.2 | 227.8 | 31.28 | 29.37 | 7.41 | 0 | 200 | 0.31 | 3.95 | 3.95 | 1326.43 | 7.4 | 100 | 21.4 | 22 | 21 | 21 | 1254.9 | 1430 | 0 | -0.0022 | 650 | 1.294 | 33.46 | 43.3 | 43.32 | 0 | 0 | 0 | 0 | 0 | 0 | 0 | 0 | 0 | 0 | 2 | 90.27 | 109.73 | 37.8 | 1631.9 | 139.3 | 0
等径 | 7.8 | 99.9 | 0.95 | 0.135 | 7.9 | 1342.7 | 0 | 1368.35 | 63 | 0 | 11 | 0 | 1.06 | 0.132 | 893.5 | 48.81 | -0.04 | 893.5 | 1.081 | 0 | 0 | 0 | 0 | 232.7 | -0.3 | 226.2 | 31.23 | 29.37 | 7.41 | 0 | 200 | 0.24 | 3.97 | 3.93 | 1334.57 | 7.4 | 100 | 21.4 | 22 | 21.2 | 21 | 1254.9 | 1430 | 0 | -0.0005 | 650 | 1.294 | 33.46 | 43.3 | 43.32 | 0 | 0 | 0 | 0 | 0 | 0 | 0 | 0 | 0 | 0 | 2 | 90.35 | 109.65 | 37.8 | 1632.6 | 139.4 | 0
等径 | 7.8 | 99.9 | 1.05 | 0.135 | 7.9 | 1342.7 | 0 | 1364.51 | 56 | 0 | 11 | 0 | 1.06 | 0.142 | 894.5 | 48.95 | -0.04 | 894.5 | 1.081 | 0 | 0 | 0 | 0 | 232.8 | -0.2 | 230.1 | 31.22 | 29.37 | 7.41 | 0 | 200 | 0.31 | 4.08 | 3.93 | 1322.36 | 7.4 | 100 | 21.4 | 22 | 21.2 | 21 | 1255 | 1430 | 0 | -0.0006 | 650 | 1.293 | 33.47 | 43.28 | 43.32 | 0 | 0 | 0 | 0 | 0 | 0 | 0 | 0 | 0 | 0 | 2 | 90.46 | 109.54 | 37.8 | 1633.3 | 139.5 | 0
等径 | 7.8 | 99.9 | 1.12 | 0.135 | 7.9 | 1342.7 | 0 | 1364.51 | 44 | 0 | 11 | 0 | 1.06 | 0.151 | 895.5 | 49.09 | -0.02 | 895.5 | 1.081 | 0 | 0 | 0 | 0 | 232.9 | -0.1 | 230.7 | 31.24 | 29.37 | 7.41 | 0 | 200 | 0.27 | 4.03 | 3.95 | 1322.36 | 7.4 | 100 | 21.4 | 22 | 21.2 | 21 | 1255.2 | 1430 | 0 | 0 | 650 | 1.296 | 33.46 | 43.36 | 43.32 | 0 | 0 | 0 | 0 | 0 | 0 | 0 | 0 | 0 | 0 | 2 | 90.53 | 109.47 | 37.9 | 1634.1 | 139.5 | 0
等径 | 7.8 | 99.9 | 1.02 | 0.135 | 7.9 | 1342.7 | 0 | 1357.81 | 152 | 0 | 11 | 0 | 1.06 | 0.14 | 896.6 | 49.24 | -0.03 | 896.6 | 1.081 | 0 | 0 | 0 | 0 | 232.7 | -0.3 | 231.8 | 31.18 | 29.37 | 7.41 | 0 | 200 | 0.29 | 4.14 | 3.98 | 1306.08 | 7.4 | 100 | 21.5 | 22 | 21.1 | 21 | 1255.3 | 1430 | 0 | -0.0014 | 650 | 1.294 | 33.49 | 43.34 | 43.32 | 0 | 0 | 0 | 0 | 0 | 0 | 0 | 0 | 0 | 0 | 2 | 90.63 | 109.37 | 37.9 | 1634.8 | 139.6 | 0
等径 | 7.8 | 99.9 | 1.04 | 0.135 | 7.9 | 1342.8 | 0 | 1365.47 | 113 | 0 | 11 | 0 | 1.06 | 0.143 | 897.8 | 49.4 | 0.02 | 897.8 | 1.081 | 0 | 0 | 0 | 0 | 232.9 | -0.1 | 227.3 | 31.22 | 29.37 | 7.41 | 0 | 200 | 0.26 | 4.14 | 4.03 | 1322.36 | 7.4 | 100 | 21.4 | 22 | 21 | 21 | 1255.3 | 1430 | 0 | 0.0007 | 650 | 1.294 | 33.48 | 43.32 | 43.32 | 0 | 0 | 0 | 0 | 0 | 0 | 0 | 0 | 0 | 0 | 2 | 90.77 | 109.23 | 37.9 | 1635.6 | 139.7 | 0
等径 | 7.8 | 99.9 | 1.09 | 0.135 | 7.9 | 1342.8 | 0 | 1370.28 | 38 | 0 | 11 | 0 | 1.06 | 0.147 | 898.6 | 49.52 | 0 | 898.6 | 1.08 | 0 | 0 | 0 | 0 | 233 | 0 | 227.9 | 31.26 | 29.37 | 7.41 | 0 | 200 | 0.31 | 4.15 | 4.06 | 1318.29 | 7.4 | 100 | 21.4 | 22 | 21.1 | 21 | 1255.3 | 1430 | 0 | 0 | 650 | 1.293 | 33.47 | 43.28 | 43.32 | 0 | 0 | 0 | 0 | 0 | 0 | 0 | 0 | 0 | 0 | 2 | 90.88 | 109.12 | 37.9 | 1636.2 | 139.8 | 0
等径 | 7.8 | 99.9 | 1.09 | 0.135 | 7.9 | 1342.9 | 0 | 1371.24 | 12 | 0 | 11 | 0 | 1.06 | 0.149 | 899.8 | 49.66 | 0.03 | 899.8 | 1.08 | 0 | 0 | 0 | 0 | 233.1 | 0.1 | 228.6 | 31.27 | 29.37 | 7.41 | 0 | 200 | 0.27 | 4.32 | 4.11 | 1310.15 | 7.5 | 100 | 21.4 | 22 | 21 | 21 | 1255.4 | 1430 | 0 | 0.001 | 650 | 1.295 | 33.48 | 43.36 | 43.33 | 0 | 0 | 0 | 0 | 0 | 0 | 0 | 0 | 0 | 0 | 2 | 90.98 | 109.02 | 37.9 | 1636.9 | 139.9 | 0
等径 | 7.8 | 99.9 | 1.16 | 0.135 | 7.9 | 1342.9 | 0 | 1374.13 | 0 | 0 | 11 | 0 | 1.06 | 0.158 | 901 | 49.85 | 0.01 | 901 | 1.08 | 0 | 0 | 0 | 0 | 233.2 | 0.2 | 232.4 | 31.26 | 29.37 | 7.41 | 0 | 200 | 0.3 | 4.33 | 4.18 | 1318.29 | 7.5 | 100 | 21.4 | 22 | 21.1 | 21 | 1255.5 | 1430 | 0 | 0.0004 | 650 | 1.294 | 33.47 | 43.31 | 43.33 | 0 | 0 | 0 | 0 | 0 | 0 | 0 | 0 | 0 | 0 | 2 | 91.11 | 108.89 | 38 | 1637.8 | 140 | 0
等径 | 7.8 | 99.9 | 1.05 | 0.135 | 7.9 | 1343 | 0 | 1364.51 | 90 | 0 | 11 | 0 | 1.06 | 0.141 | 901.8 | 49.95 | 0.03 | 901.8 | 1.08 | 0 | 0 | 0 | 0 | 233.2 | 0.1 | 229.3 | 31.25 | 29.37 | 7.41 | 0 | 200 | 0.28 | 4.45 | 4.22 | 1330.5 | 7.4 | 100 | 21.4 | 22 | 21.1 | 21 | 1255.5 | 1430 | 0 | -0.0006 | 650 | 1.295 | 33.46 | 43.33 | 43.33 | 0 | 0 | 0 | 0 | 0 | 0 | 0 | 0 | 0 | 0 | 2 | 91.14 | 108.86 | 38 | 1638.3 | 140 | 0
等径 | 7.8 | 99.9 | 1.09 | 0.135 | 7.9 | 1343 | 0 | 1368.35 | 73 | 0 | 11 | 0 | 1.06 | 0.148 | 902.5 | 50.05 | 0.03 | 902.5 | 1.08 | 0 | 0 | 0 | 0 | 233.2 | 0.2 | 231.9 | 31.21 | 29.37 | 7.41 | 0 | 200 | 0.3 | 4.43 | 4.28 | 1318.29 | 7.4 | 100 | 21.4 | 22 | 21 | 21 | 1255.5 | 1430 | 0 | 0.0005 | 650 | 1.293 | 33.48 | 43.29 | 43.33 | 0 | 0 | 0 | 0 | 0 | 0 | 0 | 0 | 0 | 0 | 2 | 91.2 | 108.8 | 38 | 1638.8 | 140.1 | 0
等径 | 7.8 | 99.9 | 1.1 | 0.135 | 7.9 | 1343.2 | 0 | 1365.47 | 48 | 0 | 11 | 0 | 1.06 | 0.148 | 904.2 | 50.28 | 0.04 | 904.2 | 1.08 | 0 | 0 | 0 | 0 | 233.3 | 0.3 | 232.2 | 31.22 | 29.37 | 7.41 | 0 | 200 | 0.28 | 4.59 | 4.41 | 1334.57 | 7.4 | 100 | 21.4 | 22 | 21 | 21 | 1255.4 | 1430 | 0 | 0.0006 | 650 | 1.295 | 33.48 | 43.36 | 43.34 | 0 | 0 | 0 | 0 | 0 | 0 | 0 | 0 | 0 | 0 | 2 | 91.38 | 108.62 | 38 | 1639.9 | 140.2 | 0
等径 | 7.8 | 99.9 | 1.05 | 0.135 | 7.9 | 1343.2 | 0 | 1366.43 | 53 | 0 | 11 | 0 | 1.06 | 0.144 | 905.1 | 50.41 | 0.05 | 905.1 | 1.08 | 0 | 0 | 0 | 0 | 233.4 | 0.4 | 232 | 31.29 | 29.37 | 7.41 | 0 | 200 | 0.25 | 4.66 | 4.48 | 1326.43 | 7.4 | 100 | 21.4 | 22 | 21.2 | 21 | 1255.2 | 1430 | 0 | 0.0008 | 650 | 1.294 | 33.49 | 43.34 | 43.34 | 0 | 0 | 0 | 0 | 0 | 0 | 0 | 0 | 0 | 0 | 2 | 91.53 | 108.47 | 38.1 | 1640.5 | 140.3 | 0
等径 | 7.8 | 99.9 | 1.04 | 0.135 | 7.9 | 1343.3 | 0 | 1367.39 | 49 | 0 | 11 | 0 | 1.06 | 0.139 | 906.2 | 50.56 | 0.03 | 906.2 | 1.08 | 0 | 0 | 0 | 0 | 233.4 | 0.4 | 232.5 | 31.25 | 29.37 | 7.41 | 0 | 200 | 0.22 | 4.65 | 4.55 | 1322.36 | 7.4 | 100 | 21.4 | 22 | 21 | 21 | 1254.9 | 1430 | 0 | 0.0001 | 650 | 1.295 | 33.47 | 43.34 | 43.35 | 0 | 0 | 0 | 0 | 0 | 0 | 0 | 0 | 0 | 0 | 2 | 91.6 | 108.4 | 38.1 | 1641.2 | 140.3 | 0
等径 | 7.8 | 100 | 1.03 | 0.135 | 7.9 | 1343.4 | 0 | 1367.39 | 63 | 0 | 11 | 0 | 1.06 | 0.136 | 907.2 | 50.7 | 0.01 | 907.2 | 1.081 | 0 | 0 | 0 | 0 | 233.3 | 0.3 | 234.8 | 31.23 | 29.37 | 7.41 | 0 | 200 | 0.28 | 4.59 | 4.61 | 1322.36 | 7.4 | 100 | 21.4 | 22 | 21 | 21 | 1254.7 | 1430 | 0 | 0.0001 | 650 | 1.295 | 33.48 | 43.36 | 43.35 | 0 | 0 | 0 | 0 | 0 | 0 | 0 | 0 | 0 | 0 | 2 | 91.72 | 108.28 | 38.1 | 1641.9 | 140.4 | 0
等径 | 7.8 | 99.9 | 1.03 | 0.135 | 7.9 | 1343.4 | 0 | 1366.43 | 72 | 0 | 11 | 0 | 1.06 | 0.142 | 908.2 | 50.84 | -0.02 | 908.2 | 1.08 | 0 | 0 | 0 | 0 | 233.1 | 0.1 | 236.1 | 31.2 | 29.37 | 7.41 | 0 | 200 | 0.28 | 4.47 | 4.62 | 1330.5 | 7.4 | 100 | 21.4 | 22 | 21.1 | 21 | 1254.7 | 1430 | 0 | 0.0002 | 650 | 1.294 | 33.49 | 43.34 | 43.35 | 0 | 0 | 0 | 0 | 0 | 0 | 0 | 0 | 0 | 0 | 2 | 91.81 | 108.19 | 38.1 | 1642.6 | 140.5 | 0
等径 | 7.8 | 99.9 | 0.97 | 0.135 | 7.9 | 1343.3 | 0 | 1366.43 | 38 | 0 | 11 | 0 | 1.06 | 0.127 | 909.2 | 50.98 | -0.03 | 909.2 | 1.08 | 0 | 0 | 0 | 0 | 233 | 0 | 231.1 | 31.24 | 29.37 | 7.41 | 0 | 200 | 0.25 | 4.34 | 4.59 | 1330.5 | 7.4 | 100 | 21.4 | 22 | 21 | 21 | 1254.7 | 1430 | 0 | -0.0016 | 650 | 1.294 | 33.5 | 43.35 | 43.35 | 0 | 0 | 0 | 0 | 0 | 0 | 0 | 0 | 0 | 0 | 2 | 91.87 | 108.13 | 38.1 | 1643.3 | 140.6 | 0
等径 | 7.8 | 99.9 | 1.09 | 0.135 | 7.9 | 1343.3 | 0 | 1367.39 | 74 | 0 | 11 | 0 | 1.06 | 0.145 | 910.4 | 51.12 | 0.01 | 910.4 | 1.08 | 0 | 0 | 0 | 0 | 233.1 | 0.1 | 226.2 | 31.23 | 29.37 | 7.41 | 0 | 200 | 0.21 | 4.1 | 4.5 | 1322.36 | 7.4 | 100 | 21.4 | 22 | 21.2 | 21 | 1254.7 | 1430 | 0 | 0.0013 | 650 | 1.296 | 33.47 | 43.38 | 43.35 | 0 | 0 | 0 | 0 | 0 | 0 | 0 | 0 | 0 | 0 | 2 | 91.98 | 108.02 | 38.2 | 1644 | 140.7 | 0
等径 | 7.8 | 100 | 1.08 | 0.135 | 7.9 | 1343.1 | 0 | 1368.35 | 71 | 0 | 11 | 0 | 1.06 | 0.148 | 911.4 | 51.26 | 0 | 911.4 | 1.08 | 0 | 0 | 0 | 0 | 233 | 0 | 227 | 31.19 | 29.37 | 7.41 | 0 | 200 | 0.22 | 3.99 | 4.37 | 1322.36 | 7.4 | 100 | 21.4 | 22 | 21.1 | 21 | 1254.8 | 1430 | 0 | 0.0002 | 650 | 1.295 | 33.51 | 43.4 | 43.35 | 0 | 0 | 0 | 0 | 0 | 0 | 0 | 0 | 0 | 0 | 2 | 92.09 | 107.91 | 38.2 | 1644.7 | 140.7 | 0
等径 | 7.8 | 99.9 | 1 | 0.135 | 7.9 | 1342.9 | 0 | 1374.13 | 45 | 0 | 11 | 0 | 1.06 | 0.135 | 912.5 | 51.41 | -0.06 | 912.5 | 1.08 | 0 | 0 | 0 | 0 | 232.8 | -0.2 | 222.4 | 31.15 | 29.37 | 7.41 | 0 | 200 | 0.27 | 3.79 | 4.19 | 1318.29 | 7.4 | 100 | 21.4 | 22 | 21.1 | 21 | 1254.9 | 1430 | 0 | -0.0018 | 650 | 1.295 | 33.49 | 43.37 | 43.35 | 0 | 0 | 0 | 0 | 0 | 0 | 0 | 0 | 0 | 0 | 2 | 92.17 | 107.83 | 38.2 | 1645.5 | 140.8 | 0
等径 | 7.8 | 100 | 0.99 | 0.135 | 7.9 | 1342.7 | 0 | 1373.17 | 49 | 0 | 11 | 0 | 1.06 | 0.14 | 913.6 | 51.57 | -0.06 | 913.6 | 1.08 | 0 | 0 | 0 | 0 | 232.7 | -0.3 | 221 | 31.15 | 29.37 | 7.41 | 0 | 200 | 0.35 | 3.62 | 3.97 | 1322.36 | 7.4 | 100 | 21.5 | 22 | 21.1 | 21 | 1255 | 1430 | 0 | -0.0014 | 650 | 1.294 | 33.48 | 43.32 | 43.35 | 0 | 0 | 0 | 0 | 0 | 0 | 0 | 0 | 0 | 0 | 2 | 92.31 | 107.69 | 38.2 | 1646.3 | 140.9 | 0
等径 | 7.8 | 99.9 | 0.97 | 0.135 | 7.9 | 1342.6 | 0 | 1380.91 | 63 | 0 | 11 | 0 | 1.06 | 0.132 | 914.2 | 51.65 | -0.07 | 914.2 | 1.08 | 0 | 0 | 0 | 0 | 232.6 | -0.4 | 223.4 | 31.2 | 29.37 | 7.41 | 0 | 200 | 0.27 | 3.5 | 3.86 | 1326.43 | 7.4 | 100 | 21.4 | 22 | 21 | 21 | 1255 | 1430 | 0 | -0.0015 | 650 | 1.295 | 33.46 | 43.33 | 43.35 | 0 | 0 | 0 | 0 | 0 | 0 | 0 | 0 | 0 | 0 | 2 | 92.35 | 107.65 | 38.2 | 1646.7 | 141 | 0
等径 | 7.8 | 99.9 | 1.01 | 0.135 | 7.9 | 1342.4 | 0 | 1380.91 | 63 | 0 | 11 | 0 | 1.06 | 0.132 | 915.4 | 51.8 | -0.06 | 915.4 | 1.08 | 0 | 0 | 0 | 0 | 232.6 | -0.4 | 220.9 | 31.12 | 29.37 | 7.41 | 0 | 200 | 0.37 | 3.43 | 3.67 | 1314.22 | 7.3 | 100 | 21.4 | 22 | 21.3 | 21 | 1255.2 | 1430 | 0 | -0.0015 | 650 | 1.294 | 33.46 | 43.3 | 43.35 | 0 | 0 | 0 | 0 | 0 | 0 | 0 | 0 | 0 | 0 | 2 | 92.43 | 107.57 | 38.3 | 1647.6 | 141.1 | 0
等径 | 7.8 | 99.9 | 1.04 | 0.135 | 7.9 | 1342.3 | 0 | 1380.91 | 71 | 0 | 11 | 0 | 1.06 | 0.14 | 916.4 | 51.95 | -0.02 | 916.4 | 1.08 | 0 | 0 | 0 | 0 | 232.7 | -0.4 | 226 | 31.18 | 29.37 | 7.41 | 0 | 200 | 0.34 | 3.45 | 3.54 | 1326.43 | 7.3 | 100 | 21.4 | 22 | 21 | 21 | 1255.2 | 1430 | 0 | 0.0001 | 650 | 1.293 | 33.46 | 43.26 | 43.35 | 0 | 0 | 0 | 0 | 0 | 0 | 0 | 0 | 0 | 0 | 2 | 92.5 | 107.5 | 38.3 | 1648.3 | 141.1 | 0
等径 | 7.8 | 99.9 | 1.03 | 0.135 | 7.9 | 1342.2 | 0 | 1382.85 | 149 | 0 | 11 | 0 | 1.06 | 0.14 | 917.5 | 52.09 | -0.05 | 917.5 | 1.08 | 0 | 0 | 0 | 0 | 232.6 | -0.4 | 223.8 | 31.2 | 29.37 | 7.41 | 0 | 200 | 0.39 | 3.45 | 3.47 | 1310.15 | 7.3 | 100 | 21.4 | 22 | 21 | 21 | 1255.2 | 1430 | 0 | -0.0011 | 650 | 1.294 | 33.47 | 43.31 | 43.35 | 0 | 0 | 0 | 0 | 0 | 0 | 0 | 0 | 0 | 0 | 2 | 92.66 | 107.34 | 38.3 | 1649.1 | 141.2 | 0
等径 | 7.8 | 99.9 | 1.02 | 0.135 | 7.9 | 1342.2 | 0 | 1377.03 | 48 | 0 | 11 | 0 | 1.06 | 0.14 | 918.4 | 52.22 | -0.05 | 918.4 | 1.08 | 0 | 0 | 0 | 0 | 232.6 | -0.4 | 228.2 | 31.1 | 29.37 | 7.41 | 0 | 200 | 0.42 | 3.49 | 3.45 | 1326.43 | 7.4 | 100 | 21.4 | 22 | 21.1 | 21 | 1255.2 | 1430 | 0 | -0.0009 | 650 | 1.295 | 33.47 | 43.34 | 43.34 | 0 | 0 | 0 | 0 | 0 | 0 | 0 | 0 | 0 | 0 | 2 | 92.69 | 107.31 | 38.3 | 1649.7 | 141.3 | 0
等径 | 7.8 | 99.9 | 1.04 | 0.135 | 7.9 | 1342.2 | 0 | 1380.91 | 153 | 0 | 11 | 0 | 1.06 | 0.139 | 919.4 | 52.35 | -0.04 | 919.4 | 1.08 | 0 | 0 | 0 | 0 | 232.6 | -0.4 | 218.7 | 31.13 | 29.37 | 7.41 | 0 | 200 | 0.36 | 3.63 | 3.46 | 1326.43 | 7.4 | 100 | 21.4 | 22 | 21.1 | 21 | 1255.4 | 1430 | 0 | -0.0011 | 650 | 1.292 | 33.48 | 43.26 | 43.34 | 0 | 0 | 0 | 0 | 0 | 0 | 0 | 0 | 0 | 0 | 2 | 92.81 | 107.19 | 38.3 | 1650.4 | 141.4 | 0
等径 | 7.8 | 99.9 | 1.12 | 0.135 | 7.9 | 1342.3 | 0 | 1384.8 | 38 | 0 | 11 | 0 | 1.06 | 0.142 | 920.4 | 52.49 | -0.03 | 920.4 | 1.08 | 0 | 0 | 0 | 0 | 232.8 | -0.2 | 221.3 | 31.07 | 29.37 | 7.41 | 0 | 200 | 0.37 | 3.72 | 3.51 | 1322.36 | 7.3 | 100 | 21.4 | 22 | 21 | 21 | 1255.5 | 1430 | 0 | -0.0006 | 650 | 1.293 | 33.48 | 43.29 | 43.34 | 0 | 0 | 0 | 0 | 0 | 0 | 0 | 0 | 0 | 0 | 2 | 92.88 | 107.12 | 38.4 | 1651.1 | 141.4 | 0
等径 | 7.8 | 99.9 | 1.1 | 0.135 | 7.9 | 1342.4 | 0 | 1372.2 | 41 | 0 | 11 | 0 | 1.06 | 0.148 | 921.5 | 52.65 | -0.02 | 921.5 | 1.079 | 0 | 0 | 0 | 0 | 232.8 | -0.2 | 221.1 | 31.1 | 29.37 | 7.41 | 0 | 200 | 0.34 | 3.81 | 3.6 | 1314.22 | 7.4 | 100 | 21.4 | 22 | 21.2 | 21 | 1255.7 | 1430 | 0 | -0.0006 | 650 | 1.294 | 33.46 | 43.3 | 43.35 | 0 | 0 | 0 | 0 | 0 | 0 | 0 | 0 | 0 | 0 | 2 | 93 | 107 | 38.4 | 1651.9 | 141.5 | 0
等径 | 7.8 | 99.9 | 1 | 0.135 | 7.9 | 1342.4 | 0 | 1370.28 | 81 | 0 | 11 | 0 | 1.06 | 0.141 | 922.2 | 52.75 | 0 | 922.2 | 1.079 | 0 | 0 | 0 | 0 | 232.8 | -0.2 | 222.5 | 31.14 | 29.37 | 7.41 | 0 | 200 | 0.23 | 3.94 | 3.68 | 1310.15 | 7.3 | 100 | 21.5 | 22 | 21.1 | 21 | 1255.7 | 1430 | 0 | 0.0006 | 650 | 1.295 | 33.5 | 43.38 | 43.35 | 0 | 0 | 0 | 0 | 0 | 0 | 0 | 0 | 0 | 0 | 2 | 93.07 | 106.93 | 38.4 | 1652.4 | 141.6 | 0
等径 | 7.8 | 99.9 | 1.06 | 0.135 | 7.9 | 1342.6 | 0 | 1375.1 | 22 | 0 | 11 | 0 | 1.06 | 0.142 | 923.5 | 52.91 | -0.04 | 923.5 | 1.079 | 0 | 0 | 0 | 0 | 232.8 | -0.2 | 223.3 | 31.08 | 29.37 | 7.41 | 0 | 200 | 0.26 | 4.12 | 3.83 | 1326.43 | 7.3 | 100 | 21.4 | 22 | 21.1 | 21 | 1255.6 | 1430 | 0 | -0.0006 | 650 | 1.295 | 33.48 | 43.36 | 43.35 | 0 | 0 | 0 | 0 | 0 | 0 | 0 | 0 | 0 | 0 | 2 | 93.2 | 106.8 | 38.4 | 1653.3 | 141.7 | 0
等径 | 7.8 | 99.9 | 1 | 0.135 | 7.9 | 1342.7 | 0 | 1372.2 | 8 | 0 | 11 | 0 | 1.06 | 0.133 | 924.5 | 53.06 | -0.02 | 924.5 | 1.079 | 0 | 0 | 0 | 0 | 232.8 | -0.2 | 231.2 | 31.09 | 29.37 | 7.41 | 0 | 200 | 0.29 | 4.12 | 3.94 | 1314.22 | 7.3 | 100 | 21.4 | 22 | 21 | 21 | 1255.5 | 1430 | 0 | -0.0009 | 650 | 1.294 | 33.48 | 43.32 | 43.35 | 0 | 0 | 0 | 0 | 0 | 0 | 0 | 0 | 0 | 0 | 2 | 93.29 | 106.71 | 38.4 | 1654 | 141.8 | 0
等径 | 7.8 | 99.9 | 1.03 | 0.135 | 7.9 | 1342.8 | 0 | 1377.03 | 40 | 0 | 11 | 0 | 1.06 | 0.14 | 925.6 | 53.2 | -0.02 | 925.6 | 1.079 | 0 | 0 | 0 | 0 | 232.8 | -0.2 | 229.1 | 31.14 | 29.37 | 7.41 | 0 | 200 | 0.27 | 4.22 | 4.04 | 1326.43 | 7.4 | 100 | 21.5 | 22 | 21 | 21 | 1255.5 | 1430 | 0 | 0 | 650 | 1.293 | 33.48 | 43.29 | 43.35 | 0 | 0 | 0 | 0 | 0 | 0 | 0 | 0 | 0 | 0 | 2 | 93.35 | 106.65 | 38.5 | 1654.7 | 141.9 | 0
等径 | 7.8 | 99.9 | 1.03 | 0.135 | 7.9 | 1342.9 | 0 | 1378.97 | 52 | 0 | 11 | 0 | 1.06 | 0.138 | 926.6 | 53.33 | -0.04 | 926.6 | 1.079 | 0 | 0 | 0 | 0 | 232.8 | -0.2 | 226.9 | 31.04 | 29.37 | 7.41 | 0 | 200 | 0.29 | 4.18 | 4.11 | 1326.43 | 7.3 | 100 | 21.5 | 22 | 21.1 | 21 | 1255.6 | 1430 | 0 | -0.0007 | 650 | 1.295 | 33.49 | 43.37 | 43.35 | 0 | 0 | 0 | 0 | 0 | 0 | 0 | 0 | 0 | 0 | 2 | 93.48 | 106.52 | 38.5 | 1655.4 | 141.9 | 0
等径 | 7.8 | 99.9 | 1.04 | 0.135 | 7.9 | 1342.9 | 0 | 1381.88 | 51 | 0 | 11 | 0 | 1.06 | 0.139 | 927.6 | 53.48 | 0 | 927.6 | 1.079 | 0 | 0 | 0 | 0 | 232.9 | -0.1 | 232 | 31.09 | 29.37 | 7.41 | 0 | 200 | 0.35 | 4.19 | 4.16 | 1330.5 | 7.3 | 100 | 21.4 | 22 | 21 | 21 | 1255.7 | 1430 | 0 | 0.0001 | 650 | 1.294 | 33.48 | 43.32 | 43.35 | 0 | 0 | 0 | 0 | 0 | 0 | 0 | 0 | 0 | 0 | 2 | 93.59 | 106.41 | 38.5 | 1656.1 | 142 | 0
等径 | 7.8 | 100 | 1.07 | 0.135 | 7.9 | 1342.9 | 0 | 1375.1 | 28 | 0 | 11 | 0 | 1.06 | 0.148 | 928.9 | 53.64 | 0.01 | 928.9 | 1.079 | 0 | 0 | 0 | 0 | 233 | 0 | 225.3 | 31.05 | 29.37 | 7.41 | 0 | 200 | 0.27 | 4.17 | 4.18 | 1326.43 | 7.3 | 100 | 21.4 | 22 | 21 | 21 | 1255.9 | 1430 | 0 | 0.001 | 650 | 1.292 | 33.48 | 43.26 | 43.35 | 0 | 0 | 0 | 0 | 0 | 0 | 0 | 0 | 0 | 0 | 2 | 93.71 | 106.29 | 38.5 | 1656.9 | 142.1 | 0
等径 | 7.8 | 100 | 1.06 | 0.135 | 7.9 | 1342.9 | 0 | 1379.94 | 85 | 0 | 11 | 0 | 1.06 | 0.144 | 929.8 | 53.76 | 0.01 | 929.8 | 1.079 | 0 | 0 | 0 | 0 | 233 | 0 | 222.6 | 31.07 | 29.37 | 7.41 | 0 | 200 | 0.25 | 4.16 | 4.18 | 1314.22 | 7.3 | 100 | 21.4 | 22 | 21.1 | 21 | 1256 | 1430 | 0 | -0.0001 | 650 | 1.295 | 33.5 | 43.38 | 43.35 | 0 | 0 | 0 | 0 | 0 | 0 | 0 | 0 | 0 | 0 | 2 | 93.77 | 106.23 | 38.5 | 1657.5 | 142.2 | 0
等径 | 7.8 | 99.9 | 1.08 | 0.135 | 7.9 | 1342.9 | 0 | 1380.91 | 62 | 0 | 11 | 0 | 1.06 | 0.148 | 930.8 | 53.91 | 0.01 | 930.8 | 1.079 | 0 | 0 | 0 | 0 | 233 | 0 | 227.1 | 31.06 | 29.37 | 7.41 | 0 | 200 | 0.28 | 4.12 | 4.17 | 1322.36 | 7.5 | 100 | 21.4 | 22 | 21 | 21 | 1256.1 | 1430 | 0 | 0.0003 | 650 | 1.295 | 33.47 | 43.34 | 43.35 | 0 | 0 | 0 | 0 | 0 | 0 | 0 | 0 | 0 | 0 | 2 | 93.87 | 106.13 | 38.6 | 1658.3 | 142.2 | 0
等径 | 7.8 | 99.9 | 1.04 | 0.135 | 7.9 | 1342.9 | 0 | 1380.91 | 25 | 0 | 11 | 0 | 1.06 | 0.143 | 931.9 | 54.06 | 0 | 931.9 | 1.079 | 0 | 0 | 0 | 0 | 233 | 0 | 232.1 | 31.06 | 29.37 | 7.41 | 0 | 200 | 0.26 | 4.17 | 4.16 | 1318.29 | 7.5 | 100 | 21.4 | 22 | 21.1 | 21 | 1256.3 | 1430 | 0 | -0.0001 | 650 | 1.294 | 33.48 | 43.32 | 43.36 | 0 | 0 | 0 | 0 | 0 | 0 | 0 | 0 | 0 | 0 | 2 | 94 | 106 | 38.6 | 1659 | 142.3 | 0
等径 | 7.8 | 99.9 | 1.05 | 0.135 | 7.9 | 1342.9 | 0 | 1375.1 | 84 | 0 | 11 | 0 | 1.06 | 0.144 | 932.6 | 54.16 | 0.02 | 932.6 | 1.079 | 0 | 0 | 0 | 0 | 233.1 | 0.1 | 230.2 | 31.04 | 29.37 | 7.41 | 0 | 200 | 0.24 | 4.22 | 4.15 | 1322.36 | 7.4 | 100 | 21.5 | 22 | 21.1 | 21 | 1256.5 | 1430 | 0 | 0.0006 | 650 | 1.293 | 33.48 | 43.29 | 43.36 | 0 | 0 | 0 | 0 | 0 | 0 | 0 | 0 | 0 | 0 | 2 | 94.06 | 105.94 | 38.6 | 1659.5 | 142.4 | 0
等径 | 7.8 | 99.9 | 1.12 | 0.135 | 7.9 | 1342.9 | 0 | 1367.39 | 44 | 0 | 11 | 0 | 1.06 | 0.152 | 934 | 54.35 | 0.03 | 934 | 1.079 | 0 | 0 | 0 | 0 | 233.2 | 0.2 | 228.2 | 31.05 | 29.37 | 7.41 | 0 | 200 | 0.24 | 4.33 | 4.15 | 1330.5 | 7.4 | 100 | 21.4 | 22 | 20.8 | 21 | 1256.2 | 1430 | 0 | 0.0005 | 650 | 1.295 | 33.49 | 43.37 | 43.36 | 0 | 0 | 0 | 0 | 0 | 0 | 0 | 0 | 0 | 0 | 2 | 94.2 | 105.8 | 38.6 | 1660.4 | 142.5 | 0
等径 | 7.8 | 100 | 1.09 | 0.135 | 7.9 | 1342.9 | 0 | 1368.35 | 55 | 0 | 11 | 0 | 1.06 | 0.145 | 935.1 | 54.51 | 0.01 | 935.1 | 1.079 | 0 | 0 | 0 | 0 | 233.2 | 0.2 | 231.3 | 31.1 | 29.37 | 7.41 | 0 | 200 | 0.32 | 4.44 | 4.19 | 1326.43 | 7.4 | 100 | 21.5 | 22 | 21.2 | 21 | 1255.9 | 1430 | 0 | 0 | 650 | 1.296 | 33.5 | 43.42 | 43.36 | 0 | 0 | 0 | 0 | 0 | 0 | 0 | 0 | 0 | 0 | 2 | 94.32 | 105.68 | 38.7 | 1661.2 | 142.6 | 0
等径 | 7.8 | 99.9 | 1.13 | 0.135 | 7.9 | 1343 | 0 | 1367.39 | 38 | 0 | 11 | 0 | 1.06 | 0.151 | 936 | 54.62 | 0.02 | 936 | 1.079 | 0 | 0 | 0 | 0 | 233.3 | 0.3 | 230 | 31.08 | 29.37 | 7.41 | 0 | 200 | 0.31 | 4.49 | 4.24 | 1310.15 | 7.4 | 100 | 21.5 | 22 | 21.1 | 21 | 1255.7 | 1430 | 0 | 0.0007 | 650 | 1.295 | 33.51 | 43.4 | 43.37 | 0 | 0 | 0 | 0 | 0 | 0 | 0 | 0 | 0 | 0 | 2 | 94.41 | 105.59 | 38.7 | 1661.7 | 142.6 | 0
等径 | 7.8 | 99.9 | 1.04 | 0.135 | 7.9 | 1343.1 | 0 | 1378 | 30 | 0 | 11 | 0 | 1.06 | 0.144 | 937.2 | 54.79 | 0.02 | 937.2 | 1.079 | 0 | 0 | 0 | 0 | 233.2 | 0.2 | 229.1 | 31.08 | 29.37 | 7.41 | 0 | 200 | 0.29 | 4.73 | 4.36 | 1326.43 | 7.3 | 100 | 21.4 | 22 | 21.1 | 21 | 1255.6 | 1430 | 0 | 0 | 650 | 1.294 | 33.49 | 43.34 | 43.37 | 0 | 0 | 0 | 0 | 0 | 0 | 0 | 0 | 0 | 0 | 2 | 94.54 | 105.46 | 38.7 | 1662.6 | 142.7 | 0
等径 | 7.8 | 99.9 | 1.16 | 0.135 | 7.9 | 1343.2 | 0 | 1384.8 | 1 | 0 | 11 | 0 | 1.06 | 0.151 | 938.2 | 54.93 | 0 | 938.2 | 1.079 | 0 | 0 | 0 | 0 | 233.3 | 0.3 | 228.3 | 31.06 | 29.37 | 7.41 | 0 | 200 | 0.28 | 4.78 | 4.49 | 1330.5 | 7.4 | 100 | 21.4 | 22 | 21.2 | 21 | 1255.5 | 1430 | 0 | -0.0001 | 650 | 1.295 | 33.47 | 43.34 | 43.37 | 0 | 0 | 0 | 0 | 0 | 0 | 0 | 0 | 0 | 0 | 2 | 94.61 | 105.39 | 38.7 | 1663.2 | 142.8 | 0
等径 | 7.8 | 99.9 | 0.97 | 0.135 | 7.9 | 1343.4 | 0 | 1381.88 | 71 | 0 | 11 | 0 | 1.06 | 0.131 | 939.2 | 55.07 | 0.01 | 939.2 | 1.079 | 0 | 0 | 0 | 0 | 233.1 | 0.1 | 224.3 | 30.98 | 29.37 | 7.41 | 0 | 200 | 0.29 | 4.83 | 4.62 | 1322.36 | 7.4 | 100 | 21.4 | 22 | 21.1 | 21 | 1255.5 | 1430 | 0 | -0.0002 | 650 | 1.294 | 33.47 | 43.31 | 43.37 | 0 | 0 | 0 | 0 | 0 | 0 | 0 | 0 | 0 | 0 | 2 | 94.66 | 105.34 | 38.7 | 1663.9 | 142.9 | 0
等径 | 7.8 | 100 | 1.08 | 0.135 | 7.9 | 1343.5 | 0 | 1375.1 | 64 | 0 | 11 | 0 | 1.06 | 0.143 | 940.2 | 55.21 | -0.01 | 940.2 | 1.079 | 0 | 0 | 0 | 0 | 233.1 | 0.1 | 226.3 | 31.03 | 29.37 | 7.41 | 0 | 200 | 0.28 | 4.75 | 4.74 | 1326.43 | 7.3 | 100 | 21.4 | 22 | 21.2 | 21 | 1255.5 | 1430 | 0 | 0 | 650 | 1.295 | 33.5 | 43.38 | 43.37 | 0 | 0 | 0 | 0 | 0 | 0 | 0 | 0 | 0 | 0 | 2 | 94.78 | 105.22 | 38.8 | 1664.7 | 143 | 0
等径 | 7.8 | 99.9 | 1.03 | 0.135 | 7.9 | 1343.5 | 0 | 1375.1 | 55 | 0 | 11 | 0 | 1.06 | 0.139 | 941.2 | 55.34 | -0.02 | 941.2 | 1.079 | 0 | 0 | 0 | 0 | 233 | 0 | 229.1 | 31 | 29.37 | 7.41 | 0 | 200 | 0.29 | 4.67 | 4.79 | 1330.5 | 7.3 | 100 | 21.4 | 22 | 21 | 21 | 1255.4 | 1430 | 0 | -0.0005 | 650 | 1.294 | 33.49 | 43.34 | 43.37 | 0 | 0 | 0 | 0 | 0 | 0 | 0 | 0 | 0 | 0 | 2 | 94.87 | 105.13 | 38.8 | 1665.3 | 143 | 0
等径 | 7.8 | 99.9 | 1.09 | 0.135 | 7.9 | 1343.5 | 0 | 1379.94 | 146 | 0 | 11 | 0 | 1.06 | 0.141 | 942.4 | 55.49 | -0.01 | 942.4 | 1.079 | 0 | 0 | 0 | 0 | 233 | 0 | 232.5 | 31.02 | 29.37 | 7.41 | 0 | 200 | 0.33 | 4.51 | 4.76 | 1318.29 | 7.3 | 100 | 21.5 | 22 | 21.2 | 21 | 1255.3 | 1430 | 0 | -0.0005 | 650 | 1.295 | 33.5 | 43.38 | 43.38 | 0 | 0 | 0 | 0 | 0 | 0 | 0 | 0 | 0 | 0 | 2 | 95 | 105 | 38.8 | 1666.1 | 143.1 | 0
等径 | 7.8 | 100 | 1.03 | 0.135 | 7.9 | 1343.4 | 0 | 1375.1 | 59 | 0 | 11 | 0 | 1.06 | 0.143 | 943.4 | 55.63 | -0.03 | 943.4 | 1.079 | 0 | 0 | 0 | 0 | 232.9 | -0.1 | 231.3 | 31.08 | 29.37 | 7.41 | 0 | 200 | 0.34 | 4.26 | 4.68 | 1330.5 | 7.4 | 100 | 21.4 | 22 | 21.1 | 21 | 1255.2 | 1430 | 0 | -0.0001 | 650 | 1.293 | 33.5 | 43.32 | 43.37 | 0 | 0 | 0 | 0 | 0 | 0 | 0 | 0 | 0 | 0 | 2 | 95.09 | 104.91 | 38.8 | 1666.8 | 143.2 | 0
等径 | 7.8 | 99.9 | 1.01 | 0.135 | 7.9 | 1343.3 | 0 | 1378.97 | 65 | 0 | 11 | 0 | 1.06 | 0.136 | 944.2 | 55.76 | -0.04 | 944.2 | 1.079 | 0 | 0 | 0 | 0 | 232.8 | -0.2 | 236.9 | 31.02 | 29.37 | 7.41 | 0 | 200 | 0.32 | 4.03 | 4.56 | 1310.15 | 7.3 | 100 | 21.4 | 22 | 21.1 | 21 | 1255.2 | 1430 | 0 | -0.0013 | 650 | 1.295 | 33.52 | 43.41 | 43.37 | 0 | 0 | 0 | 0 | 0 | 0 | 0 | 0 | 0 | 0 | 2 | 95.19 | 104.81 | 38.8 | 1667.5 | 143.3 | 0
等径 | 7.8 | 99.9 | 1 | 0.135 | 7.9 | 1343.1 | 0 | 1385.77 | 46 | 0 | 11 | 0 | 1.06 | 0.133 | 945.6 | 55.94 | -0.05 | 945.6 | 1.078 | 0 | 0 | 0 | 0 | 232.7 | -0.3 | 234.7 | 31.01 | 29.37 | 7.41 | 0 | 200 | 0.36 | 3.72 | 4.32 | 1326.43 | 7.3 | 100 | 21.4 | 22 | 21.1 | 21 | 1255 | 1430 | 0 | -0.0013 | 650 | 1.294 | 33.51 | 43.36 | 43.37 | 0 | 0 | 0 | 0 | 0 | 0 | 0 | 0 | 0 | 0 | 2 | 95.31 | 104.69 | 38.9 | 1668.4 | 143.4 | 0
等径 | 7.8 | 99.9 | 1.02 | 0.135 | 7.9 | 1342.9 | 0 | 1385.77 | 60 | 0 | 11 | 0 | 1.06 | 0.14 | 946.5 | 56.07 | -0.04 | 946.5 | 1.078 | 0 | 0 | 0 | 0 | 232.7 | -0.3 | 236.8 | 31.05 | 29.37 | 7.41 | 0 | 200 | 0.36 | 3.63 | 4.12 | 1322.36 | 7.3 | 100 | 21.4 | 22 | 21.1 | 21 | 1255 | 1430 | 0 | -0.0003 | 650 | 1.296 | 33.48 | 43.39 | 43.37 | 0 | 0 | 0 | 0 | 0 | 0 | 0 | 0 | 0 | 0 | 2 | 95.44 | 104.56 | 38.9 | 1669.1 | 143.5 | 0
等径 | 7.8 | 99.9 | 1.03 | 0.135 | 7.9 | 1342.7 | 0 | 1385.77 | 43 | 0 | 11 | 0 | 1.06 | 0.139 | 947.4 | 56.19 | -0.02 | 947.4 | 1.078 | 0 | 0 | 0 | 0 | 232.8 | -0.2 | 229.9 | 30.98 | 29.37 | 7.41 | 0 | 200 | 0.25 | 3.52 | 3.94 | 1326.43 | 7.4 | 100 | 21.4 | 22 | 21.1 | 21 | 1255.2 | 1430 | 0 | -0.0006 | 650 | 1.293 | 33.5 | 43.32 | 43.37 | 0 | 0 | 0 | 0 | 0 | 0 | 0 | 0 | 0 | 0 | 2 | 95.48 | 104.52 | 38.9 | 1669.6 | 143.5 | 0
等径 | 7.8 | 99.9 | 1.07 | 0.135 | 7.9 | 1342.5 | 0 | 1379.94 | 43 | 0 | 11 | 0 | 1.06 | 0.145 | 948.4 | 56.32 | -0.02 | 948.4 | 1.078 | 0 | 0 | 0 | 0 | 232.8 | -0.2 | 231.7 | 31 | 29.37 | 7.41 | 0 | 200 | 0.25 | 3.46 | 3.74 | 1342.7 | 7.4 | 100 | 21.4 | 22 | 21.2 | 21 | 1255.2 | 1430 | 0 | 0.0001 | 650 | 1.296 | 33.49 | 43.4 | 43.37 | 0 | 0 | 0 | 0 | 0 | 0 | 0 | 0 | 0 | 0 | 2 | 95.58 | 104.42 | 38.9 | 1670.3 | 143.6 | 0
等径 | 7.8 | 99.9 | 1.15 | 0.135 | 7.9 | 1342.3 | 0 | 1378.97 | 46 | 0 | 11 | 0 | 1.06 | 0.156 | 949.5 | 56.48 | 0 | 949.5 | 1.078 | 0 | 0 | 0 | 0 | 232.9 | -0.1 | 225.9 | 31.04 | 29.37 | 7.41 | 0 | 200 | 0.31 | 3.44 | 3.57 | 1322.36 | 7.4 | 100 | 21.4 | 22 | 21 | 21 | 1255.3 | 1430 | 0 | 0.0008 | 650 | 1.293 | 33.48 | 43.29 | 43.37 | 0 | 0 | 0 | 0 | 0 | 0 | 0 | 0 | 0 | 0 | 2 | 95.7 | 104.3 | 38.9 | 1671.1 | 143.7 | 0
等径 | 7.8 | 99.9 | 1.05 | 0.135 | 7.9 | 1342.2 | 0 | 1378 | 33 | 0 | 11 | 0 | 1.06 | 0.142 | 950.5 | 56.6 | 0.02 | 950.4 | 1.078 | 0 | 0 | 0 | 0 | 233 | 0 | 226.5 | 31.03 | 29.37 | 7.41 | 0 | 200 | 0.36 | 3.49 | 3.49 | 1346.77 | 7.4 | 100 | 21.4 | 22 | 21 | 21 | 1255.2 | 1430 | 0 | 0.0002 | 650 | 1.296 | 33.48 | 43.39 | 43.38 | 0 | 0 | 0 | 0 | 0 | 0 | 0 | 0 | 0 | 0 | 2 | 95.77 | 104.23 | 39 | 1671.7 | 143.8 | 0
等径 | 7.8 | 99.9 | 1 | 0.135 | 7.9 | 1342.2 | 0 | 1381.88 | 55 | 0 | 11 | 0 | 1.06 | 0.14 | 951.6 | 56.76 | -0.02 | 951.6 | 1.078 | 0 | 0 | 0 | 0 | 232.9 | -0.1 | 230.7 | 31.08 | 29.37 | 7.41 | 0 | 200 | 0.36 | 3.53 | 3.45 | 1322.36 | 7.4 | 100 | 21.4 | 22 | 21 | 21 | 1255.3 | 1430 | 0 | -0.0003 | 650 | 1.295 | 33.5 | 43.38 | 43.38 | 0 | 0 | 0 | 0 | 0 | 0 | 0 | 0 | 0 | 0 | 2 | 95.9 | 104.1 | 39 | 1672.5 | 143.8 | 0
等径 | 7.8 | 99.9 | 1 | 0.135 | 7.9 | 1342.2 | 0 | 1381.88 | 52 | 0 | 11 | 0 | 1.06 | 0.134 | 952.5 | 56.88 | -0.06 | 952.5 | 1.078 | 0 | 0 | 0 | 0 | 232.8 | -0.2 | 235.3 | 31.03 | 29.37 | 7.41 | 0 | 200 | 0.32 | 3.58 | 3.45 | 1326.43 | 7.3 | 100 | 21.4 | 22 | 21.1 | 21 | 1255.4 | 1430 | 0 | -0.0018 | 650 | 1.295 | 33.49 | 43.37 | 43.38 | 0 | 0 | 0 | 0 | 0 | 0 | 0 | 0 | 0 | 0 | 2 | 95.98 | 104.02 | 39 | 1673.2 | 143.9 | 0
等径 | 7.8 | 99.9 | 1.04 | 0.135 | 7.9 | 1342.2 | 0 | 1394.57 | 42 | 0 | 11 | 0 | 1.06 | 0.141 | 953.6 | 57.04 | -0.01 | 953.6 | 1.078 | 0 | 0 | 0 | 0 | 232.9 | -0.1 | 233.4 | 31.01 | 29.37 | 7.41 | 0 | 200 | 0.4 | 3.8 | 3.49 | 1326.43 | 7.4 | 100 | 21.4 | 22 | 20.8 | 21 | 1255.5 | 1430 | 0 | -0.0001 | 650 | 1.294 | 33.48 | 43.32 | 43.38 | 0 | 0 | 0 | 0 | 0 | 0 | 0 | 0 | 0 | 0 | 2 | 96.08 | 103.92 | 39 | 1674 | 144 | 0
等径 | 7.8 | 99.9 | 1.11 | 0.135 | 7.9 | 1342.3 | 0 | 1389.67 | 45 | 0 | 11 | 0 | 1.06 | 0.149 | 954.6 | 57.17 | -0.01 | 954.6 | 1.078 | 0 | 0 | 0 | 0 | 232.9 | -0.1 | 232 | 30.95 | 29.37 | 7.41 | 0 | 200 | 0.33 | 3.75 | 3.55 | 1334.57 | 7.3 | 100 | 21.4 | 22 | 21 | 21 | 1255.6 | 1430 | 0 | -0.0001 | 650 | 1.294 | 33.51 | 43.36 | 43.38 | 0 | 0 | 0 | 0 | 0 | 0 | 0 | 0 | 0 | 0 | 2 | 96.19 | 103.81 | 39 | 1674.7 | 144.1 | 0
等径 | 7.8 | 99.9 | 0.93 | 0.135 | 7.9 | 1342.4 | 0 | 1384.8 | 36 | 0 | 11 | 0 | 1.06 | 0.123 | 955.8 | 57.32 | -0.05 | 955.8 | 1.078 | 0 | 0 | 0 | 0 | 232.7 | -0.3 | 230.1 | 30.98 | 29.37 | 7.41 | 0 | 200 | 0.29 | 3.9 | 3.66 | 1326.43 | 7.3 | 100 | 21.4 | 22 | 21 | 21 | 1255.8 | 1430 | 0 | -0.0026 | 650 | 1.293 | 33.5 | 43.32 | 43.38 | 0 | 0 | 0 | 0 | 0 | 0 | 0 | 0 | 0 | 0 | 2 | 96.26 | 103.74 | 39.1 | 1675.4 | 144.2 | 0
等径 | 7.8 | 99.9 | 1.02 | 0.135 | 7.9 | 1342.5 | 0 | 1389.67 | 31 | 0 | 11 | 0 | 1.06 | 0.138 | 956.5 | 57.43 | -0.04 | 956.5 | 1.078 | 0 | 0 | 0 | 0 | 232.8 | -0.2 | 225.9 | 30.99 | 29.37 | 7.41 | 0 | 200 | 0.29 | 4.13 | 3.74 | 1330.5 | 7.3 | 100 | 21.4 | 22 | 21 | 21 | 1255.9 | 1430 | 0 | -0.0008 | 650 | 1.296 | 33.5 | 43.42 | 43.38 | 0 | 0 | 0 | 0 | 0 | 0 | 0 | 0 | 0 | 0 | 2 | 96.39 | 103.61 | 39.1 | 1676 | 144.2 | 0
等径 | 7.8 | 99.9 | 1 | 0.135 | 7.9 | 1342.7 | 0 | 1391.63 | 86 | 0 | 11 | 0 | 1.06 | 0.137 | 957.8 | 57.59 | -0.02 | 957.8 | 1.078 | 0 | 0 | 0 | 0 | 232.8 | -0.2 | 219.2 | 30.94 | 29.37 | 7.41 | 0 | 200 | 0.42 | 4.17 | 3.9 | 1326.43 | 7.3 | 100 | 21.4 | 22 | 21.1 | 21 | 1256.1 | 1430 | 0 | -0.0007 | 650 | 1.294 | 33.51 | 43.36 | 43.38 | 0 | 0 | 0 | 0 | 0 | 0 | 0 | 0 | 0 | 0 | 2 | 96.45 | 103.55 | 39.1 | 1676.8 | 144.3 | 0
等径 | 7.8 | 99.9 | 1.07 | 0.135 | 7.9 | 1342.8 | 0 | 1384.8 | 62 | 0 | 11 | 0 | 1.06 | 0.148 | 958.6 | 57.71 | -0.01 | 958.6 | 1.078 | 0 | 0 | 0 | 0 | 232.9 | -0.1 | 222 | 30.99 | 29.37 | 7.41 | 0 | 200 | 0.43 | 4.28 | 4.01 | 1330.5 | 7.4 | 100 | 21.4 | 22 | 21 | 21 | 1256.3 | 1430 | 0 | 0.0004 | 650 | 1.294 | 33.5 | 43.35 | 43.38 | 0 | 0 | 0 | 0 | 0 | 0 | 0 | 0 | 0 | 0 | 2 | 96.57 | 103.43 | 39.1 | 1677.4 | 144.4 | 0
等径 | 7.8 | 99.9 | 1.11 | 0.135 | 7.9 | 1342.9 | 0 | 1385.77 | 47 | 0 | 11 | 0 | 1.06 | 0.153 | 959.8 | 57.88 | 0.04 | 959.8 | 1.078 | 0 | 0 | 0 | 0 | 233.1 | 0.1 | 225.3 | 30.94 | 29.37 | 7.41 | 0 | 200 | 0.38 | 4.35 | 4.16 | 1310.15 | 7.3 | 100 | 21.4 | 22 | 21 | 21 | 1256.5 | 1430 | 0 | 0.0015 | 650 | 1.296 | 33.5 | 43.42 | 43.38 | 0 | 0 | 0 | 0 | 0 | 0 | 0 | 0 | 0 | 0 | 2 | 96.67 | 103.33 | 39.2 | 1678.2 | 144.5 | 0
等径 | 7.8 | 99.9 | 1.03 | 0.135 | 7.9 | 1343 | 0 | 1390.65 | 38 | 0 | 11 | 0 | 1.06 | 0.14 | 960.9 | 58.02 | 0 | 960.9 | 1.078 | 0 | 0 | 0 | 0 | 233.1 | 0 | 229.1 | 31.02 | 29.37 | 7.41 | 0 | 200 | 0.32 | 4.38 | 4.27 | 1310.15 | 7.3 | 100 | 21.5 | 22 | 21.1 | 21 | 1256.7 | 1430 | 0 | -0.0006 | 650 | 1.294 | 33.49 | 43.34 | 43.38 | 0 | 0 | 0 | 0 | 0 | 0 | 0 | 0 | 0 | 0 | 2 | 96.77 | 103.23 | 39.2 | 1678.9 | 144.6 | 0
等径 | 7.8 | 100 | 1.08 | 0.135 | 7.9 | 1343.1 | 0 | 1380.91 | 55 | 0 | 11 | 0 | 1.06 | 0.146 | 961.9 | 58.16 | 0.02 | 961.9 | 1.078 | 0 | 0 | 0 | 0 | 233.2 | 0.2 | 225.7 | 30.95 | 29.37 | 7.41 | 0 | 200 | 0.36 | 4.39 | 4.35 | 1334.57 | 7.3 | 100 | 21.4 | 22 | 21.1 | 21 | 1256.7 | 1430 | 0 | 0.0002 | 650 | 1.296 | 33.49 | 43.4 | 43.39 | 0 | 0 | 0 | 0 | 0 | 0 | 0 | 0 | 0 | 0 | 2 | 96.87 | 103.13 | 39.2 | 1679.6 | 144.6 | 0
等径 | 7.8 | 100 | 1.09 | 0.135 | 7.9 | 1343.1 | 0 | 1387.72 | 33 | 0 | 11 | 0 | 1.06 | 0.148 | 963 | 58.31 | 0.05 | 963 | 1.078 | 0 | 0 | 0 | 0 | 233.3 | 0.3 | 229.1 | 30.94 | 29.37 | 7.41 | 0 | 200 | 0.3 | 4.35 | 4.38 | 1310.15 | 7.3 | 100 | 21.5 | 22 | 21 | 21 | 1256.8 | 1430 | 0 | 0.0008 | 650 | 1.296 | 33.53 | 43.45 | 43.39 | 0 | 0 | 0 | 0 | 0 | 0 | 0 | 0 | 0 | 0 | 2 | 96.97 | 103.03 | 39.2 | 1680.3 | 144.7 | 0
等径 | 7.8 | 99.9 | 1.09 | 0.135 | 7.9 | 1343.1 | 0 | 1379.94 | 104 | 0 | 11 | 0 | 1.06 | 0.146 | 964 | 58.46 | 0.04 | 964 | 1.078 | 0 | 0 | 0 | 0 | 233.3 | 0.3 | 229.7 | 30.96 | 29.37 | 7.41 | 0 | 200 | 0.39 | 4.28 | 4.38 | 1322.36 | 7.3 | 100 | 21.4 | 22 | 21.1 | 21 | 1257 | 1430 | 0 | 0.0007 | 650 | 1.294 | 33.51 | 43.36 | 43.4 | 0 | 0 | 0 | 0 | 0 | 0 | 0 | 0 | 0 | 0 | 2 | 97.06 | 102.94 | 39.2 | 1681.1 | 144.8 | 0
等径 | 7.8 | 99.9 | 1.1 | 0.135 | 7.9 | 1343.1 | 0 | 1371.24 | 57 | 0 | 11 | 0 | 1.06 | 0.148 | 965.9 | 58.72 | 0.06 | 965.9 | 1.078 | 0 | 0 | 0 | 0 | 233.4 | 0.4 | 226.5 | 30.97 | 29.37 | 7.41 | 0 | 200 | 0.37 | 4.17 | 4.33 | 1326.43 | 7.3 | 100 | 21.4 | 22 | 21 | 21 | 1258.9 | 1430 | 0 | 0.0008 | 650 | 1.294 | 33.5 | 43.35 | 43.4 | 0 | 0 | 0 | 0 | 0 | 0 | 0 | 0 | 0 | 0 | 2 | 97.28 | 102.72 | 39.3 | 1682.3 | 144.9 | 0
等径 | 7.8 | 99.9 | 1.11 | 0.135 | 7.9 | 1343.1 | 0 | 1375.1 | 41 | 0 | 11 | 0 | 1.06 | 0.144 | 966.2 | 58.77 | 0.04 | 966.2 | 1.078 | 0 | 0 | 0 | 0 | 233.5 | 0.4 | 227.2 | 30.97 | 29.37 | 7.41 | 0 | 200 | 0.31 | 4.13 | 4.31 | 1326.43 | 7.3 | 100 | 21.5 | 22 | 21.1 | 21 | 1258.9 | 1430 | 0 | 0.0001 | 650 | 1.294 | 33.5 | 43.35 | 43.4 | 0 | 0 | 0 | 0 | 0 | 0 | 0 | 0 | 0 | 0 | 2 | 97.29 | 102.71 | 39.3 | 1682.5 | 144.9 | 0
等径 | 7.8 | 99.9 | 1.01 | 0.135 | 7.9 | 1343 | 0 | 1376.07 | 48 | 0 | 11 | 0 | 1.06 | 0.138 | 967.4 | 58.91 | 0.03 | 967.4 | 1.078 | 0 | 0 | 0 | 0 | 233.3 | 0.3 | 230.3 | 30.93 | 29.37 | 7.41 | 0 | 200 | 0.43 | 4.08 | 4.24 | 1306.08 | 7.3 | 100 | 21.4 | 22 | 21.1 | 21 | 1258.9 | 1430 | 0 | 0.0004 | 650 | 1.293 | 33.51 | 43.33 | 43.41 | 0 | 0 | 0 | 0 | 0 | 0 | 0 | 0 | 0 | 0 | 2 | 97.37 | 102.63 | 39.3 | 1683.2 | 145 | 0
等径 | 7.8 | 99.9 | 1.07 | 0.135 | 7.9 | 1342.9 | 0 | 1381.88 | 80 | 0 | 11 | 0 | 1.06 | 0.148 | 968.4 | 59.05 | 0.01 | 968.4 | 1.078 | 0 | 0 | 0 | 0 | 233.3 | 0.3 | 230.9 | 30.97 | 29.37 | 7.41 | 0 | 200 | 0.37 | 4.05 | 4.17 | 1310.15 | 7.3 | 100 | 21.4 | 22 | 21 | 21 | 1259.1 | 1430 | 0 | 0.0009 | 650 | 1.295 | 33.5 | 43.38 | 43.41 | 0 | 0 | 0 | 0 | 0 | 0 | 0 | 0 | 0 | 0 | 2 | 97.54 | 102.46 | 39.3 | 1683.9 | 145.1 | 0
等径 | 7.8 | 99.9 | 1.06 | 0.135 | 7.9 | 1342.9 | 0 | 1376.07 | 62 | 0 | 11 | 0 | 1.06 | 0.144 | 969.4 | 59.19 | 0 | 969.4 | 1.078 | 0 | 0 | 0 | 0 | 233.2 | 0.2 | 233.1 | 30.91 | 29.37 | 7.41 | 0 | 200 | 0.38 | 4.04 | 4.12 | 1318.29 | 7.5 | 100 | 21.5 | 22 | 21.1 | 21 | 1259.2 | 1430 | 0 | 0 | 650 | 1.295 | 33.49 | 43.37 | 43.41 | 0 | 0 | 0 | 0 | 0 | 0 | 0 | 0 | 0 | 0 | 2 | 97.59 | 102.41 | 39.3 | 1684.6 | 145.2 | 0
等径 | 7.8 | 99.9 | 1.12 | 0.135 | 7.9 | 1342.8 | 0 | 1378 | 20 | 0 | 11 | 0 | 1.06 | 0.151 | 970.4 | 59.32 | 0.02 | 970.4 | 1.078 | 0 | 0 | 0 | 0 | 233.2 | 0.2 | 229 | 30.91 | 29.37 | 7.41 | 0 | 200 | 0.44 | 4.07 | 4.08 | 1330.5 | 7.3 | 100 | 21.5 | 22 | 21.1 | 21 | 1259.2 | 1430 | 0 | 0.0008 | 650 | 1.293 | 33.49 | 43.3 | 43.41 | 0 | 0 | 0 | 0 | 0 | 0 | 0 | 0 | 0 | 0 | 2 | 97.67 | 102.33 | 39.4 | 1685.2 | 145.2 | 0
等径 | 7.8 | 99.9 | 1.14 | 0.135 | 7.9 | 1342.8 | 0 | 1370.28 | 56 | 0 | 11 | 0 | 1.06 | 0.154 | 971.6 | 59.49 | 0.03 | 971.5 | 1.077 | 0 | 0 | 0 | 0 | 233.3 | 0.3 | 221.3 | 30.88 | 29.37 | 7.41 | 0 | 200 | 0.43 | 4.13 | 4.06 | 1334.57 | 7.4 | 100 | 21.4 | 22 | 21 | 21 | 1259.3 | 1430 | 0 | 0.0012 | 650 | 1.297 | 33.52 | 43.48 | 43.42 | 0 | 0 | 0 | 0 | 0 | 0 | 0 | 0 | 0 | 0 | 2 | 97.74 | 102.26 | 39.4 | 1686 | 145.3 | 0
等径 | 7.8 | 99.9 | 1.1 | 0.135 | 7.9 | 1342.8 | 0 | 1374.13 | 47 | 0 | 11 | 0 | 1.06 | 0.148 | 972.8 | 59.65 | 0.01 | 972.6 | 1.077 | 0 | 0 | 0 | 0 | 233.3 | 0.3 | 218 | 30.82 | 29.37 | 7.41 | 0 | 200 | 0.49 | 4.18 | 4.08 | 1330.5 | 7.4 | 100 | 21.4 | 22 | 21 | 21 | 1259.2 | 1430 | 0 | -0.0002 | 650 | 1.296 | 33.53 | 43.45 | 43.42 | 0 | 0 | 0 | 0 | 0 | 0 | 0 | 0 | 0 | 0 | 2 | 97.85 | 102.15 | 39.4 | 1686.8 | 145.4 | 0
等径 | 7.8 | 99.9 | 1.09 | 0.135 | 7.9 | 1342.9 | 0 | 1383.83 | 145 | 0 | 11 | 0 | 1.06 | 0.148 | 973.6 | 59.78 | -0.01 | 973.6 | 1.077 | 0 | 0 | 0 | 0 | 233.2 | 0.2 | 217.7 | 30.85 | 29.37 | 7.41 | 0 | 200 | 0.36 | 4.19 | 4.11 | 1322.36 | 7.4 | 100 | 21.4 | 22 | 21.1 | 21 | 1259.1 | 1430 | 0 | -0.0001 | 650 | 1.297 | 33.51 | 43.46 | 43.42 | 0 | 0 | 0 | 0 | 0 | 0 | 0 | 0 | 0 | 0 | 2 | 97.98 | 102.02 | 39.4 | 1687.5 | 145.5 | 0
等径 | 7.8 | 99.9 | 1.03 | 0.135 | 7.9 | 1342.9 | 0 | 1383.83 | 67 | 0 | 11 | 0 | 1.06 | 0.138 | 974.8 | 59.92 | 0 | 974.8 | 1.077 | 0 | 0 | 0 | 0 | 233.1 | 0.1 | 217 | 30.86 | 29.37 | 7.41 | 0 | 200 | 0.32 | 4.17 | 4.14 | 1334.57 | 7.4 | 100 | 21.4 | 22 | 21.1 | 21 | 1259 | 1430 | 0 | -0.0005 | 650 | 1.294 | 33.52 | 43.37 | 43.42 | 0 | 0 | 0 | 0 | 0 | 0 | 0 | 0 | 0 | 0 | 2 | 98.05 | 101.95 | 39.4 | 1688.2 | 145.6 | 0
等径 | 7.8 | 99.9 | 1.06 | 0.135 | 7.9 | 1342.9 | 0 | 1384.8 | 38 | 0 | 11 | 0 | 1.06 | 0.14 | 975.9 | 60.08 | -0.03 | 975.9 | 1.077 | 0 | 0 | 0 | 0 | 233 | 0 | 222.1 | 30.84 | 29.37 | 7.41 | 0 | 200 | 0.31 | 4.16 | 4.16 | 1318.29 | 7.3 | 100 | 21.4 | 22 | 21.1 | 21 | 1259.1 | 1430 | 0 | -0.0007 | 650 | 1.294 | 33.53 | 43.39 | 43.42 | 0 | 0 | 0 | 0 | 0 | 0 | 0 | 0 | 0 | 0 | 2 | 98.22 | 101.78 | 39.5 | 1689 | 145.7 | 0
等径 | 7.8 | 99.9 | 1.01 | 0.135 | 7.9 | 1342.9 | 0 | 1382.85 | 31 | 0 | 11 | 0 | 1.06 | 0.135 | 976.9 | 60.23 | 0 | 976.9 | 1.077 | 0 | 0 | 0 | 0 | 233 | 0 | 227.7 | 30.8 | 29.37 | 7.41 | 0 | 200 | 0.33 | 4.12 | 4.16 | 1322.36 | 7.4 | 100 | 21.4 | 22 | 21.1 | 21 | 1259.2 | 1430 | 0 | -0.0001 | 650 | 1.295 | 33.53 | 43.42 | 43.42 | 0 | 0 | 0 | 0 | 0 | 0 | 0 | 0 | 0 | 0 | 2 | 98.25 | 101.75 | 39.5 | 1689.7 | 145.7 | 0
等径 | 7.8 | 99.9 | 1.07 | 0.135 | 7.9 | 1342.9 | 0 | 1377.03 | 5 | 0 | 11 | 0 | 1.06 | 0.146 | 977.9 | 60.35 | -0.02 | 977.8 | 1.077 | 0 | 0 | 0 | 0 | 233 | 0 | 226.8 | 30.82 | 29.37 | 7.41 | 0 | 200 | 0.26 | 4.08 | 4.15 | 1318.29 | 7.3 | 100 | 21.5 | 22 | 21.2 | 21 | 1259.4 | 1430 | 0 | -0.0002 | 650 | 1.294 | 33.5 | 43.35 | 43.42 | 0 | 0 | 0 | 0 | 0 | 0 | 0 | 0 | 0 | 0 | 2 | 98.32 | 101.68 | 39.5 | 1690.3 | 145.8 | 0
等径 | 7.8 | 99.9 | 1.07 | 0.135 | 7.9 | 1342.9 | 0 | 1378 | 56 | 0 | 11 | 0 | 1.06 | 0.141 | 978.9 | 60.49 | 0.01 | 978.9 | 1.077 | 0 | 0 | 0 | 0 | 233.1 | 0.1 | 227 | 30.81 | 29.37 | 7.41 | 0 | 200 | 0.27 | 4.01 | 4.13 | 1326.43 | 7.3 | 100 | 21.4 | 22 | 21 | 21 | 1259.4 | 1430 | 0 | 0.0003 | 650 | 1.294 | 33.52 | 43.37 | 43.43 | 0 | 0 | 0 | 0 | 0 | 0 | 0 | 0 | 0 | 0 | 2 | 98.41 | 101.59 | 39.5 | 1691 | 145.9 | 0
等径 | 7.8 | 100 | 1.1 | 0.135 | 7.9 | 1342.9 | 0 | 1378 | 63 | 0 | 11 | 0 | 1.06 | 0.152 | 979.9 | 60.63 | 0.01 | 979.9 | 1.077 | 0 | 0 | 0 | 0 | 233.1 | 0.1 | 224.2 | 30.79 | 29.37 | 7.41 | 0 | 200 | 0.32 | 3.93 | 4.1 | 1334.57 | 7.3 | 100 | 21.4 | 22 | 21.2 | 21 | 1259.4 | 1430 | 0 | 0.0008 | 650 | 1.296 | 33.5 | 43.42 | 43.43 | 0 | 0 | 0 | 0 | 0 | 0 | 0 | 0 | 0 | 0 | 2 | 98.54 | 101.46 | 39.5 | 1691.7 | 146 | 0
等径 | 7.8 | 99.9 | 1.09 | 0.135 | 7.9 | 1342.8 | 0 | 1385.77 | 28 | 0 | 11 | 0 | 1.06 | 0.145 | 981 | 60.78 | 0.03 | 981 | 1.077 | 0 | 0 | 0 | 0 | 233.2 | 0.2 | 224.8 | 30.83 | 29.37 | 7.41 | 0 | 200 | 0.33 | 3.84 | 4.04 | 1334.57 | 7.3 | 100 | 21.4 | 22 | 21.1 | 21 | 1259.6 | 1430 | 0 | 0.0005 | 650 | 1.296 | 33.53 | 43.45 | 43.43 | 0 | 0 | 0 | 0 | 0 | 0 | 0 | 0 | 0 | 0 | 2 | 98.67 | 101.33 | 39.6 | 1692.5 | 146.1 | 0
等径 | 7.8 | 99.9 | 1.12 | 0.135 | 7.9 | 1342.7 | 0 | 1382.85 | 42 | 0 | 11 | 0 | 1.06 | 0.151 | 982.1 | 60.93 | 0 | 982.1 | 1.077 | 0 | 0 | 0 | 0 | 233.2 | 0.2 | 229.9 | 30.83 | 29.37 | 7.41 | 0 | 200 | 0.27 | 3.78 | 3.97 | 1310.15 | 7.3 | 100 | 21.5 | 22 | 21.1 | 21 | 1259.7 | 1430 | 0 | 0.0003 | 650 | 1.293 | 33.52 | 43.34 | 43.43 | 0 | 0 | 0 | 0 | 0 | 0 | 0 | 0 | 0 | 0 | 2 | 98.78 | 101.22 | 39.6 | 1693.2 | 146.1 | 0
等径 | 7.8 | 99.9 | 1.05 | 0.135 | 7.9 | 1342.6 | 0 | 1379.94 | 140 | 0 | 11 | 0 | 1.06 | 0.141 | 983.1 | 61.08 | 0.02 | 983.1 | 1.077 | 0 | 0 | 0 | 0 | 233.2 | 0.2 | 236.2 | 30.83 | 29.37 | 7.41 | 0 | 200 | 0.32 | 3.69 | 3.89 | 1318.29 | 7.3 | 100 | 21.4 | 22 | 21.2 | 21 | 1260 | 1430 | 0 | -0.0003 | 650 | 1.296 | 33.5 | 43.42 | 43.44 | 0 | 0 | 0 | 0 | 0 | 0 | 0 | 0 | 0 | 0 | 2 | 98.87 | 101.13 | 39.6 | 1693.9 | 146.2 | 0
等径 | 7.8 | 99.9 | 1.06 | 0.135 | 7.9 | 1342.6 | 0 | 1380.91 | 15 | 0 | 11 | 0 | 1.06 | 0.146 | 984.2 | 61.23 | 0.02 | 984.2 | 1.077 | 0 | 0 | 0 | 0 | 233.2 | 0.2 | 236.9 | 30.78 | 29.37 | 7.41 | 0 | 200 | 0.31 | 3.65 | 3.81 | 1322.36 | 7.4 | 100 | 21.4 | 22 | 21 | 21 | 1260.2 | 1430 | 0 | 0.0009 | 650 | 1.294 | 33.51 | 43.36 | 43.44 | 0 | 0 | 0 | 0 | 0 | 0 | 0 | 0 | 0 | 0 | 2 | 98.95 | 101.05 | 39.6 | 1694.6 | 146.3 | 0
等径 | 7.8 | 99.9 | 0.98 | 0.135 | 7.9 | 1342.5 | 0 | 1377.03 | 45 | 0 | 11 | 0 | 1.06 | 0.137 | 985.2 | 61.36 | -0.01 | 985.2 | 1.077 | 0 | 0 | 0 | 0 | 233 | 0 | 237 | 30.83 | 29.37 | 7.41 | 0 | 200 | 0.39 | 3.6 | 3.74 | 1326.43 | 7.4 | 100 | 21.4 | 22 | 21.1 | 21 | 1260.3 | 1430 | 0 | -0.0005 | 650 | 1.294 | 33.52 | 43.37 | 43.44 | 0 | 0 | 0 | 0 | 0 | 0 | 0 | 0 | 0 | 0 | 2 | 99.09 | 100.91 | 39.7 | 1695.3 | 146.4 | 0
等径 | 7.8 | 99.9 | 1.07 | 0.135 | 7.9 | 1342.4 | 0 | 1381.88 | 28 | 0 | 11 | 0 | 1.06 | 0.145 | 986.4 | 61.51 | -0.02 | 986.4 | 1.077 | 0 | 0 | 0 | 0 | 233 | 0 | 235.8 | 30.85 | 29.37 | 7.41 | 0 | 200 | 0.39 | 3.6 | 3.68 | 1326.43 | 7.3 | 100 | 21.4 | 22 | 21.2 | 21 | 1260.4 | 1430 | 0 | -0.0002 | 650 | 1.295 | 33.52 | 43.41 | 43.44 | 0 | 0 | 0 | 0 | 0 | 0 | 0 | 0 | 0 | 0 | 2 | 99.19 | 100.81 | 39.7 | 1696.1 | 146.5 | 0
等径 | 7.8 | 99.9 | 1.06 | 0.135 | 7.9 | 1342.4 | 0 | 1378.97 | 39 | 0 | 11 | 0 | 1.06 | 0.143 | 987.2 | 61.64 | -0.01 | 987.2 | 1.077 | 0 | 0 | 0 | 0 | 233 | 0 | 232.7 | 30.83 | 29.37 | 7.41 | 0 | 200 | 0.29 | 3.65 | 3.64 | 1326.43 | 7.3 | 100 | 21.4 | 22 | 21 | 21 | 1260.4 | 1430 | 0 | -0.0003 | 650 | 1.294 | 33.52 | 43.37 | 43.44 | 0 | 0 | 0 | 0 | 0 | 0 | 0 | 0 | 0 | 0 | 2 | 99.29 | 100.71 | 39.7 | 1696.7 | 146.5 | 0
等径 | 7.8 | 100 | 1.06 | 0.135 | 7.9 | 1342.4 | 0 | 1384.8 | 40 | 0 | 11 | 0 | 1.06 | 0.141 | 988.2 | 61.78 | -0.01 | 988.2 | 1.077 | 0 | 0 | 0 | 0 | 233 | 0 | 231.7 | 30.84 | 29.37 | 7.41 | 0 | 200 | 0.32 | 3.71 | 3.62 | 1322.36 | 7.3 | 100 | 21.4 | 22 | 21 | 21 | 1260.6 | 1430 | 0 | -0.0003 | 650 | 1.295 | 33.53 | 43.42 | 43.44 | 0 | 0 | 0 | 0 | 0 | 0 | 0 | 0 | 0 | 0 | 2 | 99.4 | 100.6 | 39.7 | 1697.5 | 146.6 | 0
等径 | 7.8 | 99.9 | 1.13 | 0.135 | 7.9 | 1342.4 | 0 | 1376.07 | 49 | 0 | 11 | 0 | 1.06 | 0.152 | 989.4 | 61.93 | 0.01 | 989.4 | 1.077 | 0 | 0 | 0 | 0 | 233.1 | 0.1 | 233.9 | 30.85 | 29.37 | 7.41 | 0 | 200 | 0.32 | 3.79 | 3.64 | 1318.29 | 7.4 | 100 | 21.4 | 22 | 21 | 21 | 1260.7 | 1430 | 0 | 0.0007 | 650 | 1.294 | 33.52 | 43.37 | 43.44 | 0 | 0 | 0 | 0 | 0 | 0 | 0 | 0 | 0 | 0 | 2 | 99.51 | 100.49 | 39.7 | 1698.2 | 146.7 | 0
等径 | 7.8 | 99.9 | 1.08 | 0.135 | 7.9 | 1342.5 | 0 | 1382.85 | 128 | 0 | 11 | 0 | 1.06 | 0.145 | 990.4 | 62.06 | -0.02 | 990.4 | 1.077 | 0 | 0 | 0 | 0 | 233 | 0 | 235.5 | 30.84 | 29.37 | 7.41 | 0 | 200 | 0.38 | 3.93 | 3.71 | 1314.22 | 7.3 | 100 | 21.4 | 22 | 21.1 | 21 | 1260.9 | 1430 | 0 | -0.0008 | 650 | 1.296 | 33.54 | 43.47 | 43.44 | 0 | 0 | 0 | 0 | 0 | 0 | 0 | 0 | 0 | 0 | 2 | 99.6 | 100.4 | 39.8 | 1698.9 | 146.8 | 0
等径 | 7.8 | 99.9 | 1.04 | 0.135 | 7.9 | 1342.6 | 0 | 1382.85 | 72 | 0 | 11 | 0 | 1.06 | 0.137 | 991.4 | 62.2 | -0.04 | 991.4 | 1.077 | 0 | 0 | 0 | 0 | 232.9 | -0.1 | 231.5 | 30.8 | 29.37 | 7.41 | 0 | 200 | 0.38 | 4.13 | 3.81 | 1310.15 | 7.3 | 100 | 21.4 | 22 | 21.2 | 21 | 1260.9 | 1430 | 0 | -0.0014 | 650 | 1.294 | 33.52 | 43.37 | 43.44 | 0 | 0 | 0 | 0 | 0 | 0 | 0 | 0 | 0 | 0 | 2 | 99.72 | 100.28 | 39.8 | 1699.6 | 146.8 | 0
等径 | 7.8 | 99.9 | 1.03 | 0.135 | 7.9 | 1342.7 | 0 | 1382.85 | 69 | 0 | 11 | 0 | 1.06 | 0.144 | 992.4 | 62.34 | -0.04 | 992.4 | 1.077 | 0 | 0 | 0 | 0 | 232.7 | -0.3 | 235.1 | 30.87 | 29.37 | 7.41 | 0 | 200 | 0.34 | 4.31 | 3.94 | 1322.36 | 7.3 | 100 | 21.5 | 22 | 21 | 21 | 1260.9 | 1430 | 0 | -0.0001 | 650 | 1.294 | 33.53 | 43.39 | 43.44 | 0 | 0 | 0 | 0 | 0 | 0 | 0 | 0 | 0 | 0 | 2 | 99.82 | 100.18 | 39.8 | 1700.3 | 146.9 | 0
等径 | 7.8 | 99.9 | 1.03 | 0.135 | 7.9 | 1342.8 | 0 | 1375.1 | 47 | 0 | 11 | 0 | 1.06 | 0.138 | 993.4 | 62.48 | -0.06 | 993.4 | 1.077 | 0 | 0 | 0 | 0 | 232.7 | -0.3 | 237.5 | 30.84 | 29.37 | 7.41 | 0 | 200 | 0.29 | 4.27 | 4.08 | 1318.29 | 7.3 | 100 | 21.4 | 22 | 21 | 21 | 1261 | 1430 | 0 | -0.0012 | 650 | 1.295 | 33.54 | 43.43 | 43.44 | 0 | 0 | 0 | 0 | 0 | 0 | 0 | 0 | 0 | 0 | 2 | 99.9 | 100.1 | 39.8 | 1701 | 147 | 0
等径 | 7.8 | 99.9 | 0.99 | 0.135 | 7.9 | 1342.9 | 0 | 1373.17 | 20 | 0 | 11 | 0 | 1.06 | 0.131 | 994.4 | 62.6 | -0.05 | 994.4 | 1.077 | 0 | 0 | 0 | 0 | 232.6 | -0.4 | 230.1 | 30.85 | 29.37 | 7.41 | 0 | 200 | 0.29 | 4.34 | 4.19 | 1322.36 | 7.4 | 100 | 21.4 | 22 | 21 | 21 | 1261 | 1430 | 0 | -0.0018 | 650 | 1.294 | 33.53 | 43.39 | 43.44 | 0 | 0 | 0 | 0 | 0 | 0 | 0 | 0 | 0 | 0 | 2 | 99.99 | 100.01 | 39.8 | 1701.7 | 147.1 | 0
等径 | 7.8 | 99.9 | 0.95 | 0.135 | 7.9 | 1343 | 0 | 1381.88 | 185 | 0 | 11 | 0 | 1.06 | 0.131 | 995.4 | 62.75 | -0.06 | 995.4 | 1.077 | 0 | 0 | 0 | 0 | 232.5 | -0.5 | 232.2 | 30.82 | 29.37 | 7.41 | 0 | 200 | 0.37 | 4.32 | 4.26 | 1314.22 | 7.3 | 100 | 21.5 | 22 | 21 | 21 | 1261.1 | 1430 | 0 | -0.0008 | 650 | 1.294 | 33.55 | 43.41 | 43.44 | 0 | 0 | 0 | 0 | 0 | 0 | 0 | 0 | 0 | 0 | 2 | 100.09 | 99.91 | 39.9 | 1702.5 | 147.2 | 0
等径 | 7.8 | 99.9 | 1.04 | 0.135 | 7.9 | 1343.1 | 0 | 1384.8 | 62 | 0 | 11 | 0 | 1.06 | 0.139 | 996.4 | 62.88 | -0.06 | 996.4 | 1.076 | 0 | 0 | 0 | 0 | 232.6 | -0.4 | 229 | 30.84 | 29.37 | 7.41 | 0 | 200 | 0.26 | 4.3 | 4.3 | 1314.22 | 7.4 | 100 | 21.4 | 22 | 21.2 | 21 | 1261.2 | 1430 | 0 | -0.0011 | 650 | 1.296 | 33.53 | 43.45 | 43.44 | 0 | 0 | 0 | 0 | 0 | 0 | 0 | 0 | 0 | 0 | 2 | 100.17 | 99.83 | 39.9 | 1703.2 | 147.2 | 0
等径 | 7.8 | 99.9 | 1.03 | 0.135 | 7.9 | 1343.1 | 0 | 1381.88 | 74 | 0 | 11 | 0 | 1.06 | 0.138 | 997.4 | 63.02 | -0.02 | 997.4 | 1.076 | 0 | 0 | 0 | 0 | 232.7 | -0.3 | 224.4 | 30.77 | 29.37 | 7.41 | 0 | 200 | 0.24 | 4.25 | 4.31 | 1314.22 | 7.4 | 100 | 21.5 | 22 | 21.1 | 21 | 1261.4 | 1430 | 0 | -0.0003 | 650 | 1.295 | 33.5 | 43.38 | 43.44 | 0 | 0 | 0 | 0 | 0 | 0 | 0 | 0 | 0 | 0 | 2 | 100.23 | 99.77 | 39.9 | 1703.9 | 147.3 | 0
等径 | 7.8 | 99.9 | 1.02 | 0.135 | 7.9 | 1343.1 | 0 | 1386.75 | 27 | 0 | 11 | 0 | 1.06 | 0.139 | 998.5 | 63.16 | -0.05 | 998.5 | 1.076 | 0 | 0 | 0 | 0 | 232.6 | -0.4 | 219.1 | 30.79 | 29.37 | 7.41 | 0 | 200 | 0.3 | 4.2 | 4.29 | 1330.5 | 7.3 | 100 | 21.4 | 22 | 21.2 | 21 | 1261.5 | 1430 | 0 | -0.0008 | 650 | 1.295 | 33.51 | 43.4 | 43.44 | 0 | 0 | 0 | 0 | 0 | 0 | 0 | 0 | 0 | 0 | 2 | 100.35 | 99.65 | 39.9 | 1704.6 | 147.4 | 0
等径 | 7.8 | 99.9 | 1.01 | 0.135 | 7.9 | 1343 | 0 | 1380.91 | 138 | 0 | 11 | 0 | 1.06 | 0.133 | 999.4 | 63.3 | -0.03 | 999.4 | 1.076 | 0 | 0 | 0 | 0 | 232.6 | -0.4 | 229.5 | 30.85 | 29.37 | 7.41 | 0 | 200 | 0.22 | 4.14 | 4.27 | 1310.15 | 7.3 | 100 | 21.5 | 22 | 21.2 | 21 | 1261.6 | 1430 | 0 | -0.0014 | 650 | 1.295 | 33.52 | 43.41 | 43.44 | 0 | 0 | 0 | 0 | 0 | 0 | 0 | 0 | 0 | 0 | 2 | 100.48 | 99.52 | 39.9 | 1705.3 | 147.5 | 0
等径 | 7.8 | 99.9 | 0.99 | 0.135 | 7.9 | 1343 | 0 | 1386.75 | 62 | 0 | 12 | 0 | 1.06 | 0.136 | 1000.5 | 63.44 | -0.02 | 1000.5 | 1.076 | 0 | 0 | 0 | 0 | 232.7 | -0.3 | 226.4 | 30.82 | 29.37 | 7.41 | 0 | 200 | 0.22 | 4.11 | 4.22 | 1330.5 | 7.3 | 100 | 21.4 | 22 | 21 | 21 | 1261.7 | 1430 | 0 | 0 | 650 | 1.296 | 33.51 | 43.43 | 43.44 | 0 | 0 | 0 | 0 | 0 | 0 | 0 | 0 | 0 | 0 | 2 | 100.57 | 99.43 | 40 | 1706 | 147.6 | 0
等径 | 7.8 | 99.9 | 1.01 | 0.135 | 7.9 | 1342.9 | 0 | 1388.7 | 49 | 0 | 12 | 0 | 1.06 | 0.134 | 1001.5 | 63.57 | -0.04 | 1001.4 | 1.076 | 0 | 0 | 0 | 0 | 232.7 | -0.3 | 226.2 | 30.82 | 29.37 | 7.41 | 0 | 200 | 0.19 | 4.09 | 4.17 | 1318.29 | 7.3 | 100 | 21.5 | 22 | 21 | 21 | 1261.9 | 1430 | 0 | -0.0011 | 650 | 1.294 | 33.53 | 43.39 | 43.44 | 0 | 0 | 0 | 0 | 0 | 0 | 0 | 0 | 0 | 0 | 2 | 100.66 | 99.34 | 40 | 1706.7 | 147.6 | 0
等径 | 7.8 | 99.9 | 1.1 | 0.135 | 7.9 | 1342.9 | 0 | 1380.91 | 4 | 0 | 12 | 0 | 1.06 | 0.148 | 1002.6 | 63.73 | -0.01 | 1002.6 | 1.076 | 0 | 0 | 0 | 0 | 232.9 | -0.1 | 230.2 | 30.78 | 29.37 | 7.41 | 0 | 200 | 0.2 | 4.1 | 4.13 | 1326.43 | 7.3 | 100 | 21.4 | 22 | 21.1 | 21 | 1262 | 1430 | 0 | 0 | 650 | 1.295 | 33.54 | 43.43 | 43.44 | 0 | 0 | 0 | 0 | 0 | 0 | 0 | 0 | 0 | 0 | 2 | 100.78 | 99.22 | 40 | 1707.5 | 147.7 | 0
等径 | 7.8 | 99.9 | 1.08 | 0.135 | 7.9 | 1342.9 | 0 | 1375.1 | 55 | 0 | 12 | 0 | 1.06 | 0.148 | 1003.5 | 63.86 | 0.01 | 1003.5 | 1.076 | 0 | 0 | 0 | 0 | 232.9 | -0.1 | 229.5 | 30.76 | 29.37 | 7.41 | 0 | 200 | 0.2 | 4.2 | 4.12 | 1322.36 | 7.3 | 100 | 21.4 | 22 | 21.1 | 21 | 1262.1 | 1430 | 0 | 0.0009 | 650 | 1.295 | 33.53 | 43.42 | 43.44 | 0 | 0 | 0 | 0 | 0 | 0 | 0 | 0 | 0 | 0 | 2 | 100.82 | 99.18 | 40 | 1708.2 | 147.8 | 0
等径 | 7.8 | 99.9 | 1.1 | 0.135 | 7.9 | 1342.9 | 0 | 1375.1 | 42 | 0 | 12 | 0 | 1.06 | 0.149 | 1004.6 | 64.01 | 0.02 | 1004.6 | 1.076 | 0 | 0 | 0 | 0 | 233 | 0 | 226 | 30.8 | 29.37 | 7.41 | 0 | 200 | 0.24 | 4.2 | 4.13 | 1334.57 | 7.3 | 100 | 21.4 | 22 | 21.3 | 21 | 1262.2 | 1430 | 0 | 0.0006 | 650 | 1.295 | 33.52 | 43.41 | 43.44 | 0 | 0 | 0 | 0 | 0 | 0 | 0 | 0 | 0 | 0 | 2 | 100.96 | 99.04 | 40 | 1708.9 | 147.9 | 0
等径 | 7.8 | 99.9 | 1.14 | 0.135 | 7.9 | 1342.9 | 0 | 1375.1 | 19 | 0 | 12 | 0 | 1.06 | 0.155 | 1005.8 | 64.17 | 0.05 | 1005.8 | 1.076 | 0 | 0 | 0 | 0 | 233.2 | 0.2 | 225.8 | 30.8 | 29.37 | 7.41 | 0 | 200 | 0.31 | 4.21 | 4.17 | 1334.57 | 7.3 | 100 | 21.4 | 22 | 21 | 21 | 1262.1 | 1430 | 0 | 0.0011 | 650 | 1.297 | 33.51 | 43.46 | 43.45 | 0 | 0 | 0 | 0 | 0 | 0 | 0 | 0 | 0 | 0 | 2 | 101.08 | 98.92 | 40.1 | 1709.7 | 148 | 0
等径 | 7.8 | 99.9 | 1.14 | 0.135 | 7.9 | 1342.9 | 0 | 1380.91 | 31 | 0 | 12 | 0 | 1.06 | 0.158 | 1006.8 | 64.3 | 0.07 | 1006.8 | 1.076 | 0 | 0 | 0 | 0 | 233.4 | 0.4 | 223.5 | 30.76 | 29.37 | 7.41 | 0 | 200 | 0.32 | 4.18 | 4.19 | 1334.57 | 7.3 | 100 | 21.4 | 22 | 21.1 | 21 | 1262 | 1430 | 0 | 0.0019 | 650 | 1.296 | 33.51 | 43.43 | 43.45 | 0 | 0 | 0 | 0 | 0 | 0 | 0 | 0 | 0 | 0 | 2 | 101.18 | 98.82 | 40.1 | 1710.3 | 148 | 0
等径 | 7.8 | 100 | 1.13 | 0.135 | 7.9 | 1343 | 0 | 1388.7 | 22 | 0 | 12 | 0 | 1.06 | 0.152 | 1008.1 | 64.48 | 0.06 | 1008.1 | 1.076 | 0 | 0 | 0 | 0 | 233.5 | 0.5 | 225.8 | 30.76 | 29.37 | 7.41 | 0 | 200 | 0.3 | 4.12 | 4.19 | 1314.22 | 7.4 | 100 | 21.5 | 22 | 21.2 | 21 | 1262 | 1430 | 0 | 0.0016 | 650 | 1.295 | 33.51 | 43.4 | 43.46 | 0 | 0 | 0 | 0 | 0 | 0 | 0 | 0 | 0 | 0 | 2 | 101.28 | 98.72 | 40.1 | 1711.1 | 148.1 | 0
等径 | 7.8 | 99.9 | 1.16 | 0.135 | 7.9 | 1342.9 | 0 | 1385.77 | 14 | 0 | 12 | 0 | 1.06 | 0.153 | 1009.1 | 64.61 | 0.06 | 1009.1 | 1.076 | 0 | 0 | 0 | 0 | 233.6 | 0.6 | 226.5 | 30.8 | 29.37 | 7.41 | 0 | 200 | 0.34 | 4.06 | 4.18 | 1322.36 | 7.3 | 100 | 21.4 | 22 | 21.1 | 21 | 1262.1 | 1430 | 0 | 0.001 | 650 | 1.295 | 33.53 | 43.42 | 43.46 | 0 | 0 | 0 | 0 | 0 | 0 | 0 | 0 | 0 | 0 | 2 | 101.38 | 98.62 | 40.1 | 1711.8 | 148.2 | 0
等径 | 7.8 | 99.9 | 1.14 | 0.135 | 7.9 | 1342.9 | 0 | 1385.77 | 56 | 0 | 12 | 0 | 1.06 | 0.155 | 1010.2 | 64.77 | 0.09 | 1010.2 | 1.076 | 0 | 0 | 0 | 0 | 233.7 | 0.7 | 227.3 | 30.71 | 29.37 | 7.41 | 0 | 200 | 0.26 | 3.96 | 4.14 | 1338.64 | 7.2 | 100 | 21.4 | 22 | 21.1 | 21 | 1262.2 | 1430 | 0 | 0.002 | 650 | 1.296 | 33.54 | 43.47 | 43.47 | 0 | 0 | 0 | 0 | 0 | 0 | 0 | 0 | 0 | 0 | 2 | 101.46 | 98.54 | 40.2 | 1712.5 | 148.3 | 0
等径 | 7.8 | 100 | 1.01 | 0.135 | 7.9 | 1342.8 | 0 | 1382.85 | 47 | 0 | 12 | 0 | 1.06 | 0.145 | 1011.4 | 64.92 | 0.1 | 1011.4 | 1.076 | 0 | 0 | 0 | 0 | 233.6 | 0.6 | 224.6 | 30.74 | 29.37 | 7.41 | 0 | 200 | 0.29 | 3.85 | 4.08 | 1322.36 | 7.3 | 100 | 21.4 | 22 | 21.1 | 21 | 1262.3 | 1430 | 0 | 0.0018 | 650 | 1.295 | 33.55 | 43.45 | 43.48 | 0 | 0 | 0 | 0 | 0 | 0 | 0 | 0 | 0 | 0 | 2 | 101.58 | 98.42 | 40.2 | 1713.2 | 148.4 | 0
等径 | 7.8 | 99.9 | 1.14 | 0.135 | 7.9 | 1342.7 | 0 | 1381.88 | 70 | 0 | 12 | 0 | 1.06 | 0.154 | 1012.5 | 65.08 | 0.06 | 1012.5 | 1.076 | 0 | 0 | 0 | 0 | 233.8 | 0.8 | 226.1 | 30.75 | 29.37 | 7.41 | 0 | 200 | 0.28 | 3.75 | 3.99 | 1330.5 | 7.3 | 100 | 21.4 | 22 | 21.2 | 21 | 1262.3 | 1430 | 0 | 0.0023 | 650 | 1.297 | 33.55 | 43.51 | 43.49 | 0 | 0 | 0 | 0 | 0 | 0 | 0 | 0 | 0 | 0 | 2 | 101.73 | 98.27 | 40.2 | 1713.9 | 148.4 | 0
等径 | 7.8 | 99.9 | 1.15 | 0.135 | 7.9 | 1342.6 | 0 | 1378.97 | 26 | 0 | 12 | 0 | 1.06 | 0.156 | 1013.5 | 65.23 | 0.02 | 1013.5 | 1.076 | 0 | 0 | 0 | 0 | 233.7 | 0.7 | 230.5 | 30.78 | 29.37 | 7.41 | 0 | 200 | 0.32 | 3.69 | 3.89 | 1326.43 | 7.3 | 100 | 21.5 | 22 | 21 | 21 | 1262.4 | 1430 | 0 | 0.0004 | 650 | 1.295 | 33.53 | 43.42 | 43.49 | 0 | 0 | 0 | 0 | 0 | 0 | 0 | 0 | 0 | 0 | 2 | 101.8 | 98.2 | 40.2 | 1714.6 | 148.5 | 0
等径 | 7.8 | 99.9 | 1.05 | 0.135 | 7.9 | 1342.6 | 0 | 1380.91 | 75 | 0 | 12 | 0 | 1.06 | 0.141 | 1014.5 | 65.36 | 0.04 | 1014.5 | 1.076 | 0 | 0 | 0 | 0 | 233.5 | 0.5 | 230.3 | 30.74 | 29.37 | 7.41 | 0 | 200 | 0.27 | 3.66 | 3.81 | 1322.36 | 7.3 | 100 | 21.4 | 22 | 21.1 | 21 | 1262.5 | 1430 | 0 | 0.0007 | 650 | 1.296 | 33.54 | 43.47 | 43.49 | 0 | 0 | 0 | 0 | 0 | 0 | 0 | 0 | 0 | 0 | 2 | 101.89 | 98.11 | 40.2 | 1715.2 | 148.6 | 0
等径 | 7.8 | 99.9 | 1.11 | 0.135 | 7.9 | 1342.5 | 0 | 1380.91 | 79 | 0 | 12 | 0 | 1.06 | 0.151 | 1015.8 | 65.52 | 0.05 | 1015.8 | 1.076 | 0 | 0 | 0 | 0 | 233.6 | 0.6 | 229.7 | 30.71 | 29.37 | 7.41 | 0 | 200 | 0.26 | 3.65 | 3.72 | 1322.36 | 7.3 | 100 | 21.4 | 22 | 21 | 21 | 1262.7 | 1430 | 0 | 0.0016 | 650 | 1.296 | 33.55 | 43.48 | 43.5 | 0 | 0 | 0 | 0 | 0 | 0 | 0 | 0 | 0 | 0 | 2 | 102.02 | 97.98 | 40.3 | 1716 | 148.7 | 0
等径 | 7.8 | 99.9 | 1.08 | 0.135 | 7.9 | 1342.4 | 0 | 1378.97 | 64 | 0 | 12 | 0 | 1.06 | 0.15 | 1017 | 65.7 | 0.05 | 1017 | 1.076 | 0 | 0 | 0 | 0 | 233.4 | 0.4 | 229.9 | 30.74 | 29.37 | 7.41 | 0 | 200 | 0.23 | 3.61 | 3.67 | 1326.43 | 7.3 | 100 | 21.4 | 22 | 21.2 | 21 | 1262.9 | 1430 | 0 | 0.0009 | 650 | 1.294 | 33.54 | 43.4 | 43.5 | 0 | 0 | 0 | 0 | 0 | 0 | 0 | 0 | 0 | 0 | 2 | 102.11 | 97.89 | 40.3 | 1716.9 | 148.8 | 0
等径 | 7.8 | 100 | 1.02 | 0.135 | 7.9 | 1342.4 | 0 | 1380.91 | 53 | 0 | 12 | 0 | 1.06 | 0.139 | 1017.9 | 65.83 | 0 | 1017.9 | 1.076 | 0 | 0 | 0 | 0 | 233.3 | 0.3 | 231.7 | 30.7 | 29.37 | 7.41 | 0 | 200 | 0.27 | 3.71 | 3.65 | 1318.29 | 7.3 | 100 | 21.4 | 22 | 21.2 | 21 | 1263.1 | 1430 | 0 | -0.0006 | 650 | 1.296 | 33.57 | 43.51 | 43.51 | 0 | 0 | 0 | 0 | 0 | 0 | 0 | 0 | 0 | 0 | 2 | 102.18 | 97.82 | 40.3 | 1717.5 | 148.8 | 0
等径 | 7.8 | 99.9 | 1.03 | 0.135 | 7.9 | 1342.4 | 0 | 1384.8 | 65 | 0 | 12 | 0 | 1.06 | 0.14 | 1019 | 65.97 | 0.01 | 1019 | 1.076 | 0 | 0 | 0 | 0 | 233.2 | 0.2 | 221.4 | 30.69 | 29.37 | 7.41 | 0 | 200 | 0.18 | 3.76 | 3.64 | 1326.43 | 7.3 | 100 | 21.4 | 22 | 21 | 21 | 1263.3 | 1430 | 0 | 0.0002 | 650 | 1.297 | 33.55 | 43.51 | 43.51 | 0 | 0 | 0 | 0 | 0 | 0 | 0 | 0 | 0 | 0 | 2 | 102.31 | 97.69 | 40.3 | 1718.2 | 148.9 | 0
等径 | 7.8 | 99.9 | 1.01 | 0.135 | 7.9 | 1342.4 | 0 | 1390.65 | 67 | 0 | 12 | 0 | 1.06 | 0.138 | 1020 | 66.11 | -0.04 | 1020 | 1.076 | 0 | 0 | 0 | 0 | 233 | 0 | 222.6 | 30.64 | 29.37 | 7.41 | 0 | 200 | 0.19 | 3.83 | 3.66 | 1310.15 | 7.3 | 100 | 21.5 | 22 | 21.1 | 21 | 1263.4 | 1430 | 0 | -0.0009 | 650 | 1.295 | 33.57 | 43.47 | 43.51 | 0 | 0 | 0 | 0 | 0 | 0 | 0 | 0 | 0 | 0 | 2 | 102.4 | 97.6 | 40.3 | 1719 | 149 | 0
等径 | 7.8 | 99.9 | 1.01 | 0.135 | 7.9 | 1342.4 | 0 | 1387.72 | 38 | 0 | 12 | 0 | 1.06 | 0.137 | 1020.4 | 66.16 | -0.04 | 1020.4 | 1.076 | 0 | 0 | 0 | 0 | 233 | 0 | 222.8 | 30.67 | 29.37 | 7.41 | 0 | 200 | 0.24 | 4.11 | 3.68 | 1326.43 | 7.3 | 100 | 21.4 | 22 | 21.2 | 21 | 1263.4 | 1430 | 0 | -0.0006 | 650 | 1.297 | 33.55 | 43.51 | 43.51 | 0 | 0 | 0 | 0 | 0 | 0 | 0 | 0 | 0 | 0 | 2 | 102.43 | 97.57 | 40.3 | 1719.2 | 149 | 0
等径 | 7.8 | 99.9 | 0.98 | 0.135 | 7.9 | 1342.6 | 0 | 1386.75 | 36 | 0 | 12 | 0 | 1.06 | 0.135 | 1022 | 66.37 | -0.03 | 1021.9 | 1.076 | 0 | 0 | 0 | 0 | 232.8 | -0.2 | 229.5 | 30.7 | 29.37 | 7.41 | 0 | 200 | 0.25 | 4.4 | 3.84 | 1334.57 | 7.3 | 100 | 21.4 | 22 | 21 | 21 | 1263.4 | 1430 | 0 | -0.0007 | 650 | 1.296 | 33.54 | 43.47 | 43.51 | 0 | 0 | 0 | 0 | 0 | 0 | 0 | 0 | 0 | 0 | 2 | 102.63 | 97.37 | 40.4 | 1720.3 | 149.1 | 0
等径 | 7.8 | 99.9 | 1 | 0.135 | 7.9 | 1342.8 | 0 | 1391.63 | 66 | 0 | 12 | 0 | 1.06 | 0.139 | 1022.8 | 66.48 | -0.05 | 1022.8 | 1.076 | 0 | 0 | 0 | 0 | 232.7 | -0.3 | 230.4 | 30.69 | 29.37 | 7.41 | 0 | 200 | 0.29 | 4.45 | 4 | 1338.64 | 7.4 | 100 | 21.4 | 22 | 21 | 21 | 1263.5 | 1430 | 0 | -0.001 | 650 | 1.296 | 33.56 | 43.49 | 43.51 | 0 | 0 | 0 | 0 | 0 | 0 | 0 | 0 | 0 | 0 | 2 | 102.66 | 97.34 | 40.4 | 1720.9 | 149.2 | 0
等径 | 7.8 | 99.9 | 1.03 | 0.135 | 7.9 | 1343 | 0 | 1391.63 | 57 | 0 | 12 | 0 | 1.06 | 0.137 | 1024 | 66.65 | -0.05 | 1024 | 1.076 | 0 | 0 | 0 | 0 | 232.7 | -0.3 | 224.2 | 30.62 | 29.37 | 7.41 | 0 | 200 | 0.3 | 4.55 | 4.27 | 1326.43 | 7.4 | 100 | 21.4 | 22 | 21 | 21 | 1263.6 | 1430 | 0 | -0.0008 | 650 | 1.297 | 33.56 | 43.53 | 43.51 | 0 | 0 | 0 | 0 | 0 | 0 | 0 | 0 | 0 | 0 | 2 | 102.76 | 97.24 | 40.4 | 1721.8 | 149.3 | 0
等径 | 7.8 | 99.9 | 0.99 | 0.135 | 7.9 | 1343.2 | 0 | 1379.94 | 1 | 0 | 12 | 0 | 1.06 | 0.134 | 1025 | 66.78 | -0.05 | 1025 | 1.076 | 0 | 0 | 0 | 0 | 232.6 | -0.4 | 220.1 | 30.65 | 29.37 | 7.41 | 0 | 200 | 0.34 | 4.63 | 4.45 | 1326.43 | 7.4 | 100 | 21.4 | 22 | 21 | 21 | 1263.7 | 1430 | 0 | -0.0011 | 650 | 1.295 | 33.56 | 43.46 | 43.51 | 0 | 0 | 0 | 0 | 0 | 0 | 0 | 0 | 0 | 0 | 2 | 102.86 | 97.14 | 40.4 | 1722.4 | 149.4 | 0
等径 | 7.8 | 99.9 | 1.03 | 0.135 | 7.9 | 1343.3 | 0 | 1389.67 | 63 | 0 | 12 | 0 | 1.06 | 0.138 | 1026 | 66.92 | -0.05 | 1026 | 1.076 | 0 | 0 | 0 | 0 | 232.6 | -0.4 | 220.8 | 30.63 | 29.37 | 7.41 | 0 | 200 | 0.32 | 4.7 | 4.58 | 1342.7 | 7.4 | 100 | 21.4 | 22 | 21.2 | 21 | 1263.8 | 1430 | 0 | -0.0007 | 650 | 1.297 | 33.53 | 43.49 | 43.5 | 0 | 0 | 0 | 0 | 0 | 0 | 0 | 0 | 0 | 0 | 2 | 102.97 | 97.03 | 40.5 | 1723.1 | 149.5 | 0
等径 | 7.8 | 99.9 | 0.98 | 0.135 | 7.9 | 1343.4 | 0 | 1388.7 | 40 | 0 | 12 | 0 | 1.06 | 0.133 | 1027.1 | 67.07 | -0.04 | 1027.1 | 1.076 | 0 | 0 | 0 | 0 | 232.6 | -0.4 | 222.1 | 30.67 | 29.37 | 7.41 | 0 | 200 | 0.3 | 4.72 | 4.67 | 1342.7 | 7.3 | 100 | 21.4 | 22 | 21.2 | 21 | 1263.9 | 1430 | 0 | -0.0012 | 650 | 1.298 | 33.52 | 43.51 | 43.5 | 0 | 0 | 0 | 0 | 0 | 0 | 0 | 0 | 0 | 0 | 2 | 103.04 | 96.96 | 40.5 | 1724 | 149.5 | 0
等径 | 7.8 | 99.9 | 1.09 | 0.135 | 7.9 | 1343.5 | 0 | 1389.67 | 38 | 0 | 12 | 0 | 1.06 | 0.145 | 1028.1 | 67.2 | -0.03 | 1028.1 | 1.076 | 0 | 0 | 0 | 0 | 232.8 | -0.2 | 225.2 | 30.62 | 29.37 | 7.41 | 0 | 200 | 0.36 | 4.6 | 4.71 | 1342.7 | 7.3 | 100 | 21.4 | 22 | 21.1 | 21 | 1264.1 | 1430 | 0 | -0.0001 | 650 | 1.296 | 33.56 | 43.49 | 43.5 | 0 | 0 | 0 | 0 | 0 | 0 | 0 | 0 | 0 | 0 | 2 | 103.15 | 96.85 | 40.5 | 1724.6 | 149.6 | 0
等径 | 7.8 | 99.9 | 1.14 | 0.135 | 7.9 | 1343.5 | 0 | 1382.85 | 34 | 0 | 12 | 0 | 1.06 | 0.151 | 1029 | 67.34 | 0.02 | 1029 | 1.076 | 0 | 0 | 0 | 0 | 233 | 0 | 228.8 | 30.64 | 29.37 | 7.41 | 0 | 200 | 0.36 | 4.45 | 4.71 | 1314.22 | 7.3 | 100 | 21.4 | 22 | 21.2 | 21 | 1264.3 | 1430 | 0 | 0.0001 | 650 | 1.296 | 33.54 | 43.47 | 43.51 | 0 | 0 | 0 | 0 | 0 | 0 | 0 | 0 | 0 | 0 | 2 | 103.24 | 96.76 | 40.5 | 1725.3 | 149.7 | 0
等径 | 7.8 | 99.9 | 1.04 | 0.135 | 7.9 | 1343.4 | 0 | 1385.77 | 34 | 0 | 12 | 0 | 1.06 | 0.141 | 1030.1 | 67.48 | -0.02 | 1030.1 | 1.076 | 0 | 0 | 0 | 0 | 232.8 | -0.2 | 225.1 | 30.6 | 29.37 | 7.41 | 0 | 200 | 0.31 | 4.3 | 4.65 | 1318.29 | 7.3 | 100 | 21.4 | 22 | 21.1 | 21 | 1264.4 | 1430 | 0 | -0.0009 | 650 | 1.296 | 33.57 | 43.51 | 43.51 | 0 | 0 | 0 | 0 | 0 | 0 | 0 | 0 | 0 | 0 | 2 | 103.33 | 96.67 | 40.5 | 1726 | 149.8 | 0
等径 | 7.8 | 99.9 | 1.06 | 0.135 | 7.9 | 1343.3 | 0 | 1381.88 | 95 | 0 | 12 | 0 | 1.06 | 0.144 | 1031.2 | 67.63 | 0 | 1031.2 | 1.076 | 0 | 0 | 0 | 0 | 233 | 0 | 225.7 | 30.61 | 29.37 | 7.41 | 0 | 200 | 0.3 | 4.15 | 4.52 | 1326.43 | 7.4 | 100 | 21.4 | 22 | 21 | 21 | 1264.6 | 1430 | 0 | 0.0002 | 650 | 1.297 | 33.54 | 43.5 | 43.51 | 0 | 0 | 0 | 0 | 0 | 0 | 0 | 0 | 0 | 0 | 2 | 103.43 | 96.57 | 40.6 | 1726.8 | 149.9 | 0
等径 | 7.8 | 99.9 | 1.04 | 0.135 | 7.9 | 1343.1 | 0 | 1378 | 52 | 0 | 12 | 0 | 1.06 | 0.141 | 1032.1 | 67.75 | 0.02 | 1032.1 | 1.076 | 0 | 0 | 0 | 0 | 233 | 0 | 222.6 | 30.59 | 29.37 | 7.41 | 0 | 200 | 0.28 | 4.05 | 4.39 | 1330.5 | 7.3 | 100 | 21.4 | 22 | 21.2 | 21 | 1264.6 | 1430 | 0 | 0.0002 | 650 | 1.297 | 33.57 | 43.54 | 43.51 | 0 | 0 | 0 | 0 | 0 | 0 | 0 | 0 | 0 | 0 | 2 | 103.53 | 96.47 | 40.6 | 1727.4 | 149.9 | 0
等径 | 7.8 | 99.9 | 1.03 | 0.135 | 7.9 | 1343 | 0 | 1389.67 | 202 | 0 | 12 | 0 | 1.06 | 0.143 | 1033.4 | 67.92 | -0.01 | 1033.4 | 1.076 | 0 | 0 | 0 | 0 | 233 | 0 | 223.5 | 30.6 | 29.37 | 7.41 | 0 | 200 | 0.35 | 3.96 | 4.21 | 1330.5 | 7.4 | 100 | 21.4 | 22 | 21 | 21 | 1264.6 | 1430 | 0 | -0.0002 | 650 | 1.296 | 33.54 | 43.47 | 43.52 | 0 | 0 | 0 | 0 | 0 | 0 | 0 | 0 | 0 | 0 | 2 | 103.64 | 96.36 | 40.6 | 1728.2 | 150 | 0
等径 | 7.8 | 99.9 | 1.15 | 0.135 | 7.9 | 1342.9 | 0 | 1391.63 | 14 | 0 | 12 | 0 | 1.06 | 0.154 | 1034.2 | 68.04 | 0.02 | 1034.2 | 1.076 | 0 | 0 | 0 | 0 | 233.2 | 0.2 | 227.2 | 30.61 | 29.37 | 7.41 | 0 | 200 | 0.36 | 3.91 | 4.11 | 1314.22 | 7.3 | 100 | 21.5 | 22 | 21.2 | 21 | 1264.8 | 1430 | 0 | 0.0011 | 650 | 1.295 | 33.56 | 43.46 | 43.52 | 0 | 0 | 0 | 0 | 0 | 0 | 0 | 0 | 0 | 0 | 2 | 103.72 | 96.28 | 40.6 | 1728.8 | 150.1 | 0
等径 | 7.8 | 99.9 | 1.12 | 0.135 | 7.9 | 1342.7 | 0 | 1390.65 | 45 | 0 | 12 | 0 | 1.06 | 0.152 | 1035.6 | 68.23 | 0.04 | 1035.6 | 1.076 | 0 | 0 | 0 | 0 | 233.3 | 0.3 | 235.3 | 30.58 | 29.37 | 7.41 | 0 | 200 | 0.37 | 3.83 | 3.99 | 1334.57 | 7.3 | 100 | 21.4 | 22 | 21.1 | 21 | 1264.9 | 1430 | 0 | 0.0015 | 650 | 1.294 | 33.55 | 43.41 | 43.52 | 0 | 0 | 0 | 0 | 0 | 0 | 0 | 0 | 0 | 0 | 2 | 103.88 | 96.12 | 40.7 | 1729.7 | 150.2 | 0
等径 | 7.8 | 100 | 1.05 | 0.135 | 7.9 | 1342.7 | 0 | 1402.43 | 37 | 0 | 12 | 0 | 1.06 | 0.142 | 1036.5 | 68.35 | 0.03 | 1036.5 | 1.076 | 0 | 0 | 0 | 0 | 233.2 | 0.2 | 235.2 | 30.61 | 29.37 | 7.41 | 0 | 200 | 0.33 | 3.78 | 3.93 | 1330.5 | 7.3 | 100 | 21.4 | 22 | 21.1 | 21 | 1264.9 | 1430 | 0 | -0.0001 | 650 | 1.296 | 33.56 | 43.49 | 43.53 | 0 | 0 | 0 | 0 | 0 | 0 | 0 | 0 | 0 | 0 | 2 | 103.95 | 96.05 | 40.7 | 1730.3 | 150.3 | 0
等径 | 7.8 | 100 | 1.09 | 0.135 | 7.9 | 1342.6 | 0 | 1399.48 | 50 | 0 | 12 | 0 | 1.06 | 0.146 | 1037.6 | 68.5 | 0.02 | 1037.6 | 1.076 | 0 | 0 | 0 | 0 | 233.3 | 0.3 | 234.3 | 30.62 | 29.37 | 7.41 | 0 | 200 | 0.35 | 3.73 | 3.86 | 1334.57 | 7.4 | 100 | 21.4 | 22 | 21.2 | 21 | 1264.9 | 1430 | 0 | 0 | 650 | 1.298 | 33.56 | 43.56 | 43.53 | 0 | 0 | 0 | 0 | 0 | 0 | 0 | 0 | 0 | 0 | 2 | 104.07 | 95.93 | 40.7 | 1731 | 150.3 | 0
等径 | 7.8 | 100 | 1.07 | 0.135 | 7.9 | 1342.6 | 0 | 1400.46 | 66 | 0 | 12 | 0 | 1.06 | 0.141 | 1038.6 | 68.64 | 0 | 1038.6 | 1.076 | 0 | 0 | 0 | 0 | 233.2 | 0.2 | 234.4 | 30.59 | 29.37 | 7.41 | 0 | 200 | 0.26 | 3.7 | 3.81 | 1326.43 | 7.3 | 100 | 21.4 | 22 | 21.1 | 21 | 1264.9 | 1430 | 0 | -0.0002 | 650 | 1.297 | 33.57 | 43.54 | 43.53 | 0 | 0 | 0 | 0 | 0 | 0 | 0 | 0 | 0 | 0 | 2 | 104.16 | 95.84 | 40.7 | 1731.7 | 150.4 | 0
等径 | 7.8 | 99.9 | 1.06 | 0.135 | 7.9 | 1342.5 | 0 | 1391.63 | 38 | 0 | 12 | 0 | 1.06 | 0.143 | 1039.8 | 68.79 | 0.02 | 1039.8 | 1.076 | 0 | 0 | 0 | 0 | 233.2 | 0.2 | 233 | 30.59 | 29.37 | 7.41 | 0 | 200 | 0.34 | 3.65 | 3.76 | 1338.64 | 7.3 | 100 | 21.4 | 22 | 21.1 | 21 | 1264.9 | 1430 | 0 | 0.0008 | 650 | 1.295 | 33.56 | 43.46 | 43.54 | 0 | 0 | 0 | 0 | 0 | 0 | 0 | 0 | 0 | 0 | 2 | 104.27 | 95.73 | 40.7 | 1732.5 | 150.5 | 0
等径 | 7.8 | 99.9 | 1.09 | 0.135 | 7.9 | 1342.5 | 0 | 1393.59 | 41 | 0 | 12 | 0 | 1.06 | 0.145 | 1040.9 | 68.94 | 0 | 1040.9 | 1.076 | 0 | 0 | 0 | 0 | 233.2 | 0.2 | 229.3 | 30.59 | 29.37 | 7.41 | 0 | 200 | 0.33 | 3.62 | 3.71 | 1318.29 | 7.3 | 100 | 21.5 | 22 | 21.1 | 21 | 1265 | 1430 | 0 | -0.0001 | 650 | 1.297 | 33.56 | 43.53 | 43.54 | 0 | 0 | 0 | 0 | 0 | 0 | 0 | 0 | 0 | 0 | 2 | 104.37 | 95.63 | 40.8 | 1733.2 | 150.6 | 0
等径 | 7.8 | 99.9 | 0.98 | 0.135 | 7.9 | 1342.4 | 0 | 1396.53 | 49 | 0 | 12 | 0 | 1.06 | 0.136 | 1041.9 | 69.08 | 0.01 | 1041.9 | 1.076 | 0 | 0 | 0 | 0 | 233 | 0 | 228.8 | 30.63 | 29.37 | 7.41 | 0 | 200 | 0.32 | 3.62 | 3.68 | 1318.29 | 7.3 | 100 | 21.4 | 22 | 21 | 21 | 1265.1 | 1430 | 0 | 0.0005 | 650 | 1.295 | 33.58 | 43.49 | 43.54 | 0 | 0 | 0 | 0 | 0 | 0 | 0 | 0 | 0 | 0 | 2 | 104.46 | 95.54 | 40.8 | 1733.9 | 150.6 | 0
等径 | 7.8 | 99.9 | 1.07 | 0.135 | 7.9 | 1342.4 | 0 | 1388.7 | 32 | 0 | 12 | 0 | 1.06 | 0.147 | 1043 | 69.23 | -0.01 | 1043 | 1.076 | 0 | 0 | 0 | 0 | 233 | 0.1 | 230 | 30.61 | 29.37 | 7.41 | 0 | 200 | 0.44 | 3.6 | 3.65 | 1326.43 | 7.4 | 100 | 21.4 | 22 | 21 | 21 | 1265.2 | 1430 | 0 | 0.0003 | 650 | 1.296 | 33.56 | 43.49 | 43.54 | 0 | 0 | 0 | 0 | 0 | 0 | 0 | 0 | 0 | 0 | 2 | 104.56 | 95.44 | 40.8 | 1734.7 | 150.7 | 0
等径 | 7.8 | 99.9 | 1.06 | 0.135 | 7.9 | 1342.4 | 0 | 1390.65 | 55 | 0 | 12 | 0 | 1.06 | 0.145 | 1044.2 | 69.4 | -0.02 | 1044.2 | 1.076 | 0 | 0 | 0 | 0 | 233 | 0 | 226.6 | 30.59 | 29.37 | 7.41 | 0 | 200 | 0.36 | 3.72 | 3.64 | 1318.29 | 7.4 | 100 | 21.5 | 22 | 21.1 | 21 | 1265.4 | 1430 | 0 | -0.0006 | 650 | 1.295 | 33.58 | 43.49 | 43.54 | 0 | 0 | 0 | 0 | 0 | 0 | 0 | 0 | 0 | 0 | 2 | 104.69 | 95.31 | 40.8 | 1735.5 | 150.8 | 0
等径 | 7.8 | 99.9 | 1.06 | 0.135 | 7.9 | 1342.4 | 0 | 1392.61 | 56 | 0 | 12 | 0 | 1.06 | 0.144 | 1045 | 69.5 | -0.01 | 1045 | 1.075 | 0 | 0 | 0 | 0 | 233 | 0 | 226.1 | 30.64 | 29.37 | 7.41 | 0 | 200 | 0.35 | 3.72 | 3.64 | 1330.5 | 7.3 | 100 | 21.4 | 22 | 21.2 | 21 | 1265.5 | 1430 | 0 | -0.0008 | 650 | 1.298 | 33.55 | 43.55 | 43.54 | 0 | 0 | 0 | 0 | 0 | 0 | 0 | 0 | 0 | 0 | 2 | 104.76 | 95.24 | 40.8 | 1736 | 150.9 | 0
等径 | 7.8 | 99.9 | 1.06 | 0.135 | 7.9 | 1342.4 | 0 | 1388.7 | 54 | 0 | 12 | 0 | 1.06 | 0.14 | 1046 | 69.65 | -0.01 | 1046 | 1.075 | 0 | 0 | 0 | 0 | 233 | 0 | 232 | 30.59 | 29.37 | 7.41 | 0 | 200 | 0.32 | 3.74 | 3.66 | 1330.5 | 7.3 | 100 | 21.4 | 22 | 21 | 21 | 1265.6 | 1430 | 0 | -0.0004 | 650 | 1.296 | 33.57 | 43.51 | 43.55 | 0 | 0 | 0 | 0 | 0 | 0 | 0 | 0 | 0 | 0 | 2 | 104.88 | 95.12 | 40.9 | 1736.8 | 151 | 0
等径 | 7.8 | 99.9 | 1.09 | 0.135 | 7.9 | 1342.4 | 0 | 1399.48 | 44 | 0 | 12 | 0 | 1.06 | 0.146 | 1047.1 | 69.8 | 0.01 | 1047.1 | 1.075 | 0 | 0 | 0 | 0 | 233 | 0 | 232.8 | 30.59 | 29.37 | 7.41 | 0 | 200 | 0.33 | 3.78 | 3.69 | 1326.43 | 7.3 | 100 | 21.4 | 22 | 21 | 21 | 1265.8 | 1430 | 0 | 0.0006 | 650 | 1.297 | 33.56 | 43.53 | 43.55 | 0 | 0 | 0 | 0 | 0 | 0 | 0 | 0 | 0 | 0 | 2 | 104.98 | 95.02 | 40.9 | 1737.5 | 151 | 0
等径 | 7.8 | 99.9 | 1.09 | 0.135 | 7.9 | 1342.5 | 0 | 1390.65 | 30 | 0 | 12 | 0 | 1.06 | 0.148 | 1048.2 | 69.94 | 0.03 | 1048.2 | 1.075 | 0 | 0 | 0 | 0 | 233.1 | 0.1 | 228.4 | 30.55 | 29.37 | 7.41 | 0 | 200 | 0.19 | 3.86 | 3.73 | 1338.64 | 7.3 | 100 | 21.4 | 22 | 21.2 | 21 | 1265.9 | 1430 | 0 | 0.0007 | 650 | 1.298 | 33.55 | 43.55 | 43.55 | 0 | 0 | 0 | 0 | 0 | 0 | 0 | 0 | 0 | 0 | 2 | 105.08 | 94.92 | 40.9 | 1738.2 | 151.1 | 0
等径 | 7.8 | 99.9 | 1.07 | 0.135 | 7.9 | 1342.5 | 0 | 1397.51 | 36 | 0 | 12 | 0 | 1.06 | 0.148 | 1049.4 | 70.09 | 0.05 | 1049.4 | 1.075 | 0 | 0 | 0 | 0 | 233.2 | 0.2 | 224.7 | 30.54 | 29.37 | 7.41 | 0 | 200 | 0.34 | 3.93 | 3.79 | 1330.5 | 7.3 | 100 | 21.4 | 22 | 21.1 | 21 | 1266.1 | 1430 | 0 | 0.0013 | 650 | 1.297 | 33.56 | 43.53 | 43.56 | 0 | 0 | 0 | 0 | 0 | 0 | 0 | 0 | 0 | 0 | 2 | 105.15 | 94.85 | 40.9 | 1738.9 | 151.2 | 0
等径 | 7.8 | 99.9 | 1.08 | 0.135 | 7.9 | 1342.6 | 0 | 1396.53 | 49 | 0 | 12 | 0 | 1.07 | 0.142 | 1050.5 | 70.26 | 0 | 1050.5 | 1.075 | 0 | 0 | 0 | 0 | 233.2 | 0.2 | 228.2 | 30.59 | 29.37 | 7.41 | 0 | 200 | 0.32 | 4 | 3.86 | 1322.36 | 7.4 | 100 | 21.4 | 22 | 21.1 | 21 | 1266.3 | 1430 | 0 | -0.0002 | 650 | 1.295 | 33.59 | 43.5 | 43.56 | 0 | 0 | 0 | 0 | 0 | 0 | 0 | 0 | 0 | 0 | 2 | 105.3 | 94.7 | 40.9 | 1739.7 | 151.3 | 0
等径 | 7.8 | 99.9 | 1.01 | 0.135 | 7.9 | 1342.7 | 0 | 1395.55 | 48 | 0 | 12 | 0 | 1.07 | 0.139 | 1051.5 | 70.39 | 0.02 | 1051.5 | 1.076 | 0 | 0 | 0 | 0 | 233.1 | 0.1 | 223.5 | 30.5 | 29.37 | 7.41 | 0 | 200 | 0.32 | 3.99 | 3.9 | 1330.5 | 7.3 | 100 | 21.4 | 22 | 21.1 | 21 | 1266.4 | 1430 | 0 | 0.0007 | 650 | 1.297 | 33.59 | 43.57 | 43.56 | 0 | 0 | 0 | 0 | 0 | 0 | 0 | 0 | 0 | 0 | 2 | 105.35 | 94.65 | 41 | 1740.4 | 151.4 | 0
等径 | 7.8 | 99.9 | 1.11 | 0.135 | 7.9 | 1342.7 | 0 | 1403.42 | 32 | 0 | 12 | 0 | 1.07 | 0.151 | 1052.4 | 70.5 | 0.01 | 1052.4 | 1.076 | 0 | 0 | 0 | 0 | 233.2 | 0.2 | 221.8 | 30.54 | 29.37 | 7.41 | 0 | 200 | 0.34 | 4.02 | 3.93 | 1334.57 | 7.4 | 100 | 21.4 | 22 | 21.1 | 21 | 1266.4 | 1430 | 0 | 0.0006 | 650 | 1.296 | 33.56 | 43.49 | 43.56 | 0 | 0 | 0 | 0 | 0 | 0 | 0 | 0 | 0 | 0 | 2 | 105.46 | 94.54 | 41 | 1740.9 | 151.4 | 0
等径 | 7.8 | 99.9 | 1.08 | 0.135 | 7.9 | 1342.7 | 0 | 1405.39 | 32 | 0 | 12 | 0 | 1.07 | 0.145 | 1053.6 | 70.68 | 0.01 | 1053.6 | 1.075 | 0 | 0 | 0 | 0 | 233.2 | 0.2 | 224.3 | 30.47 | 29.37 | 7.41 | 0 | 200 | 0.23 | 4.08 | 3.97 | 1334.57 | 7.4 | 100 | 21.4 | 22 | 21.1 | 21 | 1266.4 | 1430 | 0 | 0 | 650 | 1.297 | 33.57 | 43.54 | 43.57 | 0 | 0 | 0 | 0 | 0 | 0 | 0 | 0 | 0 | 0 | 2 | 105.55 | 94.45 | 41 | 1741.7 | 151.5 | 0
等径 | 7.8 | 99.9 | 1.03 | 0.135 | 7.9 | 1342.8 | 0 | 1405.39 | 54 | 0 | 12 | 0 | 1.07 | 0.138 | 1054.8 | 70.82 | 0.01 | 1054.6 | 1.075 | 0 | 0 | 0 | 0 | 233.2 | 0.1 | 225.1 | 30.54 | 29.37 | 7.41 | 0 | 200 | 0.21 | 4.13 | 4.01 | 1334.57 | 7.4 | 100 | 21.4 | 22 | 21.1 | 21 | 1266.5 | 1430 | 0 | 0 | 650 | 1.296 | 33.57 | 43.51 | 43.57 | 0 | 0 | 0 | 0 | 0 | 0 | 0 | 0 | 0 | 0 | 2 | 105.66 | 94.34 | 41 | 1742.5 | 151.6 | 0
等径 | 7.8 | 99.9 | 1.15 | 0.135 | 7.9 | 1342.8 | 0 | 1405.39 | 68 | 0 | 12 | 0 | 1.07 | 0.155 | 1055.9 | 70.98 | 0.02 | 1055.9 | 1.075 | 0 | 0 | 0 | 0 | 233.3 | 0.3 | 223.7 | 30.5 | 29.37 | 7.41 | 0 | 200 | 0.31 | 4.23 | 4.08 | 1326.43 | 7.4 | 100 | 21.4 | 22 | 21.1 | 21 | 1266.6 | 1430 | 0 | 0.0012 | 650 | 1.297 | 33.59 | 43.57 | 43.58 | 0 | 0 | 0 | 0 | 0 | 0 | 0 | 0 | 0 | 0 | 2 | 105.77 | 94.23 | 41 | 1743.3 | 151.7 | 0
等径 | 7.8 | 99.9 | 1.13 | 0.135 | 7.9 | 1342.9 | 0 | 1398.49 | 40 | 0 | 12 | 0 | 1.07 | 0.151 | 1056.9 | 71.12 | 0.02 | 1056.9 | 1.075 | 0 | 0 | 0 | 0 | 233.3 | 0.3 | 223.1 | 30.48 | 29.37 | 7.41 | 0 | 200 | 0.28 | 4.33 | 4.15 | 1334.57 | 7.4 | 100 | 21.4 | 22 | 21 | 21 | 1266.7 | 1430 | 0 | 0.0009 | 650 | 1.297 | 33.56 | 43.53 | 43.58 | 0 | 0 | 0 | 0 | 0 | 0 | 0 | 0 | 0 | 0 | 2 | 105.82 | 94.18 | 41.1 | 1743.9 | 151.8 | 0
等径 | 7.8 | 99.9 | 1 | 0.135 | 7.9 | 1343 | 0 | 1404.4 | 23 | 0 | 12 | 0 | 1.07 | 0.138 | 1058 | 71.27 | 0.01 | 1058 | 1.075 | 0 | 0 | 0 | 0 | 233.1 | 0.1 | 218.1 | 30.48 | 29.37 | 7.41 | 0 | 200 | 0.18 | 4.41 | 4.23 | 1322.36 | 7.4 | 100 | 21.5 | 22 | 21.2 | 21 | 1266.8 | 1430 | 0 | -0.0002 | 650 | 1.297 | 33.56 | 43.53 | 43.58 | 0 | 0 | 0 | 0 | 0 | 0 | 0 | 0 | 0 | 0 | 2 | 105.96 | 94.04 | 41.1 | 1744.6 | 151.8 | 0
等径 | 7.8 | 99.9 | 1.01 | 0.135 | 7.9 | 1343.1 | 0 | 1403.42 | 5 | 0 | 12 | 0 | 1.07 | 0.138 | 1058.9 | 71.39 | -0.01 | 1058.9 | 1.075 | 0 | 0 | 0 | 0 | 233 | 0 | 220.7 | 30.49 | 29.37 | 7.41 | 0 | 200 | 0.37 | 4.47 | 4.32 | 1330.5 | 7.4 | 100 | 21.5 | 22 | 21.1 | 21 | 1266.9 | 1430 | 0 | -0.001 | 650 | 1.297 | 33.59 | 43.57 | 43.58 | 0 | 0 | 0 | 0 | 0 | 0 | 0 | 0 | 0 | 0 | 2 | 106.07 | 93.93 | 41.1 | 1745.3 | 151.9 | 0
等径 | 7.8 | 99.9 | 1.07 | 0.135 | 7.9 | 1343.2 | 0 | 1396.53 | 56 | 0 | 12 | 0 | 1.07 | 0.145 | 1060.1 | 71.56 | 0.01 | 1060.1 | 1.075 | 0 | 0 | 0 | 0 | 233.1 | 0.1 | 224.9 | 30.51 | 29.37 | 7.41 | 0 | 200 | 0.29 | 4.47 | 4.4 | 1338.64 | 7.4 | 100 | 21.4 | 22 | 21 | 21 | 1266.9 | 1430 | 0 | 0.0007 | 650 | 1.298 | 33.57 | 43.57 | 43.58 | 0 | 0 | 0 | 0 | 0 | 0 | 0 | 0 | 0 | 0 | 2 | 106.17 | 93.83 | 41.1 | 1746.1 | 152 | 0
等径 | 7.8 | 99.9 | 1.1 | 0.135 | 7.9 | 1343.2 | 0 | 1407.37 | 67 | 0 | 12 | 0 | 1.07 | 0.148 | 1061.1 | 71.7 | -0.01 | 1061.1 | 1.075 | 0 | 0 | 0 | 0 | 233.1 | 0.1 | 231.2 | 30.49 | 29.37 | 7.41 | 0 | 200 | 0.3 | 4.47 | 4.44 | 1338.64 | 7.4 | 100 | 21.5 | 22 | 21 | 21 | 1266.9 | 1430 | 0 | -0.0002 | 650 | 1.298 | 33.59 | 43.6 | 43.59 | 0 | 0 | 0 | 0 | 0 | 0 | 0 | 0 | 0 | 0 | 2 | 106.29 | 93.71 | 41.1 | 1746.8 | 152.1 | 0
等径 | 7.8 | 99.9 | 1.08 | 0.135 | 7.9 | 1343.2 | 0 | 1404.4 | 48 | 0 | 12 | 0 | 1.07 | 0.144 | 1062.2 | 71.85 | 0.01 | 1062.2 | 1.075 | 0 | 0 | 0 | 0 | 233.1 | 0.1 | 232.7 | 30.45 | 29.37 | 7.41 | 0 | 200 | 0.23 | 4.37 | 4.46 | 1338.64 | 7.4 | 100 | 21.4 | 22 | 21 | 21 | 1267.1 | 1430 | 0 | -0.0001 | 650 | 1.296 | 33.57 | 43.51 | 43.59 | 0 | 0 | 0 | 0 | 0 | 0 | 0 | 0 | 0 | 0 | 2 | 106.36 | 93.64 | 41.2 | 1747.6 | 152.2 | 0
等径 | 7.8 | 99.9 | 1.05 | 0.135 | 7.9 | 1343.2 | 0 | 1404.4 | 40 | 0 | 12 | 0 | 1.07 | 0.141 | 1063.1 | 71.97 | 0.01 | 1063.1 | 1.075 | 0 | 0 | 0 | 0 | 233.1 | 0.1 | 235.2 | 30.47 | 29.37 | 7.41 | 0 | 200 | 0.28 | 4.29 | 4.45 | 1330.5 | 7.4 | 100 | 21.5 | 22 | 21.1 | 21 | 1267.1 | 1430 | 0 | -0.0003 | 650 | 1.298 | 33.58 | 43.59 | 43.59 | 0 | 0 | 0 | 0 | 0 | 0 | 0 | 0 | 0 | 0 | 2 | 106.47 | 93.53 | 41.2 | 1748.2 | 152.2 | 0
等径 | 7.8 | 99.9 | 1.03 | 0.135 | 7.9 | 1343.1 | 0 | 1406.38 | 46 | 0 | 12 | 0 | 1.07 | 0.142 | 1064.4 | 72.14 | 0 | 1064.4 | 1.075 | 0 | 0 | 0 | 0 | 233 | 0 | 231.2 | 30.48 | 29.37 | 7.41 | 0 | 200 | 0.34 | 4.14 | 4.39 | 1326.43 | 7.3 | 100 | 21.4 | 22 | 21.1 | 21 | 1267.3 | 1430 | 0 | -0.0004 | 650 | 1.298 | 33.59 | 43.6 | 43.59 | 0 | 0 | 0 | 0 | 0 | 0 | 0 | 0 | 0 | 0 | 2 | 106.59 | 93.41 | 41.2 | 1749 | 152.3 | 0
等径 | 7.8 | 99.9 | 1.04 | 0.135 | 7.9 | 1343.1 | 0 | 1407.37 | 43 | 0 | 12 | 0 | 1.07 | 0.138 | 1065.4 | 72.27 | -0.03 | 1065.4 | 1.075 | 0 | 0 | 0 | 0 | 232.9 | -0.1 | 229.6 | 30.49 | 29.37 | 7.41 | 0 | 200 | 0.39 | 4 | 4.31 | 1318.29 | 7.4 | 100 | 21.4 | 22 | 21.1 | 21 | 1267.3 | 1430 | 0 | -0.0015 | 650 | 1.297 | 33.58 | 43.55 | 43.59 | 0 | 0 | 0 | 0 | 0 | 0 | 0 | 0 | 0 | 0 | 2 | 106.68 | 93.32 | 41.2 | 1749.6 | 152.4 | 0
等径 | 7.8 | 99.9 | 1.04 | 0.135 | 7.9 | 1343 | 0 | 1407.37 | 178 | 0 | 12 | 0 | 1.07 | 0.141 | 1066.2 | 72.4 | -0.01 | 1066.2 | 1.075 | 0 | 0 | 0 | 0 | 233 | 0 | 226.5 | 30.51 | 29.37 | 7.41 | 0 | 200 | 0.34 | 3.88 | 4.2 | 1338.64 | 7.4 | 100 | 21.4 | 22 | 21.1 | 21 | 1267.4 | 1430 | 0 | 0.0002 | 650 | 1.3 | 33.57 | 43.64 | 43.6 | 0 | 0 | 0 | 0 | 0 | 0 | 0 | 0 | 0 | 0 | 2 | 106.76 | 93.24 | 41.3 | 1750.3 | 152.5 | 0
等径 | 7.8 | 99.9 | 1.07 | 0.135 | 7.9 | 1342.8 | 0 | 1403.42 | 13 | 0 | 12 | 0 | 1.07 | 0.146 | 1067.4 | 72.55 | -0.04 | 1067.4 | 1.075 | 0 | 0 | 0 | 0 | 232.9 | -0.1 | 226.7 | 30.47 | 29.37 | 7.41 | 0 | 200 | 0.31 | 3.72 | 4.05 | 1314.22 | 7.4 | 100 | 21.4 | 22 | 21 | 21 | 1267.5 | 1430 | 0 | -0.0005 | 650 | 1.296 | 33.61 | 43.56 | 43.6 | 0 | 0 | 0 | 0 | 0 | 0 | 0 | 0 | 0 | 0 | 2 | 106.88 | 93.12 | 41.3 | 1751.1 | 152.6 | 0
等径 | 7.8 | 99.9 | 0.99 | 0.135 | 7.9 | 1342.7 | 0 | 1409.35 | 72 | 0 | 12 | 0 | 1.07 | 0.136 | 1068.5 | 72.69 | -0.02 | 1068.5 | 1.075 | 0 | 0 | 0 | 0 | 232.8 | -0.2 | 230.6 | 30.46 | 29.37 | 7.41 | 0 | 200 | 0.32 | 3.68 | 3.91 | 1314.22 | 7.3 | 100 | 21.4 | 22 | 21.1 | 21 | 1267.6 | 1430 | 0 | -0.001 | 650 | 1.297 | 33.58 | 43.55 | 43.6 | 0 | 0 | 0 | 0 | 0 | 0 | 0 | 0 | 0 | 0 | 2 | 107.01 | 92.99 | 41.3 | 1751.8 | 152.6 | 0
等径 | 7.8 | 99.9 | 1.07 | 0.135 | 7.9 | 1342.6 | 0 | 1406.38 | 115 | 0 | 12 | 0 | 1.07 | 0.144 | 1069.5 | 72.83 | -0.01 | 1069.5 | 1.075 | 0 | 0 | 0 | 0 | 232.9 | -0.1 | 231.5 | 30.47 | 29.37 | 7.41 | 0 | 200 | 0.41 | 3.64 | 3.8 | 1310.15 | 7.4 | 100 | 21.4 | 22 | 21.2 | 21 | 1267.8 | 1430 | 0 | -0.0003 | 650 | 1.297 | 33.61 | 43.59 | 43.6 | 0 | 0 | 0 | 0 | 0 | 0 | 0 | 0 | 0 | 0 | 2 | 107.1 | 92.9 | 41.3 | 1752.5 | 152.7 | 0
等径 | 7.8 | 99.9 | 1.16 | 0.135 | 7.9 | 1342.5 | 0 | 1405.39 | 19 | 0 | 12 | 0 | 1.07 | 0.156 | 1070.5 | 72.97 | 0 | 1070.5 | 1.075 | 0 | 0 | 0 | 0 | 233 | 0 | 228.2 | 30.46 | 29.37 | 7.41 | 0 | 200 | 0.31 | 3.6 | 3.71 | 1326.43 | 7.4 | 100 | 21.5 | 22 | 21.4 | 21 | 1267.8 | 1430 | 0 | 0.0007 | 650 | 1.296 | 33.59 | 43.53 | 43.6 | 0 | 0 | 0 | 0 | 0 | 0 | 0 | 0 | 0 | 0 | 2 | 107.17 | 92.83 | 41.3 | 1753.2 | 152.8 | 0
等径 | 7.8 | 99.9 | 1.11 | 0.135 | 7.9 | 1342.4 | 0 | 1411.33 | 158 | 0 | 12 | 0 | 1.07 | 0.148 | 1071.5 | 73.11 | -0.01 | 1071.5 | 1.075 | 0 | 0 | 0 | 0 | 233 | 0 | 226.7 | 30.45 | 29.37 | 7.41 | 0 | 200 | 0.32 | 3.6 | 3.66 | 1350.84 | 7.3 | 100 | 21.4 | 22 | 21.1 | 21 | 1267.9 | 1430 | 0 | -0.0006 | 650 | 1.298 | 33.59 | 43.6 | 43.6 | 0 | 0 | 0 | 0 | 0 | 0 | 0 | 0 | 0 | 0 | 2 | 107.26 | 92.74 | 41.4 | 1753.9 | 152.9 | 0
等径 | 7.8 | 100 | 1.06 | 0.135 | 7.9 | 1342.4 | 0 | 1403.42 | 116 | 0 | 12 | 0 | 1.07 | 0.146 | 1072.6 | 73.26 | 0.02 | 1072.6 | 1.075 | 0 | 0 | 0 | 0 | 233 | 0 | 223.8 | 30.45 | 29.37 | 7.41 | 0 | 200 | 0.31 | 3.62 | 3.63 | 1330.5 | 7.4 | 100 | 21.4 | 22 | 21.1 | 21 | 1268 | 1430 | 0 | 0.0004 | 650 | 1.298 | 33.59 | 43.6 | 43.61 | 0 | 0 | 0 | 0 | 0 | 0 | 0 | 0 | 0 | 0 | 2 | 107.32 | 92.68 | 41.4 | 1754.6 | 153 | 0
等径 | 7.8 | 100 | 1.12 | 0.135 | 7.9 | 1342.4 | 0 | 1409.35 | 167 | 0 | 12 | 0 | 1.07 | 0.147 | 1073.8 | 73.42 | -0.03 | 1073.8 | 1.075 | 0 | 0 | 0 | 0 | 233 | 0 | 223.3 | 30.41 | 29.37 | 7.41 | 0 | 200 | 0.27 | 3.74 | 3.62 | 1318.29 | 7.3 | 100 | 21.4 | 22 | 21.4 | 21 | 1268.1 | 1430 | 0 | -0.0007 | 650 | 1.297 | 33.59 | 43.57 | 43.61 | 0 | 0 | 0 | 0 | 0 | 0 | 0 | 0 | 0 | 0 | 2 | 107.5 | 92.5 | 41.4 | 1755.5 | 153 | 0
等径 | 7.8 | 100 | 1.06 | 0.135 | 7.9 | 1342.4 | 0 | 1412.32 | 6 | 0 | 12 | 0 | 1.07 | 0.146 | 1074.8 | 73.54 | 0 | 1074.8 | 1.075 | 0 | 0 | 0 | 0 | 233 | 0 | 221.5 | 30.43 | 29.37 | 7.41 | 0 | 200 | 0.29 | 3.81 | 3.63 | 1322.36 | 7.3 | 100 | 21.4 | 22 | 21.1 | 21 | 1268.1 | 1430 | 0 | 0.0005 | 650 | 1.298 | 33.61 | 43.63 | 43.61 | 0 | 0 | 0 | 0 | 0 | 0 | 0 | 0 | 0 | 0 | 2 | 107.56 | 92.44 | 41.4 | 1756.1 | 153.1 | 0
等径 | 7.8 | 99.9 | 1.12 | 0.135 | 7.9 | 1342.5 | 0 | 1407.37 | 68 | 0 | 12 | 0 | 1.07 | 0.151 | 1075.9 | 73.7 | 0 | 1075.9 | 1.075 | 0 | 0 | 0 | 0 | 233.1 | 0.1 | 225.3 | 30.38 | 29.37 | 7.41 | 0 | 200 | 0.25 | 3.96 | 3.69 | 1334.57 | 7.3 | 100 | 21.4 | 22 | 21.1 | 21 | 1268.1 | 1430 | 0 | 0.0003 | 650 | 1.299 | 33.59 | 43.63 | 43.61 | 0 | 0 | 0 | 0 | 0 | 0 | 0 | 0 | 0 | 0 | 2 | 107.66 | 92.34 | 41.4 | 1756.9 | 153.2 | 0
等径 | 7.8 | 99.9 | 1.04 | 0.135 | 7.9 | 1342.5 | 0 | 1407.37 | 93 | 0 | 12 | 0 | 1.07 | 0.14 | 1076.9 | 73.83 | -0.02 | 1076.9 | 1.075 | 0 | 0 | 0 | 0 | 232.9 | -0.1 | 223.7 | 30.34 | 29.37 | 7.41 | 0 | 200 | 0.23 | 3.94 | 3.77 | 1330.5 | 7.3 | 100 | 21.4 | 22 | 21 | 21 | 1268.2 | 1430 | 0 | -0.001 | 650 | 1.298 | 33.58 | 43.59 | 43.61 | 0 | 0 | 0 | 0 | 0 | 0 | 0 | 0 | 0 | 0 | 2 | 107.75 | 92.25 | 41.5 | 1757.5 | 153.3 | 0
等径 | 7.8 | 99.9 | 1.05 | 0.135 | 7.9 | 1342.6 | 0 | 1404.4 | 77 | 0 | 12 | 0 | 1.07 | 0.147 | 1077.9 | 73.97 | -0.02 | 1077.9 | 1.075 | 0 | 0 | 0 | 0 | 232.9 | -0.1 | 225.8 | 30.44 | 29.37 | 7.41 | 0 | 200 | 0.4 | 4.04 | 3.85 | 1318.29 | 7.4 | 100 | 21.4 | 22 | 21.1 | 21 | 1268.3 | 1430 | 0 | -0.0002 | 650 | 1.298 | 33.57 | 43.57 | 43.61 | 0 | 0 | 0 | 0 | 0 | 0 | 0 | 0 | 0 | 0 | 2 | 107.87 | 92.13 | 41.5 | 1758.2 | 153.4 | 0
等径 | 7.8 | 99.9 | 1.18 | 0.135 | 7.9 | 1342.7 | 0 | 1412.32 | 48 | 0 | 12 | 0 | 1.07 | 0.154 | 1079 | 74.12 | -0.01 | 1079 | 1.075 | 0 | 0 | 0 | 0 | 233.1 | 0.1 | 230.3 | 30.42 | 29.37 | 7.41 | 0 | 200 | 0.28 | 4.24 | 3.97 | 1326.43 | 7.3 | 100 | 21.4 | 22 | 21 | 21 | 1268.3 | 1430 | 0 | 0.0005 | 650 | 1.296 | 33.62 | 43.57 | 43.61 | 0 | 0 | 0 | 0 | 0 | 0 | 0 | 0 | 0 | 0 | 2 | 107.95 | 92.05 | 41.5 | 1759 | 153.4 | 0
等径 | 7.8 | 99.9 | 1.06 | 0.135 | 7.9 | 1342.8 | 0 | 1412.32 | 63 | 0 | 12 | 0 | 1.07 | 0.145 | 1080 | 74.25 | 0.02 | 1079.9 | 1.075 | 0 | 0 | 0 | 0 | 233 | 0 | 225.4 | 30.38 | 29.37 | 7.41 | 0 | 200 | 0.31 | 4.37 | 4.08 | 1334.57 | 7.4 | 100 | 21.4 | 22 | 21.1 | 21 | 1268.5 | 1430 | 0 | 0.0005 | 650 | 1.3 | 33.58 | 43.65 | 43.62 | 0 | 0 | 0 | 0 | 0 | 0 | 0 | 0 | 0 | 0 | 2 | 108.05 | 91.95 | 41.5 | 1759.7 | 153.5 | 0
等径 | 7.8 | 99.9 | 1.06 | 0.135 | 7.9 | 1343 | 0 | 1411.33 | 48 | 0 | 12 | 0 | 1.07 | 0.148 | 1081.4 | 74.44 | 0.03 | 1081.4 | 1.075 | 0 | 0 | 0 | 0 | 233.1 | 0.1 | 225.5 | 30.38 | 29.37 | 7.41 | 0 | 200 | 0.32 | 4.42 | 4.24 | 1334.57 | 7.4 | 100 | 21.4 | 22 | 21 | 21 | 1268.6 | 1430 | 0 | 0.0006 | 650 | 1.298 | 33.58 | 43.59 | 43.62 | 0 | 0 | 0 | 0 | 0 | 0 | 0 | 0 | 0 | 0 | 2 | 108.17 | 91.83 | 41.5 | 1760.6 | 153.6 | 0
等径 | 7.8 | 99.9 | 0.99 | 0.135 | 7.9 | 1343.1 | 0 | 1413.31 | 42 | 0 | 12 | 0 | 1.07 | 0.132 | 1082.1 | 74.55 | -0.02 | 1082.1 | 1.075 | 0 | 0 | 0 | 0 | 232.9 | -0.1 | 230.3 | 30.37 | 29.37 | 7.41 | 0 | 200 | 0.32 | 4.43 | 4.32 | 1334.57 | 7.4 | 100 | 21.4 | 22 | 21.1 | 21 | 1268.7 | 1430 | 0 | -0.0011 | 650 | 1.3 | 33.6 | 43.68 | 43.62 | 0 | 0 | 0 | 0 | 0 | 0 | 0 | 0 | 0 | 0 | 2 | 108.25 | 91.75 | 41.6 | 1761.1 | 153.7 | 0
等径 | 7.8 | 100 | 1.02 | 0.135 | 7.9 | 1343.2 | 0 | 1414.31 | 35 | 0 | 12 | 0 | 1.07 | 0.139 | 1083.1 | 74.69 | -0.06 | 1083.1 | 1.075 | 0 | 0 | 0 | 0 | 232.8 | -0.2 | 225.9 | 30.36 | 29.37 | 7.41 | 0 | 200 | 0.36 | 4.4 | 4.4 | 1330.5 | 7.3 | 100 | 21.4 | 22 | 21.1 | 21 | 1268.8 | 1430 | 0 | -0.0009 | 650 | 1.296 | 33.61 | 43.56 | 43.62 | 0 | 0 | 0 | 0 | 0 | 0 | 0 | 0 | 0 | 0 | 2 | 108.32 | 91.68 | 41.6 | 1761.8 | 153.8 | 0
等径 | 7.8 | 100 | 1.07 | 0.135 | 7.9 | 1343.2 | 0 | 1419.29 | 17 | 0 | 12 | 0 | 1.07 | 0.143 | 1084 | 74.81 | -0.02 | 1084 | 1.075 | 0 | 0 | 0 | 0 | 232.8 | -0.2 | 226.9 | 30.37 | 29.37 | 7.41 | 0 | 200 | 0.29 | 4.37 | 4.43 | 1330.5 | 7.4 | 100 | 21.4 | 22 | 20.9 | 21 | 1268.8 | 1430 | 0 | -0.0003 | 650 | 1.297 | 33.6 | 43.58 | 43.62 | 0 | 0 | 0 | 0 | 0 | 0 | 0 | 0 | 0 | 0 | 2 | 108.45 | 91.55 | 41.6 | 1762.5 | 153.8 | 0
等径 | 7.8 | 99.9 | 1.03 | 0.135 | 7.9 | 1343.2 | 0 | 1411.33 | 76 | 0 | 12 | 0 | 1.07 | 0.135 | 1085.1 | 74.97 | -0.03 | 1085.1 | 1.075 | 0 | 0 | 0 | 0 | 232.8 | -0.2 | 232 | 30.4 | 29.37 | 7.41 | 0 | 200 | 0.29 | 4.35 | 4.42 | 1342.7 | 7.4 | 100 | 21.4 | 22 | 21.1 | 21 | 1268.8 | 1430 | 0 | -0.0011 | 650 | 1.298 | 33.59 | 43.6 | 43.62 | 0 | 0 | 0 | 0 | 0 | 0 | 0 | 0 | 0 | 0 | 2 | 108.59 | 91.41 | 41.6 | 1763.3 | 153.9 | 0
等径 | 7.8 | 99.9 | 1.09 | 0.135 | 7.9 | 1343.2 | 0 | 1405.39 | 71 | 0 | 12 | 0 | 1.07 | 0.149 | 1086.1 | 75.11 | -0.03 | 1086.1 | 1.075 | 0 | 0 | 0 | 0 | 232.8 | -0.2 | 237.7 | 30.41 | 29.37 | 7.41 | 0 | 200 | 0.27 | 4.29 | 4.4 | 1318.29 | 7.4 | 100 | 21.4 | 22 | 21 | 21 | 1268.8 | 1430 | 0 | 0.0003 | 650 | 1.296 | 33.59 | 43.53 | 43.62 | 0 | 0 | 0 | 0 | 0 | 0 | 0 | 0 | 0 | 0 | 2 | 108.63 | 91.37 | 41.6 | 1764 | 154 | 0
等径 | 7.8 | 99.9 | 1.01 | 0.135 | 7.9 | 1343.1 | 0 | 1418.29 | 38 | 0 | 12 | 0 | 1.07 | 0.137 | 1087.2 | 75.25 | -0.02 | 1087.2 | 1.075 | 0 | 0 | 0 | 0 | 232.8 | -0.2 | 226.6 | 30.36 | 29.37 | 7.41 | 0 | 200 | 0.27 | 4.26 | 4.36 | 1326.43 | 7.4 | 100 | 21.5 | 22 | 21.1 | 21 | 1268.8 | 1430 | 0 | -0.001 | 650 | 1.299 | 33.6 | 43.65 | 43.62 | 0 | 0 | 0 | 0 | 0 | 0 | 0 | 0 | 0 | 0 | 2 | 108.74 | 91.26 | 41.7 | 1764.7 | 154.1 | 0
等径 | 7.8 | 99.9 | 1.1 | 0.135 | 7.9 | 1343.1 | 0 | 1411.33 | 57 | 0 | 12 | 0 | 1.07 | 0.146 | 1088.4 | 75.42 | 0.01 | 1088.4 | 1.075 | 0 | 0 | 0 | 0 | 233 | 0 | 228.9 | 30.32 | 29.37 | 7.41 | 0 | 200 | 0.33 | 4.19 | 4.31 | 1334.57 | 7.4 | 100 | 21.4 | 22 | 21 | 21 | 1268.8 | 1430 | 0 | 0.0005 | 650 | 1.299 | 33.58 | 43.62 | 43.62 | 0 | 0 | 0 | 0 | 0 | 0 | 0 | 0 | 0 | 0 | 2 | 108.82 | 91.18 | 41.7 | 1765.5 | 154.2 | 0
等径 | 7.8 | 99.9 | 1.03 | 0.135 | 7.9 | 1343 | 0 | 1410.34 | 59 | 0 | 12 | 0 | 1.07 | 0.138 | 1089.4 | 75.54 | 0.01 | 1089.4 | 1.075 | 0 | 0 | 0 | 0 | 233 | 0 | 221.1 | 30.35 | 29.37 | 7.41 | 0 | 200 | 0.24 | 4.13 | 4.27 | 1330.5 | 7.4 | 100 | 21.4 | 22 | 21.1 | 21 | 1268.8 | 1430 | 0 | -0.0001 | 650 | 1.297 | 33.6 | 43.58 | 43.63 | 0 | 0 | 0 | 0 | 0 | 0 | 0 | 0 | 0 | 0 | 2 | 108.91 | 91.09 | 41.7 | 1766.1 | 154.2 | 0
等径 | 7.8 | 99.9 | 1.04 | 0.135 | 7.9 | 1343 | 0 | 1413.31 | 62 | 0 | 12 | 0 | 1.07 | 0.141 | 1090.5 | 75.69 | -0.02 | 1090.5 | 1.075 | 0 | 0 | 0 | 0 | 232.9 | -0.1 | 215.8 | 30.31 | 29.37 | 7.41 | 0 | 200 | 0.35 | 4.08 | 4.21 | 1338.64 | 7.4 | 100 | 21.4 | 22 | 21 | 21 | 1269 | 1430 | 0 | -0.0004 | 650 | 1.297 | 33.6 | 43.58 | 43.63 | 0 | 0 | 0 | 0 | 0 | 0 | 0 | 0 | 0 | 0 | 2 | 109.01 | 90.99 | 41.7 | 1766.9 | 154.3 | 0
等径 | 7.8 | 99.9 | 1.04 | 0.135 | 7.9 | 1342.9 | 0 | 1409.35 | 34 | 0 | 12 | 0 | 1.07 | 0.144 | 1091.2 | 75.8 | -0.02 | 1091.2 | 1.075 | 0 | 0 | 0 | 0 | 232.9 | -0.1 | 216.8 | 30.36 | 29.37 | 7.41 | 0 | 200 | 0.21 | 4.06 | 4.17 | 1338.64 | 7.4 | 100 | 21.4 | 22 | 21.1 | 21 | 1269.1 | 1430 | 0 | -0.0002 | 650 | 1.298 | 33.58 | 43.59 | 43.63 | 0 | 0 | 0 | 0 | 0 | 0 | 0 | 0 | 0 | 0 | 2 | 109.13 | 90.87 | 41.7 | 1767.4 | 154.4 | 0
等径 | 7.8 | 99.9 | 1.05 | 0.135 | 7.9 | 1342.9 | 0 | 1417.29 | 45 | 0 | 12 | 0 | 1.07 | 0.142 | 1092.6 | 75.98 | -0.02 | 1092.6 | 1.075 | 0 | 0 | 0 | 0 | 232.8 | -0.1 | 223.5 | 30.32 | 29.37 | 7.41 | 0 | 200 | 0.21 | 3.96 | 4.1 | 1334.57 | 7.4 | 100 | 21.4 | 22 | 21.1 | 21 | 1269.2 | 1430 | 0 | -0.0006 | 650 | 1.297 | 33.62 | 43.61 | 43.63 | 0 | 0 | 0 | 0 | 0 | 0 | 0 | 0 | 0 | 0 | 2 | 109.29 | 90.71 | 41.8 | 1768.3 | 154.5 | 0
等径 | 7.8 | 99.9 | 1.03 | 0.135 | 7.9 | 1342.8 | 0 | 1412.32 | 76 | 0 | 12 | 0 | 1.07 | 0.14 | 1093.5 | 76.11 | -0.05 | 1093.5 | 1.075 | 0 | 0 | 0 | 0 | 232.8 | -0.2 | 228.1 | 30.35 | 29.37 | 7.41 | 0 | 200 | 0.18 | 3.94 | 4.06 | 1334.57 | 7.4 | 100 | 21.4 | 22 | 21.1 | 21 | 1269.3 | 1430 | 0 | -0.0014 | 650 | 1.298 | 33.6 | 43.61 | 43.63 | 0 | 0 | 0 | 0 | 0 | 0 | 0 | 0 | 0 | 0 | 2 | 109.34 | 90.66 | 41.8 | 1769 | 154.6 | 0
等径 | 7.8 | 99.9 | 0.95 | 0.135 | 7.9 | 1342.8 | 0 | 1417.29 | 75 | 0 | 12 | 0 | 1.07 | 0.133 | 1094.5 | 76.25 | -0.02 | 1094.5 | 1.074 | 0 | 0 | 0 | 0 | 232.7 | -0.3 | 233.1 | 30.34 | 29.37 | 7.41 | 0 | 200 | 0.24 | 3.87 | 4.01 | 1338.64 | 7.4 | 100 | 21.4 | 22 | 21.1 | 21 | 1269.4 | 1430 | 0 | -0.0002 | 650 | 1.297 | 33.6 | 43.58 | 43.63 | 0 | 0 | 0 | 0 | 0 | 0 | 0 | 0 | 0 | 0 | 2 | 109.44 | 90.56 | 41.8 | 1769.7 | 154.6 | 0
等径 | 7.8 | 99.9 | 0.98 | 0.135 | 7.9 | 1342.7 | 0 | 1415.3 | 66 | 0 | 12 | 0 | 1.07 | 0.142 | 1095.6 | 76.39 | -0.03 | 1095.6 | 1.074 | 0 | 0 | 0 | 0 | 232.7 | -0.3 | 231.1 | 30.28 | 29.37 | 7.41 | 0 | 200 | 0.18 | 3.83 | 3.95 | 1330.5 | 7.4 | 100 | 21.4 | 22 | 21.1 | 21 | 1269.6 | 1430 | 0 | -0.0004 | 650 | 1.298 | 33.59 | 43.6 | 43.63 | 0 | 0 | 0 | 0 | 0 | 0 | 0 | 0 | 0 | 0 | 2 | 109.52 | 90.48 | 41.8 | 1770.4 | 154.7 | 0
等径 | 7.8 | 99.9 | 1.06 | 0.135 | 7.9 | 1342.7 | 0 | 1417.29 | 12 | 0 | 12 | 0 | 1.07 | 0.14 | 1096.6 | 76.52 | -0.04 | 1096.6 | 1.074 | 0 | 0 | 0 | 0 | 232.8 | -0.2 | 226.6 | 30.23 | 29.37 | 7.41 | 0 | 200 | 0.26 | 3.87 | 3.9 | 1334.57 | 7.4 | 100 | 21.4 | 22 | 21.1 | 21 | 1269.8 | 1430 | 0 | -0.0017 | 650 | 1.296 | 33.61 | 43.56 | 43.63 | 0 | 0 | 0 | 0 | 0 | 0 | 0 | 0 | 0 | 0 | 2 | 109.6 | 90.4 | 41.9 | 1771.1 | 154.8 | 0
等径 | 7.8 | 99.9 | 1.06 | 0.135 | 7.9 | 1342.6 | 0 | 1409.35 | 62 | 0 | 12 | 0 | 1.07 | 0.144 | 1097.6 | 76.66 | -0.01 | 1097.6 | 1.074 | 0 | 0 | 0 | 0 | 232.9 | -0.1 | 225.1 | 30.28 | 29.37 | 7.41 | 0 | 200 | 0.27 | 3.87 | 3.87 | 1326.43 | 7.4 | 100 | 21.4 | 22 | 21.2 | 21 | 1269.8 | 1430 | 0 | 0.0007 | 650 | 1.296 | 33.6 | 43.55 | 43.63 | 0 | 0 | 0 | 0 | 0 | 0 | 0 | 0 | 0 | 0 | 2 | 109.7 | 90.3 | 41.9 | 1771.8 | 154.9 | 0
等径 | 7.8 | 99.9 | 1.07 | 0.135 | 7.9 | 1342.6 | 0 | 1417.29 | 59 | 0 | 12 | 0 | 1.07 | 0.145 | 1098.8 | 76.82 | -0.02 | 1098.8 | 1.074 | 0 | 0 | 0 | 0 | 232.9 | -0.1 | 226.5 | 30.32 | 29.37 | 7.41 | 0 | 200 | 0.27 | 3.88 | 3.85 | 1338.64 | 7.4 | 100 | 21.4 | 22 | 21 | 21 | 1270.1 | 1430 | 0 | -0.0005 | 650 | 1.298 | 33.59 | 43.6 | 43.63 | 0 | 0 | 0 | 0 | 0 | 0 | 0 | 0 | 0 | 0 | 2 | 109.85 | 90.15 | 41.9 | 1772.6 | 155 | 0
等径 | 7.8 | 99.9 | 1.03 | 0.135 | 7.9 | 1342.6 | 0 | 1419.29 | 48 | 0 | 12 | 0 | 1.07 | 0.138 | 1099.8 | 76.95 | -0.02 | 1099.8 | 1.074 | 0 | 0 | 0 | 0 | 232.8 | -0.2 | 229.4 | 30.28 | 29.37 | 7.41 | 0 | 200 | 0.24 | 3.9 | 3.86 | 1330.5 | 7.4 | 100 | 21.4 | 22 | 21 | 21 | 1270.1 | 1430 | 0 | -0.0005 | 650 | 1.296 | 33.6 | 43.55 | 43.63 | 0 | 0 | 0 | 0 | 0 | 0 | 0 | 0 | 0 | 0 | 2 | 109.94 | 90.06 | 41.9 | 1773.3 | 155 | 0
等径 | 7.8 | 99.9 | 1.11 | 0.135 | 7.9 | 1342.6 | 0 | 1410.34 | 45 | 0 | 12 | 0 | 1.07 | 0.148 | 1100.8 | 77.09 | -0.01 | 1100.8 | 1.074 | 0 | 0 | 0 | 0 | 233 | 0 | 233 | 30.31 | 29.37 | 7.41 | 0 | 200 | 0.27 | 3.92 | 3.88 | 1322.36 | 7.4 | 100 | 21.4 | 22 | 21.1 | 21 | 1270.3 | 1430 | 0 | 0.0001 | 650 | 1.298 | 33.59 | 43.6 | 43.64 | 0 | 0 | 0 | 0 | 0 | 0 | 0 | 0 | 0 | 0 | 2 | 110.03 | 89.97 | 41.9 | 1774 | 155.1 | 0
等径 | 7.8 | 99.9 | 1.13 | 0.135 | 7.9 | 1342.7 | 0 | 1411.33 | 52 | 0 | 12 | 0 | 1.07 | 0.153 | 1101.8 | 77.22 | 0 | 1101.8 | 1.074 | 0 | 0 | 0 | 0 | 233 | 0 | 228.8 | 30.29 | 29.37 | 7.41 | 0 | 200 | 0.32 | 4.02 | 3.9 | 1330.5 | 7.4 | 100 | 21.4 | 22 | 21.1 | 21 | 1270.3 | 1430 | 0 | 0.0002 | 650 | 1.297 | 33.6 | 43.58 | 43.64 | 0 | 0 | 0 | 0 | 0 | 0 | 0 | 0 | 0 | 0 | 2 | 110.1 | 89.9 | 42 | 1774.6 | 155.2 | 0
等径 | 7.8 | 99.9 | 1.07 | 0.135 | 7.9 | 1342.7 | 0 | 1404.4 | 28 | 0 | 12 | 0 | 1.07 | 0.145 | 1103 | 77.39 | 0 | 1103 | 1.074 | 0 | 0 | 0 | 0 | 233 | 0 | 230.6 | 30.34 | 29.37 | 7.41 | 0 | 200 | 0.25 | 4.04 | 3.93 | 1338.64 | 7.4 | 100 | 21.4 | 22 | 21 | 21 | 1270.5 | 1430 | 0 | -0.0003 | 650 | 1.298 | 33.6 | 43.61 | 43.64 | 0 | 0 | 0 | 0 | 0 | 0 | 0 | 0 | 0 | 0 | 2 | 110.27 | 89.73 | 42 | 1775.5 | 155.3 | 0
等径 | 7.8 | 99.9 | 1.11 | 0.135 | 7.9 | 1342.7 | 0 | 1411.33 | 150 | 0 | 12 | 0 | 1.07 | 0.151 | 1104 | 77.53 | 0.02 | 1104 | 1.074 | 0 | 0 | 0 | 0 | 233.1 | 0.1 | 224.9 | 30.27 | 29.37 | 7.41 | 0 | 200 | 0.27 | 4.07 | 3.97 | 1338.64 | 7.3 | 100 | 21.4 | 22 | 21.2 | 21 | 1270.6 | 1430 | 0 | 0.0011 | 650 | 1.299 | 33.59 | 43.63 | 43.64 | 0 | 0 | 0 | 0 | 0 | 0 | 0 | 0 | 0 | 0 | 2 | 110.32 | 89.68 | 42 | 1776.1 | 155.4 | 0
等径 | 7.8 | 99.9 | 1.1 | 0.135 | 7.9 | 1342.8 | 0 | 1413.31 | 25 | 0 | 12 | 0 | 1.07 | 0.152 | 1105.1 | 77.68 | 0.01 | 1105.1 | 1.074 | 0 | 0 | 0 | 0 | 233.1 | 0.1 | 224.3 | 30.25 | 29.37 | 7.41 | 0 | 200 | 0.26 | 4.07 | 4.01 | 1338.64 | 7.5 | 100 | 21.4 | 22 | 21.1 | 21 | 1270.6 | 1430 | 0 | 0.0002 | 650 | 1.299 | 33.6 | 43.65 | 43.65 | 0 | 0 | 0 | 0 | 0 | 0 | 0 | 0 | 0 | 0 | 2 | 110.42 | 89.58 | 42 | 1776.9 | 155.4 | 0
等径 | 7.8 | 99.9 | 1.06 | 0.135 | 7.9 | 1342.8 | 0 | 1411.33 | 27 | 0 | 12 | 0 | 1.07 | 0.142 | 1106.1 | 77.82 | 0.01 | 1106.1 | 1.074 | 0 | 0 | 0 | 0 | 233.1 | 0.1 | 221.7 | 30.24 | 29.37 | 7.41 | 0 | 200 | 0.27 | 4.07 | 4.05 | 1326.43 | 7.4 | 100 | 21.4 | 22 | 21 | 21 | 1270.5 | 1430 | 0 | -0.0003 | 650 | 1.297 | 33.61 | 43.59 | 43.65 | 0 | 0 | 0 | 0 | 0 | 0 | 0 | 0 | 0 | 0 | 2 | 110.51 | 89.49 | 42 | 1777.6 | 155.5 | 0
等径 | 7.8 | 99.9 | 1.16 | 0.135 | 7.9 | 1342.8 | 0 | 1410.34 | 23 | 0 | 12 | 0 | 1.07 | 0.156 | 1107.2 | 77.97 | 0.04 | 1107.2 | 1.074 | 0 | 0 | 0 | 0 | 233.3 | 0.3 | 222.4 | 30.25 | 29.37 | 7.41 | 0 | 200 | 0.25 | 4.1 | 4.07 | 1326.43 | 7.4 | 100 | 21.4 | 22 | 21 | 21 | 1270.4 | 1430 | 0 | 0.001 | 650 | 1.299 | 33.61 | 43.66 | 43.65 | 0 | 0 | 0 | 0 | 0 | 0 | 0 | 0 | 0 | 0 | 2 | 110.62 | 89.38 | 42.1 | 1778.3 | 155.6 | 0
等径 | 7.8 | 99.9 | 1.13 | 0.135 | 7.9 | 1342.8 | 0 | 1411.33 | 19 | 0 | 12 | 0 | 1.07 | 0.154 | 1108.4 | 78.11 | 0.05 | 1108.4 | 1.074 | 0 | 0 | 0 | 0 | 233.3 | 0.3 | 226.2 | 30.25 | 29.37 | 7.41 | 0 | 200 | 0.27 | 4.11 | 4.08 | 1342.7 | 7.4 | 100 | 21.4 | 22 | 21.2 | 21 | 1270.4 | 1430 | 0 | 0.0011 | 650 | 1.298 | 33.61 | 43.63 | 43.66 | 0 | 0 | 0 | 0 | 0 | 0 | 0 | 0 | 0 | 0 | 2 | 110.72 | 89.28 | 42.1 | 1779 | 155.7 | 0
等径 | 7.8 | 99.9 | 1.03 | 0.135 | 7.9 | 1342.9 | 0 | 1411.33 | 51 | 0 | 12 | 0 | 1.07 | 0.138 | 1109.4 | 78.26 | 0 | 1109.4 | 1.074 | 0 | 0 | 0 | 0 | 233.2 | 0.2 | 230.6 | 30.26 | 29.37 | 7.41 | 0 | 200 | 0.36 | 4.11 | 4.09 | 1322.36 | 7.4 | 100 | 21.4 | 22 | 21 | 21 | 1270.5 | 1430 | 0 | -0.0008 | 650 | 1.298 | 33.61 | 43.63 | 43.66 | 0 | 0 | 0 | 0 | 0 | 0 | 0 | 0 | 0 | 0 | 2 | 110.86 | 89.14 | 42.1 | 1779.7 | 155.7 | 0
等径 | 7.8 | 99.9 | 1.07 | 0.135 | 7.9 | 1342.9 | 0 | 1409.35 | 83 | 0 | 12 | 0 | 1.07 | 0.143 | 1110.5 | 78.41 | 0 | 1110.5 | 1.074 | 0 | 0 | 0 | 0 | 233.2 | 0.2 | 228.4 | 30.25 | 29.37 | 7.41 | 0 | 200 | 0.36 | 4.08 | 4.1 | 1334.57 | 7.4 | 100 | 21.4 | 22 | 21.2 | 21 | 1270.6 | 1430 | 0 | 0.0001 | 650 | 1.297 | 33.6 | 43.58 | 43.66 | 0 | 0 | 0 | 0 | 0 | 0 | 0 | 0 | 0 | 0 | 2 | 110.93 | 89.07 | 42.1 | 1780.5 | 155.8 | 0
等径 | 7.8 | 99.9 | 1.06 | 0.135 | 7.9 | 1342.9 | 0 | 1407.37 | 58 | 0 | 12 | 0 | 1.07 | 0.145 | 1111.5 | 78.55 | 0 | 1111.5 | 1.074 | 0 | 0 | 0 | 0 | 233.1 | 0.1 | 222.3 | 30.2 | 29.37 | 7.41 | 0 | 200 | 0.29 | 4.05 | 4.1 | 1330.5 | 7.4 | 100 | 21.4 | 22 | 21 | 21 | 1270.7 | 1430 | 0 | 0.0002 | 650 | 1.299 | 33.59 | 43.63 | 43.66 | 0 | 0 | 0 | 0 | 0 | 0 | 0 | 0 | 0 | 0 | 2 | 110.99 | 89.01 | 42.1 | 1781.2 | 155.9 | 0
等径 | 7.8 | 99.9 | 0.96 | 0.135 | 7.9 | 1342.8 | 0 | 1400.46 | 57 | 0 | 12 | 0 | 1.07 | 0.132 | 1112.5 | 78.69 | -0.03 | 1112.5 | 1.074 | 0 | 0 | 0 | 0 | 232.9 | -0.1 | 226.4 | 30.23 | 29.37 | 7.41 | 0 | 200 | 0.37 | 3.98 | 4.08 | 1318.29 | 7.4 | 100 | 21.5 | 22 | 21 | 21 | 1270.8 | 1430 | 0 | -0.0014 | 650 | 1.298 | 33.62 | 43.64 | 43.67 | 0 | 0 | 0 | 0 | 0 | 0 | 0 | 0 | 0 | 0 | 2 | 111.09 | 88.91 | 42.2 | 1781.9 | 156 | 0
等径 | 7.8 | 99.9 | 0.92 | 0.135 | 7.9 | 1342.8 | 0 | 1402.43 | 78 | 0 | 12 | 0 | 1.07 | 0.133 | 1113.6 | 78.83 | -0.06 | 1113.5 | 1.074 | 0 | 0 | 0 | 0 | 232.6 | -0.4 | 221.2 | 30.19 | 29.37 | 7.41 | 0 | 200 | 0.44 | 3.94 | 4.04 | 1342.7 | 7.4 | 100 | 21.4 | 22 | 21 | 21 | 1271 | 1430 | 0 | -0.0008 | 650 | 1.3 | 33.61 | 43.69 | 43.66 | 0 | 0 | 0 | 0 | 0 | 0 | 0 | 0 | 0 | 0 | 2 | 111.23 | 88.77 | 42.2 | 1782.6 | 156.1 | 0
等径 | 7.8 | 99.9 | 1.07 | 0.135 | 7.9 | 1342.8 | 0 | 1400.46 | 41 | 0 | 12 | 0 | 1.07 | 0.145 | 1114.6 | 78.98 | -0.04 | 1114.6 | 1.074 | 0 | 0 | 0 | 0 | 232.7 | -0.3 | 223.2 | 30.21 | 29.37 | 7.41 | 0 | 200 | 0.52 | 3.91 | 4 | 1342.7 | 7.4 | 100 | 21.4 | 22 | 21.2 | 21 | 1271.1 | 1430 | 0 | -0.0003 | 650 | 1.299 | 33.61 | 43.66 | 43.66 | 0 | 0 | 0 | 0 | 0 | 0 | 0 | 0 | 0 | 0 | 2 | 111.32 | 88.68 | 42.2 | 1783.4 | 156.2 | 0
等径 | 7.8 | 100 | 1.06 | 0.135 | 7.9 | 1342.7 | 0 | 1407.37 | 50 | 0 | 12 | 0 | 1.07 | 0.145 | 1115.5 | 79.1 | -0.06 | 1115.5 | 1.074 | 0 | 0 | 0 | 0 | 232.7 | -0.3 | 226.9 | 30.22 | 29.37 | 7.41 | 0 | 200 | 0.5 | 3.87 | 3.96 | 1326.43 | 7.4 | 100 | 21.4 | 22 | 21 | 21 | 1271.1 | 1430 | 0 | -0.0011 | 650 | 1.298 | 33.62 | 43.64 | 43.66 | 0 | 0 | 0 | 0 | 0 | 0 | 0 | 0 | 0 | 0 | 2 | 111.42 | 88.58 | 42.2 | 1784 | 156.2 | 0
等径 | 7.8 | 99.9 | 1.02 | 0.135 | 7.9 | 1342.7 | 0 | 1404.4 | 55 | 0 | 12 | 0 | 1.07 | 0.138 | 1116.6 | 79.25 | -0.05 | 1116.6 | 1.074 | 0 | 0 | 0 | 0 | 232.6 | -0.4 | 234.3 | 30.18 | 29.37 | 7.41 | 0 | 200 | 0.47 | 3.86 | 3.92 | 1326.43 | 7.3 | 100 | 21.4 | 22 | 21 | 21 | 1271.2 | 1430 | 0 | -0.0014 | 650 | 1.3 | 33.63 | 43.72 | 43.66 | 0 | 0 | 0 | 0 | 0 | 0 | 0 | 0 | 0 | 0 | 2 | 111.5 | 88.5 | 42.3 | 1784.8 | 156.3 | 0
等径 | 7.8 | 99.9 | 1.08 | 0.135 | 7.9 | 1342.6 | 0 | 1407.37 | 43 | 0 | 12 | 0 | 1.07 | 0.143 | 1117.8 | 79.39 | -0.01 | 1117.8 | 1.074 | 0 | 0 | 0 | 0 | 232.7 | -0.3 | 227.7 | 30.16 | 29.37 | 7.41 | 0 | 200 | 0.4 | 3.87 | 3.89 | 1326.43 | 7.4 | 100 | 21.4 | 22 | 21 | 21 | 1271.3 | 1430 | 0 | -0.0002 | 650 | 1.3 | 33.61 | 43.69 | 43.66 | 0 | 0 | 0 | 0 | 0 | 0 | 0 | 0 | 0 | 0 | 2 | 111.61 | 88.39 | 42.3 | 1785.5 | 156.4 | 0
等径 | 7.8 | 99.9 | 1.04 | 0.135 | 7.9 | 1342.6 | 0 | 1412.32 | 59 | 0 | 12 | 0 | 1.07 | 0.141 | 1118.5 | 79.5 | -0.06 | 1118.5 | 1.074 | 0 | 0 | 0 | 0 | 232.6 | -0.4 | 228.9 | 30.13 | 29.37 | 7.41 | 0 | 200 | 0.41 | 3.87 | 3.87 | 1342.7 | 7.3 | 100 | 21.4 | 22 | 21 | 21 | 1271.3 | 1430 | 0 | -0.0013 | 650 | 1.297 | 33.6 | 43.58 | 43.66 | 0 | 0 | 0 | 0 | 0 | 0 | 0 | 0 | 0 | 0 | 2 | 111.64 | 88.36 | 42.3 | 1786.1 | 156.5 | 0
等径 | 7.8 | 99.9 | 1.03 | 0.135 | 7.9 | 1342.6 | 0 | 1412.32 | 137 | 0 | 12 | 0 | 1.07 | 0.147 | 1119.8 | 79.67 | -0.05 | 1119.6 | 1.074 | 0 | 0 | 0 | 0 | 232.5 | -0.5 | 227.2 | 30.21 | 29.37 | 7.41 | 0 | 200 | 0.45 | 3.93 | 3.87 | 1330.5 | 7.4 | 100 | 21.4 | 22 | 21 | 21 | 1271.3 | 1430 | 0 | -0.0004 | 650 | 1.297 | 33.61 | 43.59 | 43.66 | 0 | 0 | 0 | 0 | 0 | 0 | 0 | 0 | 0 | 0 | 2 | 111.79 | 88.21 | 42.3 | 1787 | 156.6 | 0
等径 | 7.8 | 99.9 | 0.99 | 0.135 | 7.9 | 1342.6 | 0 | 1413.31 | 31 | 0 | 12 | 0 | 1.07 | 0.137 | 1120.6 | 79.79 | -0.07 | 1120.6 | 1.074 | 0 | 0 | 0 | 0 | 232.5 | -0.5 | 227.6 | 30.21 | 29.37 | 7.41 | 0 | 200 | 0.55 | 4.08 | 3.87 | 1338.64 | 7.4 | 100 | 21.4 | 22 | 21.1 | 21 | 1271.4 | 1430 | 0 | -0.0018 | 650 | 1.299 | 33.61 | 43.66 | 43.66 | 0 | 0 | 0 | 0 | 0 | 0 | 0 | 0 | 0 | 0 | 2 | 111.89 | 88.11 | 42.3 | 1787.6 | 156.6 | 0
等径 | 7.8 | 99.9 | 1.01 | 0.135 | 7.9 | 1342.7 | 0 | 1412.32 | 33 | 0 | 12 | 0 | 1.07 | 0.137 | 1121.6 | 79.93 | -0.05 | 1121.6 | 1.074 | 0 | 0 | 0 | 0 | 232.5 | -0.5 | 224.6 | 30.16 | 29.37 | 7.41 | 0 | 200 | 0.45 | 4.11 | 3.9 | 1322.36 | 7.4 | 100 | 21.4 | 22 | 21.1 | 21 | 1271.4 | 1430 | 0 | -0.001 | 650 | 1.297 | 33.61 | 43.59 | 43.66 | 0 | 0 | 0 | 0 | 0 | 0 | 0 | 0 | 0 | 0 | 2 | 111.95 | 88.05 | 42.4 | 1788.4 | 156.7 | 0
等径 | 7.8 | 99.9 | 1.05 | 0.135 | 7.9 | 1342.7 | 0 | 1412.32 | 66 | 0 | 12 | 0 | 1.07 | 0.145 | 1122.8 | 80.08 | -0.02 | 1122.8 | 1.074 | 0 | 0 | 0 | 0 | 232.7 | -0.3 | 230.3 | 30.18 | 29.37 | 7.41 | 0 | 200 | 0.46 | 4.13 | 3.96 | 1330.5 | 7.4 | 100 | 21.4 | 22 | 21.1 | 21 | 1271.4 | 1430 | 0 | 0.0002 | 650 | 1.299 | 33.61 | 43.66 | 43.66 | 0 | 0 | 0 | 0 | 0 | 0 | 0 | 0 | 0 | 0 | 2 | 112.1 | 87.9 | 42.4 | 1789.1 | 156.8 | 0
等径 | 7.8 | 100 | 1.08 | 0.135 | 7.9 | 1342.8 | 0 | 1412.32 | 32 | 0 | 12 | 0 | 1.07 | 0.148 | 1123.8 | 80.22 | -0.04 | 1123.8 | 1.074 | 0 | 0 | 0 | 0 | 232.7 | -0.3 | 235.1 | 30.23 | 29.37 | 7.41 | 0 | 200 | 0.45 | 4.19 | 4.03 | 1334.57 | 7.4 | 100 | 21.4 | 22 | 21 | 21 | 1271.4 | 1430 | 0 | -0.0009 | 650 | 1.3 | 33.61 | 43.69 | 43.66 | 0 | 0 | 0 | 0 | 0 | 0 | 0 | 0 | 0 | 0 | 2 | 112.22 | 87.78 | 42.4 | 1789.8 | 156.9 | 0
等径 | 7.8 | 99.9 | 1.03 | 0.135 | 7.9 | 1342.9 | 0 | 1411.33 | 42 | 0 | 12 | 0 | 1.07 | 0.141 | 1125 | 80.39 | -0.01 | 1125 | 1.074 | 0 | 0 | 0 | 0 | 232.8 | -0.2 | 224.4 | 30.15 | 29.37 | 7.41 | 0 | 200 | 0.38 | 4.17 | 4.11 | 1338.64 | 7.3 | 100 | 21.4 | 22 | 21.2 | 21 | 1271.4 | 1430 | 0 | -0.0005 | 650 | 1.297 | 33.63 | 43.62 | 43.66 | 0 | 0 | 0 | 0 | 0 | 0 | 0 | 0 | 0 | 0 | 2 | 112.32 | 87.68 | 42.4 | 1790.6 | 157 | 0
等径 | 7.8 | 99.9 | 1.06 | 0.135 | 7.9 | 1342.9 | 0 | 1410.34 | 92 | 0 | 12 | 0 | 1.07 | 0.148 | 1125.4 | 80.44 | -0.02 | 1125.4 | 1.074 | 0 | 0 | 0 | 0 | 232.8 | -0.2 | 224.5 | 30.16 | 29.37 | 7.41 | 0 | 200 | 0.5 | 4.17 | 4.12 | 1330.5 | 7.3 | 100 | 21.4 | 22 | 21.1 | 21 | 1271.4 | 1430 | 0 | -0.0002 | 650 | 1.299 | 33.62 | 43.67 | 43.66 | 0 | 0 | 0 | 0 | 0 | 0 | 0 | 0 | 0 | 0 | 2 | 112.35 | 87.65 | 42.4 | 1790.9 | 157 | 0
等径 | 7.8 | 99.9 | 1.06 | 0.135 | 7.9 | 1342.9 | 0 | 1403.42 | 14 | 0 | 12 | 0 | 1.07 | 0.142 | 1127.1 | 80.68 | 0 | 1127.1 | 1.074 | 0 | 0 | 0 | 0 | 232.9 | -0.1 | 226.1 | 30.13 | 29.37 | 7.41 | 0 | 200 | 0.37 | 4.23 | 4.19 | 1330.5 | 7.4 | 100 | 21.4 | 22 | 21 | 21 | 1271.5 | 1430 | 0 | -0.0003 | 650 | 1.298 | 33.61 | 43.63 | 43.66 | 0 | 0 | 0 | 0 | 0 | 0 | 0 | 0 | 0 | 0 | 2 | 112.5 | 87.5 | 42.5 | 1792.1 | 157.1 | 0
等径 | 7.8 | 99.9 | 1.11 | 0.135 | 7.9 | 1343 | 0 | 1409.35 | 25 | 0 | 12 | 0 | 1.07 | 0.151 | 1127.9 | 80.78 | 0 | 1127.9 | 1.074 | 0 | 0 | 0 | 0 | 232.9 | 0 | 229.1 | 30.17 | 29.37 | 7.41 | 0 | 200 | 0.31 | 4.21 | 4.21 | 1330.5 | 7.4 | 100 | 21.4 | 22 | 21.2 | 21 | 1271.5 | 1430 | 0 | 0.0009 | 650 | 1.298 | 33.61 | 43.63 | 43.66 | 0 | 0 | 0 | 0 | 0 | 0 | 0 | 0 | 0 | 0 | 2 | 112.6 | 87.4 | 42.5 | 1792.6 | 157.2 | 0
等径 | 7.8 | 99.9 | 1.07 | 0.135 | 7.9 | 1343 | 0 | 1417.29 | 35 | 0 | 12 | 0 | 1.07 | 0.146 | 1129 | 80.94 | 0.01 | 1129 | 1.073 | 0 | 0 | 0 | 0 | 233 | 0 | 218.6 | 30.08 | 29.37 | 7.41 | 0 | 200 | 0.23 | 4.17 | 4.21 | 1318.29 | 7.4 | 100 | 21.4 | 22 | 21.1 | 21 | 1271.6 | 1430 | 0 | -0.0001 | 650 | 1.297 | 33.63 | 43.62 | 43.66 | 0 | 0 | 0 | 0 | 0 | 0 | 0 | 0 | 0 | 0 | 2 | 112.63 | 87.37 | 42.5 | 1793.4 | 157.3 | 0
等径 | 7.8 | 99.9 | 1.14 | 0.135 | 7.9 | 1343 | 0 | 1411.33 | 52 | 0 | 12 | 0 | 1.07 | 0.158 | 1129.9 | 81.06 | 0.01 | 1129.9 | 1.073 | 0 | 0 | 0 | 0 | 233.1 | 0.1 | 216 | 30.07 | 29.37 | 7.41 | 0 | 200 | 0.41 | 4.17 | 4.21 | 1306.08 | 7.3 | 100 | 21.5 | 22 | 21.2 | 21 | 1271.7 | 1430 | 0 | 0.0005 | 650 | 1.298 | 33.61 | 43.63 | 43.67 | 0 | 0 | 0 | 0 | 0 | 0 | 0 | 0 | 0 | 0 | 2 | 112.71 | 87.29 | 42.5 | 1794 | 157.3 | 0
等径 | 7.8 | 99.9 | 1.12 | 0.135 | 7.9 | 1342.9 | 0 | 1411.33 | 63 | 0 | 12 | 0 | 1.07 | 0.154 | 1131.1 | 81.23 | 0.03 | 1131.1 | 1.073 | 0 | 0 | 0 | 0 | 233.2 | 0.2 | 214 | 30.07 | 29.37 | 7.41 | 0 | 200 | 0.27 | 4.16 | 4.19 | 1350.84 | 7.3 | 100 | 21.4 | 22 | 21 | 21 | 1271.8 | 1430 | 0 | 0.0012 | 650 | 1.299 | 33.6 | 43.65 | 43.67 | 0 | 0 | 0 | 0 | 0 | 0 | 0 | 0 | 0 | 0 | 2 | 112.82 | 87.18 | 42.5 | 1794.8 | 157.4 | 0
等径 | 7.8 | 99.9 | 1.12 | 0.135 | 7.9 | 1342.9 | 0 | 1417.29 | 61 | 0 | 12 | 0 | 1.07 | 0.155 | 1132.2 | 81.38 | 0.01 | 1132.2 | 1.074 | 0 | 0 | 0 | 0 | 233.1 | 0.1 | 214.2 | 30.05 | 29.37 | 7.41 | 0 | 200 | 0.32 | 4.16 | 4.17 | 1334.57 | 7.4 | 100 | 21.4 | 22 | 21.2 | 21 | 1271.9 | 1430 | 0 | 0.0001 | 650 | 1.299 | 33.63 | 43.69 | 43.67 | 0 | 0 | 0 | 0 | 0 | 0 | 0 | 0 | 0 | 0 | 2 | 112.93 | 87.07 | 42.6 | 1795.5 | 157.5 | 0
等径 | 7.8 | 99.9 | 1.03 | 0.135 | 7.9 | 1342.9 | 0 | 1417.29 | 55 | 0 | 12 | 0 | 1.07 | 0.142 | 1133.4 | 81.53 | 0.01 | 1133.4 | 1.074 | 0 | 0 | 0 | 0 | 233.1 | 0.1 | 214.8 | 30.02 | 29.37 | 7.41 | 0 | 200 | 0.31 | 4.15 | 4.15 | 1334.57 | 7.4 | 100 | 21.4 | 22 | 21 | 21 | 1272 | 1430 | 0 | -0.0003 | 650 | 1.296 | 33.61 | 43.56 | 43.68 | 0 | 0 | 0 | 0 | 0 | 0 | 0 | 0 | 0 | 0 | 2 | 113.02 | 86.98 | 42.6 | 1796.3 | 157.6 | 0
等径 | 7.8 | 99.9 | 1.16 | 0.135 | 7.9 | 1342.9 | 0 | 1418.29 | 68 | 0 | 12 | 0 | 1.07 | 0.156 | 1134.6 | 81.7 | 0.05 | 1134.6 | 1.074 | 0 | 0 | 0 | 0 | 233.3 | 0.3 | 215.2 | 30.03 | 29.37 | 7.41 | 0 | 200 | 0.27 | 4.18 | 4.13 | 1326.43 | 7.4 | 100 | 21.4 | 22 | 21.2 | 21 | 1272.2 | 1430 | 0 | 0.0017 | 650 | 1.3 | 33.61 | 43.69 | 43.68 | 0 | 0 | 0 | 0 | 0 | 0 | 0 | 0 | 0 | 0 | 2 | 113.15 | 86.85 | 42.6 | 1797.1 | 157.7 | 0
等径 | 7.6 | 99.9 | 1.09 | 0.135 | 7.9 | 1342.9 | 0 | 1416.3 | 43 | 0 | 12 | 0 | 1.07 | 0.149 | 1135.5 | 81.81 | 0.04 | 1135.5 | 1.074 | 0 | 0 | 0 | 0 | 233.2 | 0.2 | 222.2 | 30.02 | 29.37 | 7.41 | 0 | 200 | 0.25 | 4.15 | 4.13 | 1334.57 | 7.4 | 100 | 21.4 | 22 | 21.2 | 21 | 1272.3 | 1430 | 0 | 0.0007 | 650 | 1.299 | 33.61 | 43.66 | 43.69 | 0 | 0 | 0 | 0 | 0 | 0 | 0 | 0 | 0 | 0 | 2 | 113.23 | 86.77 | 42.6 | 1797.7 | 157.7 | 0
等径 | 7.8 | 99.9 | 1.11 | 0.135 | 7.9 | 1342.9 | 0 | 1417.29 | 176 | 0 | 12 | 0 | 1.07 | 0.151 | 1136.6 | 81.97 | 0.02 | 1136.6 | 1.074 | 0 | 0 | 0 | 0 | 233.3 | 0.3 | 225.1 | 30.05 | 29.37 | 7.41 | 0 | 200 | 0.33 | 4.24 | 4.14 | 1350.84 | 7.3 | 100 | 21.4 | 22 | 21.1 | 21 | 1272.3 | 1430 | 0 | 0.0007 | 650 | 1.298 | 33.61 | 43.63 | 43.69 | 0 | 0 | 0 | 0 | 0 | 0 | 0 | 0 | 0 | 0 | 2 | 113.35 | 86.65 | 42.6 | 1798.4 | 157.8 | 0
等径 | 7.8 | 99.9 | 1.1 | 0.135 | 7.9 | 1342.9 | 0 | 1411.33 | 51 | 0 | 12 | 0 | 1.07 | 0.149 | 1137.9 | 82.14 | 0.02 | 1137.8 | 1.074 | 0 | 0 | 0 | 0 | 233.3 | 0.3 | 225.4 | 30.08 | 29.37 | 7.41 | 0 | 200 | 0.24 | 4.2 | 4.16 | 1322.36 | 7.4 | 100 | 21.4 | 22 | 21.2 | 21 | 1272.4 | 1430 | 0 | 0.0006 | 650 | 1.297 | 33.6 | 43.58 | 43.69 | 0 | 0 | 0 | 0 | 0 | 0 | 0 | 0 | 0 | 0 | 2 | 113.48 | 86.52 | 42.7 | 1799.2 | 157.9 | 0
等径 | 7.8 | 99.9 | 1.09 | 0.135 | 7.9 | 1342.9 | 0 | 1416.3 | 50 | 0 | 12 | 0 | 1.07 | 0.142 | 1138.6 | 82.25 | 0 | 1138.6 | 1.074 | 0 | 0 | 0 | 0 | 233.2 | 0.2 | 231.9 | 30.03 | 29.37 | 7.41 | 0 | 200 | 0.42 | 4.15 | 4.17 | 1322.36 | 7.4 | 100 | 21.4 | 22 | 21 | 21 | 1272.5 | 1430 | 0 | -0.0005 | 650 | 1.298 | 33.62 | 43.64 | 43.69 | 0 | 0 | 0 | 0 | 0 | 0 | 0 | 0 | 0 | 0 | 2 | 113.57 | 86.43 | 42.7 | 1799.8 | 158 | 0
等径 | 7.8 | 99.9 | 1.13 | 0.135 | 7.9 | 1342.9 | 0 | 1410.34 | 18 | 0 | 12 | 0 | 1.07 | 0.153 | 1140.2 | 82.46 | 0.01 | 1140.2 | 1.074 | 0 | 0 | 0 | 0 | 233.2 | 0.2 | 237.9 | 30.07 | 29.37 | 7.41 | 0 | 200 | 0.41 | 4.09 | 4.17 | 1338.64 | 7.4 | 100 | 21.4 | 22 | 21 | 21 | 1272.6 | 1430 | 0 | 0.0002 | 650 | 1.3 | 33.65 | 43.74 | 43.7 | 0 | 0 | 0 | 0 | 0 | 0 | 0 | 0 | 0 | 0 | 2 | 113.72 | 86.28 | 42.7 | 1800.8 | 158.1 | 0
等径 | 7.8 | 99.9 | 1.15 | 0.135 | 7.9 | 1342.9 | 0 | 1411.33 | 54 | 0 | 12 | 0 | 1.07 | 0.154 | 1140.9 | 82.55 | 0.01 | 1140.9 | 1.074 | 0 | 0 | 0 | 0 | 233.2 | 0.2 | 236.6 | 30.08 | 29.37 | 7.41 | 0 | 200 | 0.39 | 4.08 | 4.16 | 1326.43 | 7.4 | 100 | 21.4 | 22 | 21 | 21 | 1272.8 | 1430 | 0 | 0.0002 | 650 | 1.299 | 33.61 | 43.66 | 43.7 | 0 | 0 | 0 | 0 | 0 | 0 | 0 | 0 | 0 | 0 | 2 | 113.78 | 86.22 | 42.7 | 1801.2 | 158.1 | 0
等径 | 7.8 | 99.9 | 1.1 | 0.135 | 7.9 | 1342.9 | 0 | 1412.32 | 83 | 0 | 12 | 0 | 1.07 | 0.144 | 1142 | 82.69 | 0.04 | 1142 | 1.074 | 0 | 0 | 0 | 0 | 233.3 | 0.3 | 229.8 | 30 | 29.37 | 7.41 | 0 | 200 | 0.37 | 4.05 | 4.13 | 1322.36 | 7.4 | 100 | 21.4 | 22 | 21 | 21 | 1272.8 | 1430 | 0 | 0.0007 | 650 | 1.299 | 33.62 | 43.67 | 43.7 | 0 | 0 | 0 | 0 | 0 | 0 | 0 | 0 | 0 | 0 | 2 | 113.86 | 86.14 | 42.7 | 1802 | 158.2 | 0
等径 | 7.8 | 99.9 | 1.13 | 0.135 | 7.9 | 1342.9 | 0 | 1417.29 | 62 | 0 | 12 | 0 | 1.07 | 0.151 | 1143 | 82.84 | 0.01 | 1143 | 1.074 | 0 | 0 | 0 | 0 | 233.2 | 0.2 | 230.1 | 30.01 | 29.37 | 7.41 | 0 | 200 | 0.3 | 4.02 | 4.1 | 1342.7 | 7.4 | 100 | 21.4 | 22 | 21.2 | 21 | 1272.9 | 1430 | 0 | 0.0002 | 650 | 1.3 | 33.64 | 43.73 | 43.71 | 0 | 0 | 0 | 0 | 0 | 0 | 0 | 0 | 0 | 0 | 2 | 113.96 | 86.04 | 42.8 | 1802.7 | 158.3 | 0
等径 | 7.8 | 99.9 | 1.06 | 0.135 | 7.9 | 1342.8 | 0 | 1417.29 | 46 | 0 | 12 | 0 | 1.07 | 0.146 | 1144.1 | 82.98 | 0.02 | 1144.1 | 1.074 | 0 | 0 | 0 | 0 | 233.2 | 0.2 | 230.1 | 30.09 | 29.37 | 7.41 | 0 | 200 | 0.28 | 4 | 4.07 | 1338.64 | 7.4 | 100 | 21.4 | 22 | 21.1 | 21 | 1272.9 | 1430 | 0 | 0.0003 | 650 | 1.299 | 33.64 | 43.7 | 43.71 | 0 | 0 | 0 | 0 | 0 | 0 | 0 | 0 | 0 | 0 | 2 | 114.12 | 85.88 | 42.8 | 1803.4 | 158.4 | 0
等径 | 7.8 | 99.9 | 1.07 | 0.135 | 7.9 | 1342.8 | 0 | 1413.31 | 140 | 0 | 12 | 0 | 1.07 | 0.142 | 1145.1 | 83.13 | -0.01 | 1145.1 | 1.074 | 0 | 0 | 0 | 0 | 233.1 | 0.1 | 235.6 | 30.14 | 29.37 | 7.41 | 0 | 200 | 0.37 | 3.98 | 4.04 | 1338.64 | 7.4 | 100 | 21.5 | 22 | 21.1 | 21 | 1272.9 | 1430 | 0 | -0.0006 | 650 | 1.299 | 33.64 | 43.7 | 43.71 | 0 | 0 | 0 | 0 | 0 | 0 | 0 | 0 | 0 | 0 | 2 | 114.26 | 85.74 | 42.8 | 1804.1 | 158.5 | 0
等径 | 7.8 | 99.9 | 1 | 0.135 | 7.9 | 1342.8 | 0 | 1413.31 | 53 | 0 | 12 | 0 | 1.07 | 0.137 | 1146.2 | 83.28 | 0.03 | 1146.2 | 1.074 | 0 | 0 | 0 | 0 | 233.1 | 0.1 | 233.3 | 30.1 | 29.37 | 7.41 | 0 | 200 | 0.29 | 3.93 | 4.01 | 1334.57 | 7.4 | 100 | 21.5 | 22 | 21 | 21 | 1273 | 1430 | 0 | 0.0004 | 650 | 1.301 | 33.64 | 43.77 | 43.71 | 0 | 0 | 0 | 0 | 0 | 0 | 0 | 0 | 0 | 0 | 2 | 114.33 | 85.67 | 42.8 | 1804.9 | 158.5 | 0
等径 | 7.8 | 99.9 | 1.06 | 0.135 | 7.9 | 1342.7 | 0 | 1414.31 | 55 | 0 | 12 | 0 | 1.07 | 0.144 | 1147.5 | 83.45 | 0.03 | 1147.5 | 1.074 | 0 | 0 | 0 | 0 | 233.2 | 0.2 | 233.2 | 29.99 | 29.37 | 7.41 | 0 | 200 | 0.32 | 3.9 | 3.97 | 1334.57 | 7.4 | 100 | 21.4 | 22 | 21.1 | 21 | 1273.1 | 1430 | 0 | 0.0012 | 650 | 1.299 | 33.62 | 43.67 | 43.72 | 0 | 0 | 0 | 0 | 0 | 0 | 0 | 0 | 0 | 0 | 2 | 114.41 | 85.59 | 42.9 | 1805.7 | 158.6 | 0
等径 | 7.8 | 99.9 | 1.12 | 0.135 | 7.9 | 1342.7 | 0 | 1418.29 | 57 | 0 | 12 | 0 | 1.07 | 0.152 | 1148.4 | 83.58 | 0 | 1148.4 | 1.074 | 0 | 0 | 0 | 0 | 233.2 | 0.2 | 232.6 | 30.01 | 29.37 | 7.41 | 0 | 200 | 0.29 | 3.9 | 3.95 | 1334.57 | 7.3 | 100 | 21.4 | 22 | 21.1 | 21 | 1273.3 | 1430 | 0 | 0 | 650 | 1.3 | 33.63 | 43.72 | 43.72 | 0 | 0 | 0 | 0 | 0 | 0 | 0 | 0 | 0 | 0 | 2 | 114.47 | 85.53 | 42.9 | 1806.3 | 158.7 | 0
等径 | 7.8 | 99.9 | 1.01 | 0.135 | 7.9 | 1342.7 | 0 | 1418.29 | 38 | 0 | 12 | 0 | 1.08 | 0.142 | 1149.8 | 83.76 | 0 | 1149.8 | 1.074 | 0 | 0 | 0 | 0 | 233 | 0 | 219.7 | 29.97 | 29.37 | 7.41 | 0 | 200 | 0.26 | 3.97 | 3.93 | 1342.7 | 7.4 | 100 | 21.4 | 22 | 21 | 21 | 1273.3 | 1430 | 0 | 0.0001 | 650 | 1.298 | 33.63 | 43.65 | 43.72 | 0 | 0 | 0 | 0 | 0 | 0 | 0 | 0 | 0 | 0 | 2 | 114.6 | 85.4 | 42.9 | 1807.2 | 158.8 | 0
等径 | 7.8 | 99.9 | 1.06 | 0.135 | 7.9 | 1342.7 | 0 | 1413.31 | 36 | 0 | 12 | 0 | 1.08 | 0.142 | 1150.5 | 83.87 | -0.02 | 1150.5 | 1.074 | 0 | 0 | 0 | 0 | 233.1 | 0.1 | 218.2 | 30.01 | 29.37 | 7.41 | 0 | 200 | 0.31 | 4.03 | 3.93 | 1330.5 | 7.4 | 100 | 21.4 | 22 | 21.2 | 21 | 1273.3 | 1430 | 0 | -0.0008 | 650 | 1.301 | 33.65 | 43.78 | 43.73 | 0 | 0 | 0 | 0 | 0 | 0 | 0 | 0 | 0 | 0 | 2 | 114.64 | 85.36 | 42.9 | 1807.7 | 158.9 | 0
等径 | 7.8 | 99.9 | 1.08 | 0.135 | 7.9 | 1342.7 | 0 | 1417.29 | 45 | 0 | 12 | 0 | 1.08 | 0.145 | 1151.9 | 84.04 | -0.02 | 1151.9 | 1.074 | 0 | 0 | 0 | 0 | 233 | 0 | 214.8 | 30.01 | 29.37 | 7.41 | 0 | 200 | 0.33 | 4.1 | 3.94 | 1326.43 | 7.4 | 100 | 21.4 | 22 | 21.2 | 21 | 1273.4 | 1430 | 0 | -0.0005 | 650 | 1.299 | 33.67 | 43.74 | 43.73 | 0 | 0 | 0 | 0 | 0 | 0 | 0 | 0 | 0 | 0 | 2 | 114.82 | 85.18 | 42.9 | 1808.6 | 159 | 0
等径 | 7.8 | 99.9 | 1.12 | 0.135 | 7.9 | 1342.7 | 0 | 1419.29 | 39 | 0 | 12 | 0 | 1.08 | 0.153 | 1152.9 | 84.18 | -0.02 | 1152.9 | 1.074 | 0 | 0 | 0 | 0 | 233 | 0 | 222 | 29.96 | 29.37 | 7.41 | 0 | 200 | 0.23 | 4.23 | 3.97 | 1334.57 | 7.4 | 100 | 21.4 | 22 | 21.1 | 21 | 1273.4 | 1430 | 0 | 0.0002 | 650 | 1.297 | 33.65 | 43.64 | 43.73 | 0 | 0 | 0 | 0 | 0 | 0 | 0 | 0 | 0 | 0 | 2 | 114.89 | 85.11 | 43 | 1809.3 | 159 | 0
等径 | 7.8 | 99.9 | 1.07 | 0.135 | 7.9 | 1342.8 | 0 | 1417.29 | 71 | 0 | 12 | 0 | 1.08 | 0.142 | 1153.8 | 84.31 | -0.01 | 1153.8 | 1.074 | 0 | 0 | 0 | 0 | 232.9 | -0.1 | 228.1 | 29.95 | 29.37 | 7.41 | 0 | 200 | 0.28 | 4.22 | 4.03 | 1334.57 | 7.4 | 100 | 21.4 | 22 | 21.1 | 21 | 1273.4 | 1430 | 0 | -0.0005 | 650 | 1.301 | 33.64 | 43.77 | 43.73 | 0 | 0 | 0 | 0 | 0 | 0 | 0 | 0 | 0 | 0 | 2 | 114.98 | 85.02 | 43 | 1810 | 159.1 | 0
等径 | 7.8 | 99.9 | 1.04 | 0.135 | 7.9 | 1342.9 | 0 | 1415.3 | 32 | 0 | 12 | 0 | 1.08 | 0.14 | 1154.6 | 84.43 | -0.04 | 1154.6 | 1.073 | 0 | 0 | 0 | 0 | 232.8 | -0.2 | 231.3 | 30 | 29.37 | 7.41 | 0 | 200 | 0.32 | 4.35 | 4.09 | 1318.29 | 7.4 | 100 | 21.4 | 22 | 21.1 | 21 | 1273.4 | 1430 | 0 | -0.0009 | 650 | 1.298 | 33.65 | 43.68 | 43.73 | 0 | 0 | 0 | 0 | 0 | 0 | 0 | 0 | 0 | 0 | 2 | 115.08 | 84.92 | 43 | 1810.5 | 159.2 | 0
等径 | 7.8 | 99.9 | 1.11 | 0.135 | 7.9 | 1343 | 0 | 1413.31 | 94 | 0 | 12 | 0 | 1.08 | 0.146 | 1155.8 | 84.58 | -0.04 | 1155.8 | 1.073 | 0 | 0 | 0 | 0 | 232.9 | -0.1 | 235.3 | 30 | 29.37 | 7.41 | 0 | 200 | 0.43 | 4.46 | 4.2 | 1334.57 | 7.4 | 100 | 21.4 | 22 | 21.1 | 21 | 1273.4 | 1430 | 0 | -0.0006 | 650 | 1.298 | 33.65 | 43.68 | 43.73 | 0 | 0 | 0 | 0 | 0 | 0 | 0 | 0 | 0 | 0 | 2 | 115.22 | 84.78 | 43 | 1811.3 | 159.3 | 0
等径 | 7.8 | 99.9 | 1.06 | 0.135 | 7.9 | 1343.1 | 0 | 1415.3 | 49 | 0 | 12 | 0 | 1.08 | 0.144 | 1156.8 | 84.72 | 0 | 1156.8 | 1.073 | 0 | 0 | 0 | 0 | 232.9 | -0.1 | 233.3 | 29.99 | 29.37 | 7.41 | 0 | 200 | 0.4 | 4.47 | 4.3 | 1330.5 | 7.4 | 100 | 21.4 | 22 | 21.1 | 21 | 1273.4 | 1430 | 0 | 0.0002 | 650 | 1.301 | 33.63 | 43.75 | 43.73 | 0 | 0 | 0 | 0 | 0 | 0 | 0 | 0 | 0 | 0 | 2 | 115.26 | 84.74 | 43 | 1812 | 159.3 | 0
等径 | 7.8 | 99.9 | 1.08 | 0.135 | 7.9 | 1343.1 | 0 | 1413.31 | 29 | 0 | 12 | 0 | 1.08 | 0.148 | 1157.9 | 84.88 | -0.01 | 1157.9 | 1.073 | 0 | 0 | 0 | 0 | 232.9 | -0.1 | 230.1 | 29.92 | 29.37 | 7.41 | 0 | 200 | 0.27 | 4.47 | 4.39 | 1334.57 | 7.4 | 100 | 21.4 | 22 | 21.1 | 21 | 1273.5 | 1430 | 0 | 0 | 650 | 1.299 | 33.66 | 43.72 | 43.73 | 0 | 0 | 0 | 0 | 0 | 0 | 0 | 0 | 0 | 0 | 2 | 115.38 | 84.62 | 43.1 | 1812.8 | 159.4 | 0
等径 | 7.8 | 99.9 | 1.04 | 0.135 | 7.9 | 1343.2 | 0 | 1413.31 | 159 | 0 | 12 | 0 | 1.08 | 0.142 | 1158.9 | 85.02 | 0.01 | 1158.9 | 1.073 | 0 | 0 | 0 | 0 | 232.9 | -0.1 | 226 | 29.91 | 29.37 | 7.41 | 0 | 200 | 0.35 | 4.43 | 4.43 | 1334.57 | 7.4 | 100 | 21.4 | 22 | 21 | 21 | 1273.5 | 1430 | 0 | 0.0005 | 650 | 1.298 | 33.64 | 43.66 | 43.73 | 0 | 0 | 0 | 0 | 0 | 0 | 0 | 0 | 0 | 0 | 2 | 115.45 | 84.55 | 43.1 | 1813.5 | 159.5 | 0
等径 | 7.8 | 99.9 | 1.06 | 0.135 | 7.9 | 1343.2 | 0 | 1414.31 | 21 | 0 | 12 | 0 | 1.08 | 0.147 | 1160 | 85.16 | -0.01 | 1160 | 1.073 | 0 | 0 | 0 | 0 | 233 | 0 | 220.3 | 29.87 | 29.37 | 7.41 | 0 | 200 | 0.28 | 4.32 | 4.45 | 1346.77 | 7.4 | 100 | 21.5 | 22 | 21 | 21 | 1273.5 | 1430 | 0 | -0.0002 | 650 | 1.3 | 33.65 | 43.74 | 43.74 | 0 | 0 | 0 | 0 | 0 | 0 | 0 | 0 | 0 | 0 | 2 | 115.56 | 84.44 | 43.1 | 1814.2 | 159.6 | 0
等径 | 7.8 | 99.9 | 1.07 | 0.135 | 7.9 | 1343.2 | 0 | 1416.3 | 26 | 0 | 12 | 0 | 1.08 | 0.146 | 1161 | 85.3 | 0 | 1161 | 1.073 | 0 | 0 | 0 | 0 | 233 | 0 | 218.6 | 29.9 | 29.37 | 7.41 | 0 | 200 | 0.27 | 4.26 | 4.43 | 1326.43 | 7.4 | 100 | 21.4 | 22 | 21 | 21 | 1273.5 | 1430 | 0 | -0.0004 | 650 | 1.299 | 33.64 | 43.7 | 43.74 | 0 | 0 | 0 | 0 | 0 | 0 | 0 | 0 | 0 | 0 | 2 | 115.63 | 84.37 | 43.1 | 1814.9 | 159.7 | 0
等径 | 7.8 | 99.9 | 0.96 | 0.135 | 7.9 | 1343.1 | 0 | 1420.29 | 39 | 0 | 12 | 0 | 1.08 | 0.133 | 1162.1 | 85.45 | -0.03 | 1162 | 1.073 | 0 | 0 | 0 | 0 | 232.8 | -0.2 | 220.8 | 29.89 | 29.37 | 7.41 | 0 | 200 | 0.29 | 4.02 | 4.36 | 1342.7 | 7.4 | 100 | 21.4 | 22 | 21 | 21 | 1273.6 | 1430 | 0 | -0.0008 | 650 | 1.3 | 33.64 | 43.73 | 43.74 | 0 | 0 | 0 | 0 | 0 | 0 | 0 | 0 | 0 | 0 | 2 | 115.76 | 84.24 | 43.1 | 1815.6 | 159.7 | 0
等径 | 7.8 | 99.9 | 1.04 | 0.135 | 7.9 | 1343 | 0 | 1418.29 | 74 | 0 | 12 | 0 | 1.08 | 0.14 | 1163.1 | 85.6 | -0.03 | 1163.1 | 1.073 | 0 | 0 | 0 | 0 | 232.8 | -0.2 | 224.2 | 29.85 | 29.37 | 7.41 | 0 | 200 | 0.28 | 3.93 | 4.26 | 1330.5 | 7.4 | 100 | 21.4 | 22 | 21.2 | 21 | 1273.8 | 1430 | 0 | -0.0003 | 650 | 1.299 | 33.64 | 43.7 | 43.74 | 0 | 0 | 0 | 0 | 0 | 0 | 0 | 0 | 0 | 0 | 2 | 115.86 | 84.14 | 43.2 | 1816.4 | 159.8 | 0
等径 | 7.8 | 99.9 | 1.07 | 0.135 | 7.9 | 1342.9 | 0 | 1415.3 | 49 | 0 | 12 | 0 | 1.08 | 0.148 | 1164.2 | 85.75 | -0.04 | 1164.2 | 1.073 | 0 | 0 | 0 | 0 | 232.7 | -0.3 | 230.9 | 29.86 | 29.37 | 7.41 | 0 | 200 | 0.26 | 3.83 | 4.12 | 1330.5 | 7.4 | 100 | 21.4 | 22 | 21.4 | 21 | 1273.9 | 1430 | 0 | -0.0006 | 650 | 1.298 | 33.64 | 43.66 | 43.74 | 0 | 0 | 0 | 0 | 0 | 0 | 0 | 0 | 0 | 0 | 2 | 116 | 84 | 43.2 | 1817.2 | 159.9 | 0
等径 | 7.8 | 99.9 | 1.02 | 0.135 | 7.9 | 1342.8 | 0 | 1415.3 | 75 | 0 | 12 | 0 | 1.08 | 0.142 | 1165.1 | 85.86 | -0.05 | 1165.1 | 1.073 | 0 | 0 | 0 | 0 | 232.7 | -0.3 | 236.7 | 29.94 | 29.37 | 7.41 | 0 | 200 | 0.32 | 3.78 | 4.01 | 1342.7 | 7.4 | 100 | 21.4 | 22 | 21.1 | 21 | 1274 | 1430 | 0 | -0.0007 | 650 | 1.3 | 33.63 | 43.72 | 43.74 | 0 | 0 | 0 | 0 | 0 | 0 | 0 | 0 | 0 | 0 | 2 | 116.09 | 83.91 | 43.2 | 1817.8 | 160 | 0
等径 | 7.8 | 99.9 | 1.08 | 0.135 | 7.9 | 1342.7 | 0 | 1418.29 | 2 | 0 | 12 | 0 | 1.08 | 0.143 | 1166.1 | 86 | -0.08 | 1166.1 | 1.073 | 0 | 0 | 0 | 0 | 232.6 | -0.4 | 235.1 | 29.89 | 29.37 | 7.41 | 0 | 200 | 0.16 | 3.78 | 3.9 | 1330.5 | 7.4 | 100 | 21.4 | 22 | 21.1 | 21 | 1274 | 1430 | 0 | -0.0018 | 650 | 1.3 | 33.65 | 43.74 | 43.73 | 0 | 0 | 0 | 0 | 0 | 0 | 0 | 0 | 0 | 0 | 2 | 116.15 | 83.85 | 43.2 | 1818.5 | 160.1 | 0
等径 | 7.8 | 99.9 | 0.98 | 0.135 | 7.9 | 1342.6 | 0 | 1417.29 | 54 | 0 | 12 | 0 | 1.08 | 0.135 | 1167.2 | 86.16 | -0.03 | 1167.2 | 1.073 | 0 | 0 | 0 | 0 | 232.6 | -0.4 | 227.2 | 29.9 | 29.37 | 7.41 | 0 | 200 | 0.19 | 3.88 | 3.83 | 1330.5 | 7.4 | 100 | 21.4 | 22 | 21 | 21 | 1274.2 | 1430 | 0 | -0.0006 | 650 | 1.299 | 33.67 | 43.74 | 43.74 | 0 | 0 | 0 | 0 | 0 | 0 | 0 | 0 | 0 | 0 | 2 | 116.25 | 83.75 | 43.3 | 1819.3 | 160.1 | 0
等径 | 7.8 | 99.9 | 0.97 | 0.135 | 7.9 | 1342.6 | 0 | 1414.31 | 65 | 0 | 12 | 0 | 1.08 | 0.131 | 1168.1 | 86.27 | -0.09 | 1168.1 | 1.073 | 0 | 0 | 0 | 0 | 232.4 | -0.6 | 227.5 | 29.89 | 29.37 | 7.41 | 0 | 200 | 0.29 | 3.89 | 3.81 | 1334.57 | 7.4 | 100 | 21.4 | 22 | 21.3 | 21 | 1274.3 | 1430 | 0 | -0.002 | 650 | 1.3 | 33.63 | 43.72 | 43.73 | 0 | 0 | 0 | 0 | 0 | 0 | 0 | 0 | 0 | 0 | 2 | 116.31 | 83.69 | 43.3 | 1819.9 | 160.2 | 0
等径 | 7.8 | 99.9 | 1.03 | 0.135 | 7.9 | 1342.6 | 0 | 1420.29 | 36 | 0 | 12 | 0 | 1.08 | 0.137 | 1169.1 | 86.4 | -0.1 | 1169.1 | 1.073 | 0 | 0 | 0 | 0 | 232.4 | -0.6 | 226.8 | 29.91 | 29.37 | 7.41 | 0 | 200 | 0.19 | 3.99 | 3.83 | 1326.43 | 7.4 | 100 | 21.4 | 22 | 21 | 21 | 1274.3 | 1430 | 0 | -0.0018 | 650 | 1.3 | 33.65 | 43.74 | 43.73 | 0 | 0 | 0 | 0 | 0 | 0 | 0 | 0 | 0 | 0 | 2 | 116.43 | 83.57 | 43.3 | 1820.6 | 160.3 | 0
等径 | 7.8 | 99.9 | 0.99 | 0.135 | 7.9 | 1342.6 | 0 | 1417.29 | 43 | 0 | 12 | 0 | 1.08 | 0.134 | 1170.1 | 86.55 | -0.07 | 1170.1 | 1.073 | 0 | 0 | 0 | 0 | 232.3 | -0.7 | 226.2 | 29.89 | 29.37 | 7.41 | 0 | 200 | 0.34 | 4.03 | 3.88 | 1330.5 | 7.4 | 100 | 21.5 | 22 | 21 | 21 | 1274.4 | 1430 | 0 | -0.0019 | 650 | 1.298 | 33.64 | 43.66 | 43.73 | 0 | 0 | 0 | 0 | 0 | 0 | 0 | 0 | 0 | 0 | 2 | 116.57 | 83.43 | 43.3 | 1821.4 | 160.4 | 0
等径 | 7.8 | 99.9 | 1.03 | 0.135 | 7.9 | 1342.7 | 0 | 1421.28 | 59 | 0 | 12 | 0 | 1.08 | 0.138 | 1171.2 | 86.69 | -0.08 | 1171.2 | 1.073 | 0 | 0 | 0 | 0 | 232.3 | -0.7 | 233.6 | 29.94 | 29.37 | 7.41 | 0 | 200 | 0.31 | 4.06 | 3.95 | 1330.5 | 7.4 | 100 | 21.5 | 22 | 21.3 | 21 | 1274.5 | 1430 | 0 | -0.0015 | 650 | 1.3 | 33.66 | 43.76 | 43.72 | 0 | 0 | 0 | 0 | 0 | 0 | 0 | 0 | 0 | 0 | 2 | 116.67 | 83.33 | 43.3 | 1822.2 | 160.5 | 0
等径 | 7.8 | 99.9 | 0.98 | 0.135 | 7.9 | 1342.8 | 0 | 1424.28 | 30 | 0 | 12 | 0 | 1.08 | 0.131 | 1172.1 | 86.82 | -0.05 | 1172.1 | 1.073 | 0 | 0 | 0 | 0 | 232.3 | -0.7 | 236.9 | 29.9 | 29.37 | 7.41 | 0 | 200 | 0.46 | 4.12 | 4 | 1326.43 | 7.4 | 100 | 21.4 | 22 | 21.1 | 21 | 1274.6 | 1430 | 0 | -0.0009 | 650 | 1.299 | 33.65 | 43.71 | 43.72 | 0 | 0 | 0 | 0 | 0 | 0 | 0 | 0 | 0 | 0 | 2 | 116.74 | 83.26 | 43.4 | 1822.8 | 160.5 | 0
等径 | 7.8 | 99.9 | 0.99 | 0.135 | 7.9 | 1342.8 | 0 | 1419.29 | 47 | 0 | 12 | 0 | 1.08 | 0.137 | 1173.1 | 86.95 | -0.04 | 1173.1 | 1.073 | 0 | 0 | 0 | 0 | 232.4 | -0.6 | 234.1 | 29.81 | 29.37 | 7.41 | 0 | 200 | 0.42 | 4.14 | 4.05 | 1330.5 | 7.4 | 100 | 21.4 | 22 | 21 | 21 | 1274.7 | 1430 | 0 | -0.0004 | 650 | 1.3 | 33.66 | 43.76 | 43.72 | 0 | 0 | 0 | 0 | 0 | 0 | 0 | 0 | 0 | 0 | 2 | 116.83 | 83.17 | 43.4 | 1823.5 | 160.6 | 0
等径 | 7.8 | 99.9 | 1.05 | 0.135 | 7.9 | 1342.8 | 0 | 1425.29 | 42 | 0 | 12 | 0 | 1.08 | 0.145 | 1174.1 | 87.09 | -0.05 | 1174.1 | 1.073 | 0 | 0 | 0 | 0 | 232.5 | -0.5 | 224.1 | 29.83 | 29.37 | 7.41 | 0 | 200 | 0.39 | 4.11 | 4.09 | 1338.64 | 7.5 | 100 | 21.4 | 22 | 21 | 21 | 1274.8 | 1430 | 0 | -0.0006 | 650 | 1.297 | 33.65 | 43.64 | 43.72 | 0 | 0 | 0 | 0 | 0 | 0 | 0 | 0 | 0 | 0 | 2 | 116.89 | 83.11 | 43.4 | 1824.2 | 160.7 | 0
等径 | 7.8 | 99.9 | 1.01 | 0.135 | 7.9 | 1342.9 | 0 | 1418.29 | 49 | 0 | 12 | 0 | 1.08 | 0.137 | 1175 | 87.22 | -0.06 | 1175 | 1.073 | 0 | 0 | 0 | 0 | 232.5 | -0.5 | 223.3 | 29.86 | 29.37 | 7.41 | 0 | 200 | 0.35 | 4.07 | 4.11 | 1342.7 | 7.5 | 100 | 21.4 | 22 | 21 | 21 | 1274.8 | 1430 | 0 | -0.0013 | 650 | 1.299 | 33.62 | 43.67 | 43.72 | 0 | 0 | 0 | 0 | 0 | 0 | 0 | 0 | 0 | 0 | 2 | 116.99 | 83.01 | 43.4 | 1824.9 | 160.8 | 0
等径 | 7.8 | 100 | 1.06 | 0.135 | 7.9 | 1342.9 | 0 | 1423.28 | 4 | 0 | 12 | 0 | 1.08 | 0.143 | 1176.2 | 87.38 | -0.05 | 1176.2 | 1.073 | 0 | 0 | 0 | 0 | 232.6 | -0.4 | 218.8 | 29.83 | 29.37 | 7.41 | 0 | 200 | 0.45 | 4 | 4.11 | 1334.57 | 7.4 | 100 | 21.5 | 22 | 21.1 | 21 | 1274.8 | 1430 | 0 | -0.0009 | 650 | 1.298 | 33.65 | 43.68 | 43.72 | 0 | 0 | 0 | 0 | 0 | 0 | 0 | 0 | 0 | 0 | 2 | 117.1 | 82.9 | 43.4 | 1825.7 | 160.9 | 0
等径 | 7.8 | 99.9 | 1.06 | 0.135 | 7.9 | 1342.8 | 0 | 1419.29 | 60 | 0 | 12 | 0 | 1.08 | 0.145 | 1177.1 | 87.5 | -0.05 | 1177.1 | 1.072 | 0 | 0 | 0 | 0 | 232.5 | -0.5 | 220.4 | 29.87 | 29.37 | 7.41 | 0 | 200 | 0.46 | 3.86 | 4.07 | 1342.7 | 7.4 | 100 | 21.4 | 22 | 21 | 21 | 1274.8 | 1430 | 0 | -0.001 | 650 | 1.299 | 33.63 | 43.69 | 43.72 | 0 | 0 | 0 | 0 | 0 | 0 | 0 | 0 | 0 | 0 | 2 | 117.23 | 82.77 | 43.5 | 1826.4 | 160.9 | 0
等径 | 7.8 | 99.9 | 1.02 | 0.135 | 7.9 | 1342.8 | 0 | 1423.28 | 19 | 0 | 12 | 0 | 1.08 | 0.14 | 1178 | 87.62 | -0.03 | 1178 | 1.072 | 0 | 0 | 0 | 0 | 232.6 | -0.4 | 225.1 | 29.83 | 29.37 | 7.41 | 0 | 200 | 0.35 | 3.79 | 4.02 | 1322.36 | 7.4 | 100 | 21.4 | 22 | 21.2 | 21 | 1274.8 | 1430 | 0 | -0.0003 | 650 | 1.298 | 33.64 | 43.66 | 43.72 | 0 | 0 | 0 | 0 | 0 | 0 | 0 | 0 | 0 | 0 | 2 | 117.3 | 82.7 | 43.5 | 1827 | 161 | 0
等径 | 7.8 | 99.9 | 1.06 | 0.135 | 7.9 | 1342.7 | 0 | 1418.29 | 34 | 0 | 12 | 0 | 1.08 | 0.142 | 1179.2 | 87.78 | -0.05 | 1179.2 | 1.072 | 0 | 0 | 0 | 0 | 232.7 | -0.3 | 232.3 | 29.84 | 29.37 | 7.41 | 0 | 200 | 0.46 | 3.76 | 3.91 | 1334.57 | 7.4 | 100 | 21.4 | 22 | 21 | 21 | 1274.9 | 1430 | 0 | -0.0008 | 650 | 1.3 | 33.67 | 43.77 | 43.72 | 0 | 0 | 0 | 0 | 0 | 0 | 0 | 0 | 0 | 0 | 2 | 117.37 | 82.63 | 43.5 | 1827.8 | 161.1 | 0
等径 | 7.8 | 99.9 | 1.12 | 0.135 | 7.9 | 1342.6 | 0 | 1418.29 | 73 | 0 | 12 | 0 | 1.08 | 0.149 | 1180.2 | 87.93 | -0.01 | 1180.2 | 1.072 | 0 | 0 | 0 | 0 | 232.8 | -0.2 | 233.4 | 29.87 | 29.37 | 7.41 | 0 | 200 | 0.34 | 3.74 | 3.83 | 1334.57 | 7.4 | 100 | 21.4 | 22 | 21.4 | 21 | 1274.9 | 1430 | 0 | 0.0001 | 650 | 1.298 | 33.65 | 43.68 | 43.72 | 0 | 0 | 0 | 0 | 0 | 0 | 0 | 0 | 0 | 0 | 2 | 117.5 | 82.5 | 43.5 | 1828.6 | 161.2 | 0
等径 | 7.8 | 99.9 | 1.14 | 0.135 | 7.9 | 1342.5 | 0 | 1415.3 | 46 | 0 | 12 | 0 | 1.08 | 0.155 | 1181.5 | 88.09 | 0.02 | 1181.5 | 1.072 | 0 | 0 | 0 | 0 | 233 | 0 | 225.8 | 29.8 | 29.37 | 7.41 | 0 | 200 | 0.35 | 3.73 | 3.77 | 1330.5 | 7.4 | 100 | 21.4 | 22 | 21.2 | 21 | 1274.9 | 1430 | 0 | 0.0008 | 650 | 1.299 | 33.65 | 43.71 | 43.73 | 0 | 0 | 0 | 0 | 0 | 0 | 0 | 0 | 0 | 0 | 2 | 117.57 | 82.43 | 43.5 | 1829.4 | 161.3 | 0
等径 | 7.8 | 99.9 | 1.09 | 0.135 | 7.9 | 1342.5 | 0 | 1414.31 | 52 | 0 | 12 | 0 | 1.08 | 0.147 | 1182.2 | 88.19 | -0.01 | 1182.2 | 1.072 | 0 | 0 | 0 | 0 | 233 | 0 | 221.2 | 29.79 | 29.37 | 7.41 | 0 | 200 | 0.34 | 3.79 | 3.75 | 1342.7 | 7.4 | 100 | 21.4 | 22 | 21.3 | 21 | 1274.9 | 1430 | 0 | -0.0004 | 650 | 1.299 | 33.65 | 43.71 | 43.73 | 0 | 0 | 0 | 0 | 0 | 0 | 0 | 0 | 0 | 0 | 2 | 117.66 | 82.34 | 43.6 | 1829.9 | 161.3 | 0
等径 | 7.8 | 99.9 | 1.05 | 0.135 | 7.9 | 1342.5 | 0 | 1414.31 | 49 | 0 | 12 | 0 | 1.08 | 0.144 | 1183.5 | 88.36 | -0.02 | 1183.4 | 1.072 | 0 | 0 | 0 | 0 | 232.9 | -0.1 | 224.2 | 29.78 | 29.37 | 7.41 | 0 | 200 | 0.51 | 3.85 | 3.75 | 1342.7 | 7.4 | 100 | 21.4 | 22 | 21.3 | 21 | 1274.8 | 1430 | 0 | -0.0009 | 650 | 1.3 | 33.63 | 43.72 | 43.73 | 0 | 0 | 0 | 0 | 0 | 0 | 0 | 0 | 0 | 0 | 2 | 117.81 | 82.19 | 43.6 | 1830.7 | 161.4 | 0
等径 | 7.8 | 100 | 1.11 | 0.135 | 7.9 | 1342.5 | 0 | 1411.33 | 41 | 0 | 12 | 0 | 1.08 | 0.148 | 1184.5 | 88.51 | -0.01 | 1184.5 | 1.072 | 0 | 0 | 0 | 0 | 233 | 0 | 227.6 | 29.84 | 29.37 | 7.41 | 0 | 200 | 0.52 | 3.96 | 3.78 | 1334.57 | 7.3 | 100 | 21.4 | 22 | 21 | 21 | 1274.8 | 1430 | 0 | 0.0001 | 650 | 1.299 | 33.65 | 43.71 | 43.73 | 0 | 0 | 0 | 0 | 0 | 0 | 0 | 0 | 0 | 0 | 2 | 117.91 | 82.09 | 43.6 | 1831.4 | 161.5 | 0
等径 | 7.8 | 100 | 1.09 | 0.135 | 7.9 | 1342.6 | 0 | 1405.39 | 192 | 0 | 12 | 0 | 1.08 | 0.148 | 1185.6 | 88.66 | 0 | 1185.6 | 1.072 | 0 | 0 | 0 | 0 | 233 | 0 | 228.5 | 29.76 | 29.37 | 7.41 | 0 | 200 | 0.51 | 4.01 | 3.85 | 1342.7 | 7.4 | 100 | 21.4 | 22 | 21.1 | 21 | 1274.8 | 1430 | 0 | 0 | 650 | 1.299 | 33.63 | 43.69 | 43.73 | 0 | 0 | 0 | 0 | 0 | 0 | 0 | 0 | 0 | 0 | 2 | 117.97 | 82.03 | 43.6 | 1832.2 | 161.6 | 0
等径 | 7.8 | 99.9 | 1.07 | 0.135 | 7.9 | 1342.7 | 0 | 1412.32 | 48 | 0 | 12 | 0 | 1.08 | 0.145 | 1186.9 | 88.83 | 0.01 | 1186.9 | 1.072 | 0 | 0 | 0 | 0 | 233 | 0 | 223.6 | 29.75 | 29.37 | 7.41 | 0 | 200 | 0.39 | 4.19 | 3.97 | 1330.5 | 7.3 | 100 | 21.4 | 22 | 21 | 21 | 1274.8 | 1430 | 0 | -0.0001 | 650 | 1.299 | 33.65 | 43.71 | 43.73 | 0 | 0 | 0 | 0 | 0 | 0 | 0 | 0 | 0 | 0 | 2 | 118.07 | 81.93 | 43.6 | 1833 | 161.7 | 0
等径 | 7.8 | 99.9 | 1.07 | 0.135 | 7.9 | 1342.8 | 0 | 1413.31 | 60 | 0 | 12 | 0 | 1.08 | 0.145 | 1187.6 | 88.93 | 0.01 | 1187.6 | 1.072 | 0 | 0 | 0 | 0 | 233.1 | 0.1 | 226.2 | 29.77 | 29.37 | 7.41 | 0 | 200 | 0.4 | 4.35 | 4.05 | 1342.7 | 7.3 | 100 | 21.4 | 22 | 21 | 21 | 1274.8 | 1430 | 0 | 0.0003 | 650 | 1.3 | 33.65 | 43.74 | 43.74 | 0 | 0 | 0 | 0 | 0 | 0 | 0 | 0 | 0 | 0 | 2 | 118.15 | 81.85 | 43.7 | 1833.5 | 161.7 | 0
等径 | 7.8 | 99.9 | 1.07 | 0.135 | 7.9 | 1342.9 | 0 | 1405.39 | 33 | 0 | 12 | 0 | 1.08 | 0.148 | 1188.9 | 89.1 | 0.05 | 1188.9 | 1.072 | 0 | 0 | 0 | 0 | 233.2 | 0.2 | 225.3 | 29.8 | 29.37 | 7.41 | 0 | 200 | 0.36 | 4.49 | 4.17 | 1338.64 | 7.4 | 100 | 21.4 | 22 | 21 | 21 | 1274.8 | 1430 | 0 | 0.0013 | 650 | 1.3 | 33.62 | 43.71 | 43.74 | 0 | 0 | 0 | 0 | 0 | 0 | 0 | 0 | 0 | 0 | 2 | 118.31 | 81.69 | 43.7 | 1834.3 | 161.8 | 0
等径 | 7.8 | 99.9 | 1.12 | 0.135 | 7.9 | 1343 | 0 | 1407.37 | 63 | 0 | 12 | 0 | 1.08 | 0.151 | 1189.9 | 89.24 | 0.01 | 1189.9 | 1.072 | 0 | 0 | 0 | 0 | 233.2 | 0.2 | 227.5 | 29.84 | 29.37 | 7.41 | 0 | 200 | 0.47 | 4.51 | 4.28 | 1338.64 | 7.4 | 100 | 21.4 | 22 | 21.1 | 21 | 1274.7 | 1430 | 0 | 0.0004 | 650 | 1.299 | 33.66 | 43.72 | 43.74 | 0 | 0 | 0 | 0 | 0 | 0 | 0 | 0 | 0 | 0 | 2 | 118.44 | 81.56 | 43.7 | 1835 | 161.9 | 0
等径 | 7.8 | 99.9 | 1.05 | 0.135 | 7.9 | 1343.2 | 0 | 1413.31 | 50 | 0 | 12 | 0 | 1.08 | 0.148 | 1191 | 89.4 | 0.02 | 1191 | 1.072 | 0 | 0 | 0 | 0 | 233.2 | 0.2 | 230.5 | 29.8 | 29.37 | 7.41 | 0 | 200 | 0.52 | 4.56 | 4.39 | 1342.7 | 7.3 | 100 | 21.4 | 22 | 21 | 21 | 1274.7 | 1430 | 0 | 0.0004 | 650 | 1.301 | 33.64 | 43.77 | 43.75 | 0 | 0 | 0 | 0 | 0 | 0 | 0 | 0 | 0 | 0 | 2 | 118.53 | 81.47 | 43.7 | 1835.7 | 162 | 0
等径 | 7.8 | 99.9 | 1.09 | 0.135 | 7.9 | 1343.2 | 0 | 1416.3 | 55 | 0 | 12 | 0 | 1.08 | 0.148 | 1192.2 | 89.56 | 0.05 | 1192.2 | 1.072 | 0 | 0 | 0 | 0 | 233.3 | 0.3 | 232.8 | 29.75 | 29.37 | 7.41 | 0 | 200 | 0.46 | 4.51 | 4.49 | 1326.43 | 7.3 | 100 | 21.4 | 22 | 21.1 | 21 | 1274.6 | 1430 | 0 | 0.0014 | 650 | 1.298 | 33.66 | 43.69 | 43.75 | 0 | 0 | 0 | 0 | 0 | 0 | 0 | 0 | 0 | 0 | 2 | 118.61 | 81.39 | 43.7 | 1836.5 | 162.1 | 0
等径 | 7.8 | 99.9 | 1.11 | 0.135 | 7.9 | 1343.3 | 0 | 1424.28 | 40 | 0 | 12 | 0 | 1.08 | 0.148 | 1193.4 | 89.72 | 0.05 | 1193.4 | 1.072 | 0 | 0 | 0 | 0 | 233.4 | 0.4 | 233.1 | 29.79 | 29.37 | 7.41 | 0 | 200 | 0.41 | 4.44 | 4.53 | 1334.57 | 7.4 | 100 | 21.5 | 22 | 21.1 | 21 | 1274.5 | 1430 | 0 | 0.0009 | 650 | 1.3 | 33.66 | 43.76 | 43.76 | 0 | 0 | 0 | 0 | 0 | 0 | 0 | 0 | 0 | 0 | 2 | 118.76 | 81.24 | 43.8 | 1837.3 | 162.1 | 0
等径 | 7.8 | 99.9 | 1.11 | 0.135 | 7.9 | 1343.3 | 0 | 1413.31 | 96 | 0 | 12 | 0 | 1.08 | 0.146 | 1194.4 | 89.85 | 0.03 | 1194.4 | 1.072 | 0 | 0 | 0 | 0 | 233.4 | 0.4 | 231.4 | 29.77 | 29.37 | 7.41 | 0 | 200 | 0.36 | 4.36 | 4.51 | 1342.7 | 7.4 | 100 | 21.4 | 22 | 21.1 | 21 | 1274.5 | 1430 | 0 | 0.0001 | 650 | 1.3 | 33.65 | 43.74 | 43.76 | 0 | 0 | 0 | 0 | 0 | 0 | 0 | 0 | 0 | 0 | 2 | 118.83 | 81.17 | 43.8 | 1837.9 | 162.2 | 0
等径 | 7.8 | 99.9 | 1.06 | 0.135 | 7.9 | 1343.2 | 0 | 1415.3 | 64 | 0 | 12 | 0 | 1.08 | 0.14 | 1195.5 | 90 | 0.04 | 1195.5 | 1.072 | 0 | 0 | 0 | 0 | 233.3 | 0.3 | 227 | 29.72 | 29.37 | 7.41 | 0 | 200 | 0.55 | 4.26 | 4.46 | 1342.7 | 7.4 | 100 | 21.4 | 22 | 21.1 | 21 | 1274.5 | 1430 | 0 | 0.0004 | 650 | 1.299 | 33.65 | 43.71 | 43.77 | 0 | 0 | 0 | 0 | 0 | 0 | 0 | 0 | 0 | 0 | 2 | 118.95 | 81.05 | 43.8 | 1838.6 | 162.3 | 0
等径 | 7.8 | 99.9 | 1.07 | 0.135 | 7.9 | 1343.1 | 0 | 1420.29 | 158 | 0 | 12 | 0 | 1.08 | 0.145 | 1196.6 | 90.17 | 0.04 | 1196.6 | 1.072 | 0 | 0 | 0 | 0 | 233.3 | 0.3 | 216.3 | 29.67 | 29.37 | 7.41 | 0 | 200 | 0.49 | 4.16 | 4.39 | 1342.7 | 7.4 | 100 | 21.4 | 22 | 21.1 | 21 | 1274.6 | 1430 | 0 | 0.0012 | 650 | 1.3 | 33.64 | 43.73 | 43.77 | 0 | 0 | 0 | 0 | 0 | 0 | 0 | 0 | 0 | 0 | 2 | 119 | 81 | 43.8 | 1839.4 | 162.4 | 0
等径 | 7.8 | 99.9 | 1.06 | 0.135 | 7.9 | 1343.1 | 0 | 1420.29 | 70 | 0 | 12 | 0 | 1.08 | 0.142 | 1197.8 | 90.32 | 0.03 | 1197.8 | 1.073 | 0 | 0 | 0 | 0 | 233.3 | 0.3 | 217.1 | 29.7 | 29.37 | 7.41 | 0 | 200 | 0.5 | 4.08 | 4.31 | 1350.84 | 7.4 | 100 | 21.4 | 22 | 21.2 | 21 | 1274.7 | 1430 | 0 | 0.0001 | 650 | 1.299 | 33.64 | 43.7 | 43.77 | 0 | 0 | 0 | 0 | 0 | 0 | 0 | 0 | 0 | 0 | 2 | 119.11 | 80.89 | 43.9 | 1840.1 | 162.5 | 0
等径 | 7.8 | 99.9 | 1.07 | 0.135 | 7.9 | 1343 | 0 | 1413.31 | 55 | 0 | 12 | 0 | 1.08 | 0.142 | 1198.6 | 90.44 | -0.02 | 1198.6 | 1.072 | 0 | 0 | 0 | 0 | 233.2 | 0.2 | 219.2 | 29.68 | 29.37 | 7.41 | 0 | 200 | 0.46 | 4.04 | 4.23 | 1334.57 | 7.4 | 100 | 21.4 | 22 | 21.1 | 21 | 1274.7 | 1430 | 0 | -0.0006 | 650 | 1.3 | 33.65 | 43.74 | 43.78 | 0 | 0 | 0 | 0 | 0 | 0 | 0 | 0 | 0 | 0 | 2 | 119.21 | 80.79 | 43.9 | 1840.7 | 162.5 | 0
等径 | 7.8 | 99.9 | 1.04 | 0.135 | 7.9 | 1342.9 | 0 | 1419.29 | 50 | 0 | 12 | 0 | 1.08 | 0.143 | 1199.8 | 90.59 | 0 | 1199.8 | 1.072 | 0 | 0 | 0 | 0 | 233.1 | 0.1 | 219.1 | 29.69 | 29.37 | 7.41 | 0 | 200 | 0.43 | 3.99 | 4.14 | 1330.5 | 7.3 | 100 | 21.4 | 22 | 21 | 21 | 1274.8 | 1430 | 0 | 0.0003 | 650 | 1.3 | 33.68 | 43.78 | 43.78 | 0 | 0 | 0 | 0 | 0 | 0 | 0 | 0 | 0 | 0 | 2 | 119.28 | 80.72 | 43.9 | 1841.5 | 162.6 | 0
等径 | 7.8 | 99.9 | 0.97 | 0.135 | 7.9 | 1342.8 | 0 | 1417.29 | 69 | 0 | 13 | 0 | 1.08 | 0.133 | 1200.8 | 90.73 | -0.06 | 1200.8 | 1.072 | 0 | 0 | 0 | 0 | 232.8 | -0.2 | 226.7 | 29.73 | 29.37 | 7.41 | 0 | 200 | 0.51 | 3.95 | 4.07 | 1330.5 | 7.4 | 100 | 21.4 | 22 | 21 | 21 | 1274.8 | 1430 | 0 | -0.0014 | 650 | 1.3 | 33.69 | 43.8 | 43.78 | 0 | 0 | 0 | 0 | 0 | 0 | 0 | 0 | 0 | 0 | 2 | 119.4 | 80.6 | 43.9 | 1842.2 | 162.7 | 0
等径 | 7.8 | 99.9 | 1.03 | 0.135 | 7.9 | 1342.8 | 0 | 1409.35 | 48 | 0 | 13 | 0 | 1.08 | 0.134 | 1201.9 | 90.89 | -0.09 | 1201.9 | 1.072 | 0 | 0 | 0 | 0 | 232.6 | -0.4 | 240.4 | 29.75 | 29.37 | 7.41 | 0 | 200 | 0.33 | 3.93 | 4 | 1330.5 | 7.4 | 100 | 21.4 | 22 | 21.2 | 21 | 1274.9 | 1430 | 0 | -0.0019 | 650 | 1.298 | 33.68 | 43.72 | 43.77 | 0 | 0 | 0 | 0 | 0 | 0 | 0 | 0 | 0 | 0 | 2 | 119.56 | 80.44 | 43.9 | 1843 | 162.8 | 0
等径 | 7.8 | 99.9 | 1.05 | 0.135 | 7.9 | 1342.7 | 0 | 1415.3 | 64 | 0 | 13 | 0 | 1.08 | 0.139 | 1202.8 | 91 | -0.06 | 1202.8 | 1.072 | 0 | 0 | 0 | 0 | 232.6 | -0.4 | 238 | 29.63 | 29.37 | 7.41 | 0 | 200 | 0.32 | 3.9 | 3.97 | 1330.5 | 7.4 | 100 | 21.5 | 22 | 21 | 21 | 1275 | 1430 | 0 | -0.0012 | 650 | 1.298 | 33.68 | 43.72 | 43.77 | 0 | 0 | 0 | 0 | 0 | 0 | 0 | 0 | 0 | 0 | 2 | 119.6 | 80.4 | 44 | 1843.6 | 162.8 | 0
等径 | 7.8 | 99.9 | 1.03 | 0.135 | 7.9 | 1342.7 | 0 | 1412.32 | 158 | 0 | 13 | 0 | 1.08 | 0.139 | 1203.8 | 91.14 | -0.05 | 1203.8 | 1.072 | 0 | 0 | 0 | 0 | 232.6 | -0.4 | 232 | 29.64 | 29.37 | 7.41 | 0 | 200 | 0.31 | 3.92 | 3.94 | 1322.36 | 7.4 | 100 | 21.4 | 22 | 21.2 | 21 | 1275.2 | 1430 | 0 | -0.001 | 650 | 1.3 | 33.67 | 43.77 | 43.77 | 0 | 0 | 0 | 0 | 0 | 0 | 0 | 0 | 0 | 0 | 2 | 119.69 | 80.31 | 44 | 1844.3 | 162.9 | 0
等径 | 7.8 | 99.9 | 0.98 | 0.135 | 7.9 | 1342.7 | 0 | 1408.36 | 66 | 0 | 13 | 0 | 1.08 | 0.133 | 1204.8 | 91.28 | -0.07 | 1204.8 | 1.072 | 0 | 0 | 0 | 0 | 232.5 | -0.5 | 231.7 | 29.69 | 29.37 | 7.41 | 0 | 200 | 0.23 | 3.91 | 3.92 | 1322.36 | 7.4 | 100 | 21.4 | 22 | 21.1 | 21 | 1275.3 | 1430 | 0 | -0.0015 | 650 | 1.3 | 33.65 | 43.74 | 43.77 | 0 | 0 | 0 | 0 | 0 | 0 | 0 | 0 | 0 | 0 | 2 | 119.84 | 80.16 | 44 | 1845.1 | 163 | 0
等径 | 7.8 | 99.9 | 1.07 | 0.135 | 7.9 | 1342.7 | 0 | 1410.34 | 47 | 0 | 13 | 0 | 1.08 | 0.145 | 1205.9 | 91.42 | -0.05 | 1205.8 | 1.072 | 0 | 0 | 0 | 0 | 232.6 | -0.4 | 229.5 | 29.71 | 29.37 | 7.41 | 0 | 200 | 0.33 | 3.92 | 3.91 | 1330.5 | 7.4 | 100 | 21.4 | 22 | 21.1 | 21 | 1275.3 | 1430 | 0 | -0.0004 | 650 | 1.298 | 33.67 | 43.7 | 43.77 | 0 | 0 | 0 | 0 | 0 | 0 | 0 | 0 | 0 | 0 | 2 | 119.9 | 80.1 | 44 | 1845.8 | 163.1 | 0
等径 | 7.8 | 99.9 | 1 | 0.135 | 7.9 | 1342.7 | 0 | 1411.33 | 175 | 0 | 13 | 0 | 1.08 | 0.137 | 1206.8 | 91.55 | -0.04 | 1206.8 | 1.072 | 0 | 0 | 0 | 0 | 232.5 | -0.5 | 224.6 | 29.65 | 29.37 | 7.41 | 0 | 200 | 0.31 | 3.91 | 3.91 | 1330.5 | 7.4 | 100 | 21.4 | 22 | 21 | 21 | 1275.3 | 1430 | 0 | -0.0008 | 650 | 1.301 | 33.65 | 43.78 | 43.77 | 0 | 0 | 0 | 0 | 0 | 0 | 0 | 0 | 0 | 0 | 2 | 120.01 | 79.99 | 44 | 1846.5 | 163.2 | 0
等径 | 7.8 | 100 | 1.03 | 0.135 | 7.9 | 1342.7 | 0 | 1412.32 | 31 | 0 | 13 | 0 | 1.08 | 0.137 | 1207.8 | 91.69 | -0.07 | 1207.8 | 1.072 | 0 | 0 | 0 | 0 | 232.5 | -0.5 | 226.3 | 29.7 | 29.37 | 7.41 | 0 | 200 | 0.32 | 3.88 | 3.9 | 1326.43 | 7.4 | 100 | 21.4 | 22 | 21 | 21 | 1275.3 | 1430 | 0 | -0.0019 | 650 | 1.299 | 33.67 | 43.74 | 43.77 | 0 | 0 | 0 | 0 | 0 | 0 | 0 | 0 | 0 | 0 | 2 | 120.12 | 79.88 | 44.1 | 1847.2 | 163.2 | 0
等径 | 7.8 | 100 | 0.99 | 0.135 | 7.9 | 1342.7 | 0 | 1421.28 | 17 | 0 | 13 | 0 | 1.08 | 0.138 | 1208.8 | 91.83 | -0.07 | 1208.8 | 1.072 | 0 | 0 | 0 | 0 | 232.4 | -0.6 | 237.4 | 29.65 | 29.37 | 7.41 | 0 | 200 | 0.38 | 3.83 | 3.9 | 1326.43 | 7.4 | 100 | 21.4 | 22 | 21.1 | 21 | 1275.4 | 1430 | 0 | -0.0007 | 650 | 1.3 | 33.65 | 43.74 | 43.77 | 0 | 0 | 0 | 0 | 0 | 0 | 0 | 0 | 0 | 0 | 2 | 120.18 | 79.82 | 44.1 | 1848 | 163.3 | 0
等径 | 7.8 | 99.9 | 0.99 | 0.135 | 7.9 | 1342.6 | 0 | 1417.29 | 43 | 0 | 13 | 0 | 1.08 | 0.135 | 1209.8 | 91.97 | -0.08 | 1209.8 | 1.072 | 0 | 0 | 0 | 0 | 232.4 | -0.6 | 232.5 | 29.67 | 29.37 | 7.41 | 0 | 200 | 0.41 | 3.83 | 3.88 | 1330.5 | 7.5 | 100 | 21.4 | 22 | 21.2 | 21 | 1275.5 | 1430 | 0 | -0.0017 | 650 | 1.299 | 33.67 | 43.74 | 43.77 | 0 | 0 | 0 | 0 | 0 | 0 | 0 | 0 | 0 | 0 | 2 | 120.28 | 79.72 | 44.1 | 1848.7 | 163.4 | 0
等径 | 7.8 | 99.9 | 1.01 | 0.135 | 7.9 | 1342.6 | 0 | 1421.28 | 33 | 0 | 13 | 0 | 1.08 | 0.137 | 1210.8 | 92.1 | -0.07 | 1210.8 | 1.072 | 0 | 0 | 0 | 0 | 232.4 | -0.6 | 229.2 | 29.71 | 29.37 | 7.41 | 0 | 200 | 0.5 | 3.8 | 3.85 | 1342.7 | 7.4 | 100 | 21.4 | 22 | 21 | 21 | 1275.5 | 1430 | 0 | -0.0013 | 650 | 1.3 | 33.68 | 43.78 | 43.77 | 0 | 0 | 0 | 0 | 0 | 0 | 0 | 0 | 0 | 0 | 2 | 120.4 | 79.6 | 44.1 | 1849.4 | 163.5 | 0
等径 | 7.8 | 99.9 | 1.01 | 0.135 | 7.9 | 1342.6 | 0 | 1421.28 | 14 | 0 | 13 | 0 | 1.08 | 0.137 | 1211.8 | 92.24 | -0.06 | 1211.8 | 1.072 | 0 | 0 | 0 | 0 | 232.5 | -0.5 | 231 | 29.67 | 29.37 | 7.41 | 0 | 200 | 0.59 | 3.87 | 3.83 | 1326.43 | 7.4 | 100 | 21.4 | 22 | 21 | 21 | 1275.5 | 1430 | 0 | -0.0012 | 650 | 1.301 | 33.64 | 43.77 | 43.77 | 0 | 0 | 0 | 0 | 0 | 0 | 0 | 0 | 0 | 0 | 2 | 120.46 | 79.54 | 44.1 | 1850.1 | 163.6 | 0
等径 | 7.8 | 99.9 | 1.02 | 0.135 | 7.9 | 1342.6 | 0 | 1420.29 | 74 | 0 | 13 | 0 | 1.08 | 0.139 | 1212.8 | 92.38 | -0.06 | 1212.8 | 1.072 | 0 | 0 | 0 | 0 | 232.5 | -0.5 | 228.7 | 29.65 | 29.37 | 7.41 | 0 | 200 | 0.51 | 3.88 | 3.82 | 1358.98 | 7.4 | 100 | 21.4 | 22 | 21.3 | 21 | 1275.7 | 1430 | 0 | -0.0011 | 650 | 1.3 | 33.68 | 43.78 | 43.77 | 0 | 0 | 0 | 0 | 0 | 0 | 0 | 0 | 0 | 0 | 2 | 120.58 | 79.42 | 44.2 | 1850.8 | 163.6 | 0
等径 | 7.8 | 99.9 | 1.06 | 0.135 | 7.9 | 1342.6 | 0 | 1419.29 | 30 | 0 | 13 | 0 | 1.08 | 0.14 | 1214 | 92.53 | -0.03 | 1213.9 | 1.072 | 0 | 0 | 0 | 0 | 232.6 | -0.4 | 223.2 | 29.66 | 29.37 | 7.41 | 0 | 200 | 0.53 | 4 | 3.83 | 1330.5 | 7.4 | 100 | 21.4 | 22 | 21 | 21 | 1275.8 | 1430 | 0 | -0.0006 | 650 | 1.299 | 33.67 | 43.74 | 43.77 | 0 | 0 | 0 | 0 | 0 | 0 | 0 | 0 | 0 | 0 | 2 | 120.69 | 79.31 | 44.2 | 1851.6 | 163.7 | 0
等径 | 7.8 | 99.9 | 1.06 | 0.135 | 7.9 | 1342.6 | 0 | 1419.29 | 34 | 0 | 13 | 0 | 1.08 | 0.142 | 1214.8 | 92.65 | -0.02 | 1214.8 | 1.072 | 0 | 0 | 0 | 0 | 232.7 | -0.3 | 224 | 29.61 | 29.37 | 7.41 | 0 | 200 | 0.57 | 4.04 | 3.85 | 1322.36 | 7.3 | 100 | 21.5 | 22 | 21.2 | 21 | 1275.8 | 1430 | 0 | -0.0009 | 650 | 1.3 | 33.66 | 43.76 | 43.77 | 0 | 0 | 0 | 0 | 0 | 0 | 0 | 0 | 0 | 0 | 2 | 120.74 | 79.26 | 44.2 | 1852.2 | 163.8 | 0
等径 | 7.8 | 99.9 | 1.03 | 0.135 | 7.9 | 1342.7 | 0 | 1423.28 | 4 | 0 | 13 | 0 | 1.08 | 0.14 | 1215.9 | 92.8 | -0.03 | 1215.9 | 1.072 | 0 | 0 | 0 | 0 | 232.7 | -0.3 | 227.7 | 29.66 | 29.37 | 7.41 | 0 | 200 | 0.46 | 4.03 | 3.9 | 1334.57 | 7.3 | 100 | 21.4 | 22 | 21 | 21 | 1275.9 | 1430 | 0 | -0.0002 | 650 | 1.298 | 33.67 | 43.7 | 43.77 | 0 | 0 | 0 | 0 | 0 | 0 | 0 | 0 | 0 | 0 | 2 | 120.86 | 79.14 | 44.2 | 1853 | 163.9 | 0
等径 | 7.8 | 99.9 | 1.03 | 0.135 | 7.9 | 1342.7 | 0 | 1418.29 | 73 | 0 | 13 | 0 | 1.08 | 0.141 | 1216.9 | 92.93 | -0.03 | 1216.9 | 1.072 | 0 | 0 | 0 | 0 | 232.7 | -0.3 | 223.1 | 29.65 | 29.37 | 7.41 | 0 | 200 | 0.45 | 4.17 | 3.96 | 1322.36 | 7.4 | 100 | 21.4 | 22 | 21.1 | 21 | 1275.9 | 1430 | 0 | -0.001 | 650 | 1.301 | 33.65 | 43.78 | 43.77 | 0 | 0 | 0 | 0 | 0 | 0 | 0 | 0 | 0 | 0 | 2 | 120.98 | 79.02 | 44.2 | 1853.7 | 164 | 0
等径 | 7.8 | 99.9 | 1.06 | 0.135 | 7.9 | 1342.8 | 0 | 1411.33 | 0 | 0 | 13 | 0 | 1.08 | 0.14 | 1218 | 93.08 | -0.04 | 1218 | 1.072 | 0 | 0 | 0 | 0 | 232.8 | -0.2 | 229.8 | 29.67 | 29.37 | 7.41 | 0 | 200 | 0.38 | 4.24 | 4.04 | 1338.64 | 7.4 | 100 | 21.4 | 22 | 21 | 21 | 1275.9 | 1430 | 0 | -0.0008 | 650 | 1.299 | 33.66 | 43.72 | 43.77 | 0 | 0 | 0 | 0 | 0 | 0 | 0 | 0 | 0 | 0 | 2 | 121.09 | 78.91 | 44.3 | 1854.4 | 164 | 0
等径 | 7.8 | 99.9 | 1.11 | 0.135 | 7.9 | 1342.9 | 0 | 1417.29 | 40 | 0 | 13 | 0 | 1.08 | 0.145 | 1219 | 93.23 | -0.01 | 1219 | 1.072 | 0 | 0 | 0 | 0 | 232.9 | -0.1 | 236.6 | 29.65 | 29.37 | 7.41 | 0 | 200 | 0.39 | 4.32 | 4.11 | 1334.57 | 7.4 | 100 | 21.4 | 22 | 21 | 21 | 1275.9 | 1430 | 0 | -0.0002 | 650 | 1.3 | 33.68 | 43.78 | 43.77 | 0 | 0 | 0 | 0 | 0 | 0 | 0 | 0 | 0 | 0 | 2 | 121.17 | 78.83 | 44.3 | 1855.2 | 164.1 | 0
等径 | 7.8 | 99.9 | 1.11 | 0.135 | 7.9 | 1342.9 | 0 | 1424.28 | 85 | 0 | 13 | 0 | 1.08 | 0.149 | 1220.1 | 93.37 | 0 | 1220.1 | 1.071 | 0 | 0 | 0 | 0 | 233 | 0 | 232 | 29.63 | 29.37 | 7.41 | 0 | 200 | 0.38 | 4.39 | 4.19 | 1342.7 | 7.3 | 100 | 21.5 | 22 | 21 | 21 | 1276 | 1430 | 0 | 0.0004 | 650 | 1.3 | 33.67 | 43.77 | 43.77 | 0 | 0 | 0 | 0 | 0 | 0 | 0 | 0 | 0 | 0 | 2 | 121.26 | 78.74 | 44.3 | 1855.9 | 164.2 | 0
等径 | 7.8 | 99.8 | 1.04 | 0.135 | 7.9 | 1343 | 0 | 1418.29 | 61 | 0 | 13 | 0 | 1.08 | 0.142 | 1221.1 | 93.52 | 0 | 1221.1 | 1.071 | 0 | 0 | 0 | 0 | 232.9 | -0.1 | 228.7 | 29.66 | 29.37 | 7.41 | 0 | 200 | 0.29 | 4.41 | 4.27 | 1318.29 | 7.3 | 100 | 21.5 | 22 | 21.1 | 21 | 1276 | 1430 | 0 | -0.0001 | 650 | 1.3 | 33.67 | 43.77 | 43.78 | 0 | 0 | 0 | 0 | 0 | 0 | 0 | 0 | 0 | 0 | 2 | 121.37 | 78.63 | 44.3 | 1856.6 | 164.3 | 0
等径 | 7.8 | 99.9 | 1.08 | 0.135 | 7.9 | 1343.1 | 0 | 1425.29 | 65 | 0 | 13 | 0 | 1.08 | 0.148 | 1222.2 | 93.68 | -0.01 | 1222.2 | 1.071 | 0 | 0 | 0 | 0 | 232.9 | -0.1 | 231.2 | 29.6 | 29.37 | 7.41 | 0 | 200 | 0.21 | 4.37 | 4.34 | 1330.5 | 7.4 | 100 | 21.4 | 22 | 21 | 21 | 1276 | 1430 | 0 | -0.0001 | 650 | 1.3 | 33.67 | 43.77 | 43.78 | 0 | 0 | 0 | 0 | 0 | 0 | 0 | 0 | 0 | 0 | 2 | 121.49 | 78.51 | 44.4 | 1857.4 | 164.4 | 0
等径 | 7.8 | 99.9 | 1.11 | 0.135 | 7.9 | 1343.1 | 0 | 1426.29 | 15 | 0 | 13 | 0 | 1.08 | 0.149 | 1223.2 | 93.81 | -0.03 | 1223.2 | 1.071 | 0 | 0 | 0 | 0 | 232.9 | 0 | 230.9 | 29.66 | 29.37 | 7.41 | 0 | 200 | 0.26 | 4.32 | 4.36 | 1350.84 | 7.4 | 100 | 21.4 | 22 | 21.1 | 21 | 1276.1 | 1430 | 0 | -0.0004 | 650 | 1.301 | 33.67 | 43.8 | 43.78 | 0 | 0 | 0 | 0 | 0 | 0 | 0 | 0 | 0 | 0 | 2 | 121.6 | 78.4 | 44.4 | 1858.1 | 164.4 | 0
等径 | 7.8 | 99.9 | 1.11 | 0.135 | 7.9 | 1343.1 | 0 | 1417.29 | 32 | 0 | 13 | 0 | 1.08 | 0.149 | 1224.4 | 93.95 | 0 | 1224.2 | 1.071 | 0 | 0 | 0 | 0 | 233 | 0 | 224.8 | 29.59 | 29.37 | 7.41 | 0 | 200 | 0.29 | 4.25 | 4.36 | 1342.7 | 7.4 | 100 | 21.4 | 22 | 21.1 | 21 | 1276.2 | 1430 | 0 | 0.0002 | 650 | 1.301 | 33.67 | 43.8 | 43.78 | 0 | 0 | 0 | 0 | 0 | 0 | 0 | 0 | 0 | 0 | 2 | 121.68 | 78.32 | 44.4 | 1858.8 | 164.5 | 0
等径 | 7.8 | 99.9 | 1.07 | 0.135 | 7.9 | 1343.1 | 0 | 1423.28 | 64 | 0 | 13 | 0 | 1.08 | 0.142 | 1225.6 | 94.13 | 0.01 | 1225.6 | 1.071 | 0 | 0 | 0 | 0 | 233 | 0 | 229.9 | 29.64 | 29.37 | 7.41 | 0 | 200 | 0.3 | 4.17 | 4.32 | 1334.57 | 7.4 | 100 | 21.4 | 22 | 21 | 21 | 1276.3 | 1430 | 0 | 0 | 650 | 1.298 | 33.68 | 43.72 | 43.79 | 0 | 0 | 0 | 0 | 0 | 0 | 0 | 0 | 0 | 0 | 2 | 121.85 | 78.15 | 44.4 | 1859.6 | 164.6 | 0
等径 | 7.8 | 99.9 | 1.07 | 0.135 | 7.9 | 1343 | 0 | 1418.29 | 31 | 0 | 13 | 0 | 1.08 | 0.144 | 1226.2 | 94.22 | -0.01 | 1226.2 | 1.071 | 0 | 0 | 0 | 0 | 233 | 0 | 237.1 | 29.64 | 29.37 | 7.41 | 0 | 200 | 0.3 | 4.13 | 4.29 | 1342.7 | 7.4 | 100 | 21.4 | 22 | 21.1 | 21 | 1276.4 | 1430 | 0 | -0.0003 | 650 | 1.3 | 33.7 | 43.81 | 43.79 | 0 | 0 | 0 | 0 | 0 | 0 | 0 | 0 | 0 | 0 | 2 | 121.9 | 78.1 | 44.4 | 1860.1 | 164.7 | 0
等径 | 7.8 | 99.9 | 1.06 | 0.135 | 7.9 | 1343 | 0 | 1420.29 | 13 | 0 | 13 | 0 | 1.08 | 0.147 | 1227.5 | 94.39 | -0.03 | 1227.5 | 1.071 | 0 | 0 | 0 | 0 | 232.9 | -0.1 | 235.9 | 29.69 | 29.37 | 7.41 | 0 | 200 | 0.36 | 4.04 | 4.22 | 1330.5 | 7.3 | 100 | 21.4 | 22 | 21 | 21 | 1276.6 | 1430 | 0 | -0.0002 | 650 | 1.299 | 33.66 | 43.72 | 43.79 | 0 | 0 | 0 | 0 | 0 | 0 | 0 | 0 | 0 | 0 | 2 | 121.98 | 78.02 | 44.5 | 1860.9 | 164.8 | 0
等径 | 7.8 | 100 | 1.08 | 0.135 | 7.9 | 1342.9 | 0 | 1419.29 | 33 | 0 | 13 | 0 | 1.08 | 0.145 | 1228.5 | 94.53 | -0.04 | 1228.5 | 1.071 | 0 | 0 | 0 | 0 | 232.9 | -0.1 | 234.9 | 29.65 | 29.37 | 7.41 | 0 | 200 | 0.33 | 4.01 | 4.15 | 1326.43 | 7.4 | 100 | 21.4 | 22 | 21 | 21 | 1276.6 | 1430 | 0 | -0.0013 | 650 | 1.298 | 33.69 | 43.73 | 43.79 | 0 | 0 | 0 | 0 | 0 | 0 | 0 | 0 | 0 | 0 | 2 | 122.1 | 77.9 | 44.5 | 1861.6 | 164.8 | 0
等径 | 7.8 | 99.9 | 1.03 | 0.135 | 7.9 | 1342.9 | 0 | 1420.29 | 173 | 0 | 13 | 0 | 1.08 | 0.138 | 1229.5 | 94.67 | -0.01 | 1229.5 | 1.071 | 0 | 0 | 0 | 0 | 232.9 | -0.2 | 227.8 | 29.59 | 29.37 | 7.41 | 0 | 200 | 0.22 | 3.99 | 4.09 | 1318.29 | 7.4 | 100 | 21.5 | 22 | 21 | 21 | 1276.6 | 1430 | 0 | -0.0004 | 650 | 1.3 | 33.7 | 43.81 | 43.79 | 0 | 0 | 0 | 0 | 0 | 0 | 0 | 0 | 0 | 0 | 2 | 122.19 | 77.81 | 44.5 | 1862.3 | 164.9 | 0
等径 | 7.8 | 99.9 | 1.03 | 0.135 | 7.9 | 1342.8 | 0 | 1421.28 | 173 | 0 | 13 | 0 | 1.08 | 0.141 | 1230.5 | 94.81 | -0.01 | 1230.5 | 1.071 | 0 | 0 | 0 | 0 | 232.9 | -0.1 | 226.2 | 29.59 | 29.37 | 7.41 | 0 | 200 | 0.24 | 4.01 | 4.05 | 1322.36 | 7.4 | 100 | 21.4 | 22 | 21 | 21 | 1276.5 | 1430 | 0 | -0.0005 | 650 | 1.299 | 33.67 | 43.74 | 43.79 | 0 | 0 | 0 | 0 | 0 | 0 | 0 | 0 | 0 | 0 | 2 | 122.25 | 77.75 | 44.5 | 1863 | 165 | 0
等径 | 7.8 | 99.9 | 1.08 | 0.135 | 7.9 | 1342.8 | 0 | 1418.29 | 60 | 0 | 13 | 0 | 1.08 | 0.145 | 1231.6 | 94.95 | -0.02 | 1231.6 | 1.071 | 0 | 0 | 0 | 0 | 232.9 | -0.1 | 223.8 | 29.6 | 29.37 | 7.41 | 0 | 200 | 0.3 | 4.01 | 4.02 | 1326.43 | 7.4 | 100 | 21.4 | 22 | 21.1 | 21 | 1276.3 | 1430 | 0 | -0.0006 | 650 | 1.298 | 33.68 | 43.72 | 43.8 | 0 | 0 | 0 | 0 | 0 | 0 | 0 | 0 | 0 | 0 | 2 | 122.38 | 77.62 | 44.5 | 1863.7 | 165.1 | 0
等径 | 7.8 | 99.9 | 1.07 | 0.135 | 7.9 | 1342.8 | 0 | 1421.28 | 28 | 0 | 13 | 0 | 1.08 | 0.147 | 1232.8 | 95.11 | -0.01 | 1232.8 | 1.071 | 0 | 0 | 0 | 0 | 232.9 | -0.1 | 225.1 | 29.64 | 29.37 | 7.41 | 0 | 200 | 0.33 | 4.02 | 4.02 | 1338.64 | 7.3 | 100 | 21.4 | 22 | 21.3 | 21 | 1276.2 | 1430 | 0 | -0.0001 | 650 | 1.3 | 33.68 | 43.78 | 43.8 | 0 | 0 | 0 | 0 | 0 | 0 | 0 | 0 | 0 | 0 | 2 | 122.51 | 77.49 | 44.6 | 1864.5 | 165.2 | 0
等径 | 7.8 | 100 | 1.12 | 0.135 | 7.9 | 1342.8 | 0 | 1414.31 | 77 | 0 | 13 | 0 | 1.08 | 0.148 | 1233.8 | 95.25 | -0.01 | 1233.8 | 1.071 | 0 | 0 | 0 | 0 | 233 | 0 | 223.5 | 29.58 | 29.37 | 7.41 | 0 | 200 | 0.41 | 4.1 | 4.03 | 1350.84 | 7.3 | 100 | 21.4 | 22 | 21.2 | 21 | 1276.2 | 1430 | 0 | -0.0001 | 650 | 1.301 | 33.68 | 43.82 | 43.8 | 0 | 0 | 0 | 0 | 0 | 0 | 0 | 0 | 0 | 0 | 2 | 122.55 | 77.45 | 44.6 | 1865.2 | 165.2 | 0
等径 | 7.8 | 99.9 | 1.08 | 0.135 | 7.9 | 1342.8 | 0 | 1417.29 | 39 | 0 | 13 | 0 | 1.08 | 0.147 | 1235 | 95.41 | 0.01 | 1235 | 1.071 | 0 | 0 | 0 | 0 | 233 | 0 | 218 | 29.5 | 29.37 | 7.41 | 0 | 200 | 0.43 | 4.02 | 4.05 | 1338.64 | 7.4 | 100 | 21.4 | 22 | 21.1 | 21 | 1276.2 | 1430 | 0 | -0.0002 | 650 | 1.3 | 33.67 | 43.77 | 43.8 | 0 | 0 | 0 | 0 | 0 | 0 | 0 | 0 | 0 | 0 | 2 | 122.62 | 77.38 | 44.6 | 1866 | 165.3 | 0
等径 | 7.8 | 99.9 | 1.07 | 0.135 | 7.9 | 1342.8 | 0 | 1420.29 | 30 | 0 | 13 | 0 | 1.08 | 0.145 | 1235.9 | 95.55 | -0.04 | 1235.9 | 1.071 | 0 | 0 | 0 | 0 | 232.9 | -0.1 | 213.7 | 29.48 | 29.37 | 7.41 | 0 | 200 | 0.3 | 3.99 | 4.06 | 1334.57 | 7.4 | 100 | 21.4 | 22 | 21.2 | 21 | 1276.2 | 1430 | 0 | -0.0008 | 650 | 1.299 | 33.69 | 43.76 | 43.8 | 0 | 0 | 0 | 0 | 0 | 0 | 0 | 0 | 0 | 0 | 2 | 122.72 | 77.28 | 44.6 | 1866.7 | 165.4 | 0
等径 | 7.8 | 99.9 | 1.14 | 0.135 | 7.9 | 1342.8 | 0 | 1420.29 | 66 | 0 | 13 | 0 | 1.08 | 0.154 | 1236.9 | 95.68 | -0.01 | 1236.9 | 1.071 | 0 | 0 | 0 | 0 | 232.9 | -0.1 | 213.9 | 29.47 | 29.37 | 7.41 | 0 | 200 | 0.37 | 3.92 | 4.04 | 1338.64 | 7.4 | 100 | 21.4 | 22 | 21.1 | 21 | 1276.2 | 1430 | 0 | 0.0002 | 650 | 1.3 | 33.66 | 43.76 | 43.8 | 0 | 0 | 0 | 0 | 0 | 0 | 0 | 0 | 0 | 0 | 2 | 122.81 | 77.19 | 44.6 | 1867.3 | 165.5 | 0
等径 | 7.8 | 100 | 1.08 | 0.135 | 7.9 | 1342.7 | 0 | 1419.29 | 8 | 0 | 13 | 0 | 1.08 | 0.144 | 1238.2 | 95.86 | 0 | 1238.2 | 1.071 | 0 | 0 | 0 | 0 | 233 | 0 | 208.2 | 29.45 | 29.37 | 7.41 | 0 | 200 | 0.33 | 3.84 | 3.99 | 1334.57 | 7.5 | 100 | 21.4 | 22 | 21 | 21 | 1276.1 | 1430 | 0 | -0.0002 | 650 | 1.299 | 33.69 | 43.76 | 43.81 | 0 | 0 | 0 | 0 | 0 | 0 | 0 | 0 | 0 | 0 | 2 | 122.94 | 77.06 | 44.7 | 1868.2 | 165.6 | 0
等径 | 7.8 | 99.9 | 1.03 | 0.135 | 7.9 | 1342.7 | 0 | 1417.29 | 42 | 0 | 13 | 0 | 1.08 | 0.142 | 1239.1 | 95.98 | -0.03 | 1239.1 | 1.071 | 0 | 0 | 0 | 0 | 232.8 | -0.2 | 207.3 | 29.43 | 29.37 | 7.41 | 0 | 200 | 0.24 | 3.79 | 3.94 | 1330.5 | 7.4 | 100 | 21.4 | 22 | 21 | 21 | 1276.1 | 1430 | 0 | -0.0007 | 650 | 1.301 | 33.69 | 43.83 | 43.81 | 0 | 0 | 0 | 0 | 0 | 0 | 0 | 0 | 0 | 0 | 2 | 123.04 | 76.96 | 44.7 | 1868.8 | 165.6 | 0
等径 | 7.8 | 99.9 | 1.02 | 0.135 | 7.9 | 1342.6 | 0 | 1420.29 | 49 | 0 | 13 | 0 | 1.08 | 0.138 | 1240 | 96.11 | -0.04 | 1240 | 1.071 | 0 | 0 | 0 | 0 | 232.8 | -0.2 | 223.9 | 29.47 | 29.37 | 7.41 | 0 | 200 | 0.26 | 3.76 | 3.89 | 1322.36 | 7.4 | 100 | 21.4 | 22 | 21 | 21 | 1276.1 | 1430 | 0 | -0.0008 | 650 | 1.298 | 33.68 | 43.72 | 43.81 | 0 | 0 | 0 | 0 | 0 | 0 | 0 | 0 | 0 | 0 | 2 | 123.13 | 76.87 | 44.7 | 1869.5 | 165.7 | 0
等径 | 7.8 | 99.9 | 1.02 | 0.135 | 7.9 | 1342.6 | 0 | 1426.29 | 170 | 0 | 13 | 0 | 1.08 | 0.141 | 1240.9 | 96.23 | -0.05 | 1240.9 | 1.071 | 0 | 0 | 0 | 0 | 232.7 | -0.3 | 231.9 | 29.49 | 29.37 | 7.41 | 0 | 200 | 0.32 | 3.75 | 3.84 | 1342.7 | 7.4 | 100 | 21.4 | 22 | 21.2 | 21 | 1276.2 | 1430 | 0 | -0.0015 | 650 | 1.301 | 33.66 | 43.79 | 43.81 | 0 | 0 | 0 | 0 | 0 | 0 | 0 | 0 | 0 | 0 | 2 | 123.18 | 76.82 | 44.7 | 1870.1 | 165.8 | 0
等径 | 7.8 | 99.9 | 1.03 | 0.135 | 7.9 | 1342.5 | 0 | 1421.28 | 170 | 0 | 13 | 0 | 1.08 | 0.139 | 1242.4 | 96.43 | -0.05 | 1242.4 | 1.071 | 0 | 0 | 0 | 0 | 232.7 | -0.3 | 226.9 | 29.47 | 29.37 | 7.41 | 0 | 200 | 0.29 | 3.7 | 3.77 | 1338.64 | 7.4 | 100 | 21.4 | 22 | 21 | 21 | 1276.2 | 1430 | 0 | -0.0014 | 650 | 1.3 | 33.66 | 43.76 | 43.81 | 0 | 0 | 0 | 0 | 0 | 0 | 0 | 0 | 0 | 0 | 2 | 123.35 | 76.65 | 44.7 | 1871.1 | 165.9 | 0
等径 | 7.8 | 99.9 | 1 | 0.135 | 7.9 | 1342.5 | 0 | 1424.28 | 25 | 0 | 13 | 0 | 1.08 | 0.139 | 1243.2 | 96.54 | -0.03 | 1243.2 | 1.071 | 0 | 0 | 0 | 0 | 232.7 | -0.3 | 226.3 | 29.46 | 29.37 | 7.41 | 0 | 200 | 0.3 | 3.83 | 3.75 | 1346.77 | 7.4 | 100 | 21.4 | 22 | 21 | 21 | 1276.2 | 1430 | 0 | -0.0008 | 650 | 1.299 | 33.69 | 43.76 | 43.81 | 0 | 0 | 0 | 0 | 0 | 0 | 0 | 0 | 0 | 0 | 2 | 123.43 | 76.57 | 44.8 | 1871.7 | 166 | 0
等径 | 7.8 | 99.9 | 1.05 | 0.135 | 7.9 | 1342.5 | 0 | 1424.28 | 39 | 0 | 13 | 0 | 1.08 | 0.142 | 1244.2 | 96.69 | -0.02 | 1244.2 | 1.071 | 0 | 0 | 0 | 0 | 232.8 | -0.2 | 232 | 29.44 | 29.37 | 7.41 | 0 | 200 | 0.34 | 3.84 | 3.74 | 1338.64 | 7.4 | 100 | 21.4 | 22 | 21.1 | 21 | 1276.2 | 1430 | 0 | -0.0004 | 650 | 1.3 | 33.69 | 43.8 | 43.81 | 0 | 0 | 0 | 0 | 0 | 0 | 0 | 0 | 0 | 0 | 2 | 123.51 | 76.49 | 44.8 | 1872.4 | 166 | 0
等径 | 7.8 | 99.9 | 1.05 | 0.135 | 7.9 | 1342.5 | 0 | 1422.28 | 57 | 0 | 13 | 0 | 1.08 | 0.141 | 1245.2 | 96.83 | -0.04 | 1245.2 | 1.071 | 0 | 0 | 0 | 0 | 232.7 | -0.3 | 231 | 29.46 | 29.37 | 7.41 | 0 | 200 | 0.44 | 3.83 | 3.76 | 1342.7 | 7.4 | 100 | 21.4 | 22 | 21.1 | 21 | 1276.3 | 1430 | 0 | -0.001 | 650 | 1.3 | 33.68 | 43.78 | 43.81 | 0 | 0 | 0 | 0 | 0 | 0 | 0 | 0 | 0 | 0 | 2 | 123.64 | 76.36 | 44.8 | 1873.1 | 166.1 | 0
等径 | 7.8 | 99.9 | 1.16 | 0.135 | 7.9 | 1342.6 | 0 | 1418.29 | 52 | 0 | 13 | 0 | 1.08 | 0.155 | 1246.5 | 96.99 | -0.04 | 1246.5 | 1.071 | 0 | 0 | 0 | 0 | 232.9 | -0.2 | 230.8 | 29.41 | 29.37 | 7.41 | 0 | 200 | 0.39 | 4.08 | 3.83 | 1334.57 | 7.4 | 100 | 21.4 | 22 | 21.1 | 21 | 1276.5 | 1430 | 0 | -0.0001 | 650 | 1.299 | 33.7 | 43.78 | 43.81 | 0 | 0 | 0 | 0 | 0 | 0 | 0 | 0 | 0 | 0 | 2 | 123.72 | 76.28 | 44.8 | 1874 | 166.2 | 0
等径 | 7.8 | 99.9 | 1.07 | 0.135 | 7.9 | 1342.7 | 0 | 1415.3 | 41 | 0 | 13 | 0 | 1.08 | 0.146 | 1247.4 | 97.11 | 0.02 | 1247.4 | 1.071 | 0 | 0 | 0 | 0 | 232.8 | -0.2 | 223.3 | 29.37 | 29.37 | 7.41 | 0 | 200 | 0.49 | 4.17 | 3.9 | 1338.64 | 7.4 | 100 | 21.4 | 22 | 21 | 21 | 1276.6 | 1430 | 0 | 0.0009 | 650 | 1.299 | 33.69 | 43.76 | 43.81 | 0 | 0 | 0 | 0 | 0 | 0 | 0 | 0 | 0 | 0 | 2 | 123.81 | 76.19 | 44.8 | 1874.6 | 166.3 | 0
等径 | 7.8 | 99.9 | 1.08 | 0.135 | 7.9 | 1342.7 | 0 | 1419.29 | 32 | 0 | 13 | 0 | 1.08 | 0.148 | 1248.2 | 97.23 | -0.03 | 1248.2 | 1.071 | 0 | 0 | 0 | 0 | 232.8 | -0.2 | 223 | 29.37 | 29.37 | 7.41 | 0 | 200 | 0.37 | 4.19 | 3.97 | 1342.7 | 7.3 | 100 | 21.4 | 22 | 21.1 | 21 | 1276.7 | 1430 | 0 | -0.0003 | 650 | 1.299 | 33.7 | 43.78 | 43.81 | 0 | 0 | 0 | 0 | 0 | 0 | 0 | 0 | 0 | 0 | 2 | 123.85 | 76.15 | 44.9 | 1875.2 | 166.3 | 0
等径 | 7.8 | 99.9 | 1.1 | 0.135 | 7.9 | 1342.8 | 0 | 1425.29 | 60 | 0 | 13 | 0 | 1.09 | 0.152 | 1249.5 | 97.39 | -0.02 | 1249.5 | 1.071 | 0 | 0 | 0 | 0 | 232.9 | -0.1 | 221.4 | 29.4 | 29.37 | 7.41 | 0 | 200 | 0.43 | 4.24 | 4.06 | 1326.43 | 7.4 | 100 | 21.4 | 22 | 21.1 | 21 | 1276.7 | 1430 | 0 | -0.0002 | 650 | 1.298 | 33.68 | 43.72 | 43.82 | 0 | 0 | 0 | 0 | 0 | 0 | 0 | 0 | 0 | 0 | 2 | 123.97 | 76.03 | 44.9 | 1876 | 166.4 | 0
等径 | 7.8 | 99.9 | 0.99 | 0.135 | 7.9 | 1342.9 | 0 | 1428.29 | 47 | 0 | 13 | 0 | 1.09 | 0.139 | 1250.6 | 97.54 | -0.01 | 1250.5 | 1.071 | 0 | 0 | 0 | 0 | 232.8 | -0.2 | 224.3 | 29.43 | 29.37 | 7.41 | 0 | 200 | 0.42 | 4.26 | 4.14 | 1338.64 | 7.5 | 100 | 21.4 | 22 | 21.1 | 21 | 1276.9 | 1430 | 0 | -0.0011 | 650 | 1.301 | 33.68 | 43.82 | 43.82 | 0 | 0 | 0 | 0 | 0 | 0 | 0 | 0 | 0 | 0 | 2 | 124.1 | 75.9 | 44.9 | 1876.7 | 166.5 | 0
等径 | 7.8 | 99.9 | 1.08 | 0.135 | 7.9 | 1343 | 0 | 1424.28 | 65 | 0 | 13 | 0 | 1.09 | 0.148 | 1251.8 | 97.7 | -0.04 | 1251.6 | 1.071 | 0 | 0 | 0 | 0 | 232.8 | -0.2 | 224.7 | 29.42 | 29.37 | 7.41 | 0 | 200 | 0.31 | 4.26 | 4.22 | 1342.7 | 7.4 | 100 | 21.4 | 22 | 21.3 | 21 | 1277 | 1430 | 0 | 0 | 650 | 1.299 | 33.68 | 43.75 | 43.82 | 0 | 0 | 0 | 0 | 0 | 0 | 0 | 0 | 0 | 0 | 2 | 124.24 | 75.76 | 44.9 | 1877.5 | 166.6 | 0
等径 | 7.8 | 99.9 | 1.06 | 0.135 | 7.9 | 1343 | 0 | 1424.28 | 23 | 0 | 13 | 0 | 1.09 | 0.144 | 1252.5 | 97.8 | -0.02 | 1252.5 | 1.071 | 0 | 0 | 0 | 0 | 232.8 | -0.2 | 232.5 | 29.36 | 29.37 | 7.41 | 0 | 200 | 0.29 | 4.3 | 4.26 | 1334.57 | 7.4 | 100 | 21.4 | 22 | 21.1 | 21 | 1277.2 | 1430 | 0 | -0.0007 | 650 | 1.3 | 33.7 | 43.81 | 43.82 | 0 | 0 | 0 | 0 | 0 | 0 | 0 | 0 | 0 | 0 | 2 | 124.27 | 75.73 | 44.9 | 1878.1 | 166.7 | 0
等径 | 7.8 | 99.9 | 1.07 | 0.135 | 7.9 | 1343 | 0 | 1424.28 | 48 | 0 | 13 | 0 | 1.09 | 0.146 | 1253.6 | 97.97 | -0.01 | 1253.6 | 1.071 | 0 | 0 | 0 | 0 | 232.8 | -0.2 | 233.5 | 29.39 | 29.37 | 7.41 | 0 | 200 | 0.32 | 4.25 | 4.29 | 1338.64 | 7.4 | 100 | 21.4 | 22 | 21.1 | 21 | 1277.3 | 1430 | 0 | -0.0002 | 650 | 1.3 | 33.7 | 43.81 | 43.82 | 0 | 0 | 0 | 0 | 0 | 0 | 0 | 0 | 0 | 0 | 2 | 124.39 | 75.61 | 45 | 1878.9 | 166.8 | 0
等径 | 7.8 | 99.9 | 1 | 0.135 | 7.9 | 1343 | 0 | 1423.28 | 68 | 0 | 13 | 0 | 1.09 | 0.136 | 1254.6 | 98.09 | -0.06 | 1254.6 | 1.071 | 0 | 0 | 0 | 0 | 232.7 | -0.3 | 233.1 | 29.4 | 29.37 | 7.41 | 0 | 200 | 0.31 | 4.22 | 4.29 | 1322.36 | 7.4 | 100 | 21.5 | 22 | 21 | 21 | 1277.4 | 1430 | 0 | -0.0017 | 650 | 1.299 | 33.71 | 43.79 | 43.82 | 0 | 0 | 0 | 0 | 0 | 0 | 0 | 0 | 0 | 0 | 2 | 124.49 | 75.51 | 45 | 1879.6 | 166.8 | 0
等径 | 7.8 | 99.9 | 1.03 | 0.135 | 7.9 | 1343 | 0 | 1419.29 | 31 | 0 | 13 | 0 | 1.09 | 0.142 | 1255.5 | 98.22 | -0.03 | 1255.5 | 1.071 | 0 | 0 | 0 | 0 | 232.7 | -0.3 | 227.9 | 29.35 | 29.37 | 7.41 | 0 | 200 | 0.3 | 4.16 | 4.27 | 1326.43 | 7.3 | 100 | 21.4 | 22 | 21 | 21 | 1277.5 | 1430 | 0 | 0 | 650 | 1.298 | 33.7 | 43.74 | 43.82 | 0 | 0 | 0 | 0 | 0 | 0 | 0 | 0 | 0 | 0 | 2 | 124.56 | 75.44 | 45 | 1880.2 | 166.9 | 0
等径 | 7.8 | 99.9 | 1.1 | 0.135 | 7.9 | 1343 | 0 | 1411.33 | 51 | 0 | 13 | 0 | 1.09 | 0.148 | 1256.9 | 98.4 | -0.04 | 1256.9 | 1.071 | 0 | 0 | 0 | 0 | 232.7 | -0.3 | 222.4 | 29.32 | 29.37 | 7.41 | 0 | 200 | 0.29 | 4.12 | 4.22 | 1330.5 | 7.4 | 100 | 21.4 | 22 | 21.2 | 21 | 1277.5 | 1430 | 0 | -0.0007 | 650 | 1.301 | 33.7 | 43.84 | 43.82 | 0 | 0 | 0 | 0 | 0 | 0 | 0 | 0 | 0 | 0 | 2 | 124.7 | 75.3 | 45 | 1881.1 | 167 | 0
等径 | 7.8 | 99.9 | 0.96 | 0.135 | 7.9 | 1342.9 | 0 | 1415.3 | 55 | 0 | 13 | 0 | 1.09 | 0.129 | 1257.9 | 98.55 | -0.08 | 1257.9 | 1.071 | 0 | 0 | 0 | 0 | 232.5 | -0.5 | 226.1 | 29.4 | 29.37 | 7.41 | 0 | 200 | 0.31 | 4.05 | 4.17 | 1334.57 | 7.3 | 100 | 21.4 | 22 | 21.1 | 21 | 1277.6 | 1430 | 0 | -0.0026 | 650 | 1.301 | 33.69 | 43.83 | 43.82 | 0 | 0 | 0 | 0 | 0 | 0 | 0 | 0 | 0 | 0 | 2 | 124.79 | 75.21 | 45.1 | 1881.9 | 167.1 | 0
等径 | 7.8 | 99.9 | 1.07 | 0.135 | 7.9 | 1342.9 | 0 | 1415.3 | 39 | 0 | 13 | 0 | 1.09 | 0.148 | 1258.9 | 98.67 | -0.05 | 1258.9 | 1.071 | 0 | 0 | 0 | 0 | 232.6 | -0.4 | 225.3 | 29.3 | 29.37 | 7.41 | 0 | 200 | 0.3 | 4.03 | 4.13 | 1338.64 | 7.4 | 100 | 21.4 | 22 | 21 | 21 | 1277.7 | 1430 | 0 | -0.0001 | 650 | 1.3 | 33.7 | 43.81 | 43.82 | 0 | 0 | 0 | 0 | 0 | 0 | 0 | 0 | 0 | 0 | 2 | 124.87 | 75.13 | 45.1 | 1882.5 | 167.2 | 0
等径 | 7.8 | 99.9 | 1 | 0.135 | 7.9 | 1342.8 | 0 | 1427.29 | 27 | 0 | 13 | 0 | 1.09 | 0.136 | 1259.9 | 98.81 | -0.04 | 1259.9 | 1.071 | 0 | 0 | 0 | 0 | 232.6 | -0.4 | 221.6 | 29.35 | 29.37 | 7.41 | 0 | 200 | 0.31 | 4.01 | 4.09 | 1330.5 | 7.4 | 100 | 21.4 | 22 | 21.3 | 21 | 1277.7 | 1430 | 0 | -0.0015 | 650 | 1.299 | 33.69 | 43.76 | 43.82 | 0 | 0 | 0 | 0 | 0 | 0 | 0 | 0 | 0 | 0 | 2 | 124.98 | 75.02 | 45.1 | 1883.2 | 167.2 | 0