## Sheet1
阶段 | 埚转速度 | 球阀开度 | 晶升速度 | 埚跟比 | 晶转速度 | 温度 | 1托炉压 | 主室炉压 | 半径即时值 | 出水水温 | 子步 | 报警数 | 晶升设定 | 埚升速度 | 晶升位置 | 埚升位置 | 晶升偏差 | 晶体长度 | 整棒拉速 | 起始长度 | 热屏位置 | 热屏速度 | 热屏提升 | 晶体直径 | 直径偏差 | 重量直径 | 计算液口距 | CCD液口距 | 液位偏差 | 埚跟比调整 | 晶棱检测 | 晶体晃动 | 熔接流明 | 相对流明 | 副室炉压 | 主泵电流 | 球阀给定 | 主泵抽速 | 抽速给定 | 氩气流量 | 氩气给定 | 炉壁测温 | 温控给定 | 温校速率 | 温控调整温校 | 红外液温 | 主加热电流 | 主加热电压 | 主加热功率 | 主加热给定 | 辅加热电流 | 辅加热电压 | 辅加热功率 | 辅加热给定 | 进水水压 | 进水水温 | 其它水温 | 热屏水温 | 热屏水流 | 水冷套水温 | 水冷套水流量 | 晶体重量 | 余料重量 | 氩气消耗 | 加热功耗 | 主泵功耗 | UPS输出负载
等径 | 7.8 | 99.9 | 1.17 | 0.135 | 7.9 | 1348 | 0 | 1530.14 | 3 | 0 | 6 | 0 | 1.1 | 0.158 | 1.8 | -39.46 | 0.04 | 1.8 | 1.154 | 237 | 0 | 0 | 0 | 228.1 | 0.6 | 192.8 | 45.91 | 29.37 | 7.41 | 0 | 200 | 0.98 | 8.33 | 9.27 | 1391.53 | 8.1 | 100 | 59.5 | 60 | 21.1 | 21 | 1261.1 | 1460 | 0 | 0.0004 | 650 | 1.243 | 34.74 | 43.18 | 43.28 | 0 | 0 | 0 | 0 | 0 | 0 | 0 | 0 | 0 | 0 | 2 | 5.81 | 162.69 | 152.3 | 6384.8 | 623 | 0
等径 | 7.8 | 99.9 | 1.07 | 0.135 | 7.9 | 1347.6 | 0 | 1530.14 | 72 | 0 | 6 | 0 | 1.1 | 0.136 | 2.9 | -39.3 | 0.06 | 2.9 | 1.154 | 237 | 0 | 0 | 0 | 228.1 | 0.6 | 186.5 | 45.88 | 29.37 | 7.41 | 0 | 200 | 1.16 | 8.07 | 8.89 | 1415.94 | 8.1 | 100 | 59.6 | 60 | 21 | 21 | 1260.2 | 1460 | 0 | 0.0001 | 650 | 1.247 | 34.72 | 43.3 | 43.28 | 0 | 0 | 0 | 0 | 0 | 0 | 0 | 0 | 0 | 0 | 2 | 5.93 | 162.57 | 152.4 | 6385.4 | 623.1 | 0
等径 | 7.8 | 99.9 | 1.19 | 0.135 | 7.9 | 1347.3 | 0 | 1529.07 | 81 | 0 | 6 | 0 | 1.1 | 0.155 | 4 | -39.15 | 0.08 | 4 | 1.146 | 237 | 0 | 0 | 0 | 228.3 | 0.7 | 184.5 | 45.9 | 29.37 | 7.41 | 0 | 200 | 1.22 | 7.78 | 8.54 | 1403.74 | 8.1 | 100 | 59.6 | 60 | 21 | 21 | 1259.1 | 1460 | 0 | 0.0016 | 650 | 1.244 | 34.74 | 43.22 | 43.27 | 0 | 0 | 0 | 0 | 0 | 0 | 0 | 0 | 0 | 0 | 2 | 6.04 | 162.46 | 152.4 | 6386.1 | 623.2 | 0
等径 | 7.8 | 99.9 | 1.18 | 0.135 | 7.9 | 1347 | 0 | 1532.3 | 86 | 0 | 6 | 0 | 1.1 | 0.166 | 5.2 | -38.98 | 0.15 | 5.2 | 1.159 | 237 | 0 | 0 | 0 | 228.3 | 0.9 | 181.4 | 45.87 | 29.37 | 7.41 | 0 | 200 | 1.35 | 7.52 | 8.22 | 1407.8 | 8.1 | 100 | 59.5 | 60 | 21 | 21 | 1258.1 | 1460 | 0 | 0.0036 | 650 | 1.246 | 34.72 | 43.26 | 43.28 | 0 | 0 | 0 | 0 | 0 | 0 | 0 | 0 | 0 | 0 | 2 | 6.13 | 162.37 | 152.4 | 6386.8 | 623.2 | 0
等径 | 7.8 | 99.9 | 1.38 | 0.135 | 7.9 | 1346.7 | 0 | 1529.07 | 85 | 0 | 6 | 0 | 1.1 | 0.181 | 6.5 | -38.8 | 0.14 | 6.5 | 1.184 | 237 | 0 | 0 | 0 | 228.8 | 1.3 | 228 | 45.84 | 29.37 | 7.41 | 0 | 200 | 1.44 | 7.25 | 7.92 | 1415.94 | 8.1 | 100 | 59.6 | 60 | 21 | 21 | 1257.2 | 1460 | 0 | 0.0034 | 650 | 1.245 | 34.73 | 43.24 | 43.27 | 0 | 0 | 0 | 0 | 0 | 0 | 0 | 0 | 0 | 0 | 2 | 6.27 | 162.23 | 152.4 | 6387.6 | 623.3 | 0
等径 | 7.8 | 99.9 | 1.36 | 0.135 | 7.9 | 1346.5 | 0 | 1530.14 | 129 | 0 | 6 | 0 | 1.1 | 0.186 | 7.5 | -38.67 | 0.18 | 7.5 | 1.193 | 237 | 0 | 0 | 0 | 229 | 1.5 | 228.3 | 45.86 | 29.37 | 7.41 | 0 | 200 | 1.68 | 7.07 | 7.71 | 1420.01 | 8.1 | 100 | 59.6 | 60 | 21 | 21 | 1256.7 | 1460 | 0 | 0.0046 | 650 | 1.246 | 34.73 | 43.27 | 43.28 | 0 | 0 | 0 | 0 | 0 | 0 | 0 | 0 | 0 | 0 | 2 | 6.38 | 162.12 | 152.4 | 6388.1 | 623.4 | 0
等径 | 7.8 | 99.9 | 1.33 | 0.135 | 7.9 | 1346.2 | 0 | 1531.22 | 22 | 0 | 6 | 0 | 1.1 | 0.18 | 9.1 | -38.45 | 0.25 | 9.1 | 1.206 | 237 | 0 | 0 | 0 | 229.4 | 1.9 | 231.5 | 45.88 | 29.37 | 7.41 | 0 | 200 | 1.75 | 6.82 | 7.4 | 1399.67 | 8 | 100 | 59.5 | 60 | 21 | 21 | 1255.7 | 1460 | 0 | 0.0052 | 650 | 1.246 | 34.73 | 43.27 | 43.29 | 0 | 0 | 0 | 0 | 0 | 0 | 0 | 0 | 0 | 0 | 2 | 6.52 | 161.98 | 152.5 | 6389 | 623.5 | 0
等径 | 7.8 | 99.9 | 1.39 | 0.135 | 7.9 | 1345.9 | 0 | 1531.22 | 50 | 0 | 6 | 0 | 1.1 | 0.185 | 10.5 | -38.26 | 0.24 | 10.5 | 1.232 | 237 | 0 | 0 | 0 | 229.7 | 2.2 | 232.3 | 45.92 | 29.37 | 7.41 | 0 | 200 | 1.46 | 6.67 | 7.14 | 1391.53 | 8 | 100 | 59.5 | 60 | 21.2 | 21 | 1254.9 | 1460 | 0 | 0.0049 | 650 | 1.246 | 34.71 | 43.25 | 43.29 | 0 | 0 | 0 | 0 | 0 | 0 | 0 | 0 | 0 | 0 | 2 | 6.68 | 161.82 | 152.5 | 6389.8 | 623.6 | 0
等径 | 7.8 | 99.9 | 1.43 | 0.135 | 7.9 | 1345.7 | 0 | 1531.22 | 63 | 0 | 6 | 0 | 1.1 | 0.191 | 11.9 | -38.08 | 0.31 | 11.9 | 1.243 | 237 | 0 | 0 | 0 | 230.2 | 2.7 | 233.8 | 45.86 | 29.37 | 7.41 | 0 | 200 | 1.14 | 6.51 | 6.95 | 1411.87 | 8.1 | 100 | 59.6 | 60 | 21 | 21 | 1254.3 | 1460 | 0 | 0.007 | 650 | 1.244 | 34.74 | 43.22 | 43.3 | 0 | 0 | 0 | 0 | 0 | 0 | 0 | 0 | 0 | 0 | 2 | 6.82 | 161.68 | 152.5 | 6390.4 | 623.7 | 0
等径 | 7.8 | 99.9 | 1.38 | 0.135 | 7.9 | 1345.5 | 0 | 1531.22 | 98 | 0 | 6 | 0 | 1.1 | 0.188 | 13.1 | -37.91 | 0.27 | 13.1 | 1.254 | 237 | 0 | 0 | 0 | 230.4 | 2.9 | 236.7 | 45.89 | 29.37 | 7.41 | 0 | 200 | 1.01 | 6.32 | 6.77 | 1383.39 | 8.1 | 100 | 59.6 | 60 | 21.1 | 21 | 1253.7 | 1460 | 0 | 0.0051 | 650 | 1.247 | 34.72 | 43.3 | 43.31 | 0 | 0 | 0 | 0 | 0 | 0 | 0 | 0 | 0 | 0 | 2 | 6.94 | 161.56 | 152.5 | 6391.1 | 623.8 | 0
等径 | 7.8 | 99.9 | 1.42 | 0.135 | 7.9 | 1345.3 | 0 | 1529.07 | 63 | 0 | 7 | 0 | 1.1 | 0.193 | 14.6 | -37.71 | 0.31 | 14.5 | 1.271 | 237 | 0 | 0 | 0 | 230.8 | 3.3 | 236.7 | 45.87 | 29.37 | 7.41 | 0 | 200 | 0.99 | 6.17 | 6.58 | 1411.87 | 8.1 | 100 | 59.6 | 60 | 21 | 21 | 1253 | 1460 | 0 | 0.0067 | 650 | 1.246 | 34.75 | 43.3 | 43.31 | 0 | 0 | 0 | 0 | 0 | 0 | 0 | 0 | 0 | 0 | 2 | 7.08 | 161.42 | 152.6 | 6391.8 | 623.9 | 0
等径 | 7.8 | 99.9 | 1.38 | 0.135 | 7.9 | 1345.2 | 0 | 1530.14 | 82 | 0 | 7 | 0 | 1.1 | 0.187 | 15.9 | -37.54 | 0.25 | 15.9 | 1.275 | 237 | 0 | 0 | 0 | 230.9 | 3.4 | 235.3 | 45.88 | 29.37 | 7.41 | 0 | 200 | 1.02 | 6.02 | 6.42 | 1391.53 | 8.1 | 100 | 59.5 | 60 | 21 | 21 | 1252.4 | 1460 | 0 | 0.0046 | 650 | 1.247 | 34.74 | 43.32 | 43.32 | 0 | 0 | 0 | 0 | 0 | 0 | 0 | 0 | 0 | 0 | 2 | 7.2 | 161.3 | 152.6 | 6392.5 | 623.9 | 0
等径 | 7.8 | 99.9 | 1.3 | 0.135 | 7.9 | 1345 | 0 | 1529.07 | 232 | 0 | 7 | 0 | 1.1 | 0.178 | 17.2 | -37.34 | 0.25 | 17.2 | 1.28 | 237 | 0 | 0 | 0 | 231 | 3.5 | 237.5 | 45.88 | 29.37 | 7.41 | 0 | 200 | 1.01 | 5.87 | 6.24 | 1403.74 | 8.1 | 100 | 59.6 | 60 | 21.1 | 21 | 1251.8 | 1460 | 0 | 0.0045 | 650 | 1.245 | 34.78 | 43.3 | 43.33 | 0 | 0 | 0 | 0 | 0 | 0 | 0 | 0 | 0 | 0 | 2 | 7.37 | 161.13 | 152.6 | 6393.3 | 624 | 0
等径 | 7.8 | 99.9 | 1.32 | 0.135 | 7.9 | 1344.8 | 0 | 1533.37 | 66 | 0 | 7 | 0 | 1.1 | 0.18 | 18.9 | -37.13 | 0.23 | 18.9 | 1.283 | 237 | 0 | 0 | 0 | 231 | 3.5 | 235.4 | 45.92 | 29.37 | 7.41 | 0 | 200 | 1.14 | 5.71 | 6.06 | 1407.8 | 8.1 | 100 | 59.5 | 60 | 20.9 | 21 | 1251.3 | 1460 | 0 | 0.0051 | 650 | 1.246 | 34.75 | 43.3 | 43.33 | 0 | 0 | 0 | 0 | 0 | 0 | 0 | 0 | 0 | 0 | 2 | 7.51 | 160.99 | 152.6 | 6394.1 | 624.1 | 0
等径 | 7.8 | 99.9 | 1.3 | 0.135 | 7.9 | 1344.7 | 0 | 1531.22 | 81 | 0 | 7 | 0 | 1.1 | 0.175 | 19.9 | -36.98 | 0.24 | 19.9 | 1.285 | 237 | 0 | 0 | 0 | 231 | 3.5 | 236.7 | 45.94 | 29.37 | 7.41 | 0 | 200 | 1.19 | 5.59 | 5.94 | 1399.67 | 8.1 | 100 | 59.6 | 60 | 20.9 | 21 | 1250.8 | 1460 | 0 | 0.0044 | 650 | 1.247 | 34.77 | 43.36 | 43.34 | 0 | 0 | 0 | 0 | 0 | 0 | 0 | 0 | 0 | 0 | 2 | 7.64 | 160.86 | 152.6 | 6394.7 | 624.2 | 0
等径 | 7.8 | 99.9 | 1.34 | 0.135 | 7.9 | 1344.6 | 0 | 1527.99 | 85 | 0 | 7 | 0 | 1.1 | 0.184 | 21.2 | -36.8 | 0.24 | 21.2 | 1.286 | 237 | 0 | 0 | 0 | 231.1 | 3.6 | 237.3 | 45.96 | 29.37 | 7.41 | 0 | 200 | 1.22 | 5.45 | 5.8 | 1415.94 | 8.1 | 100 | 59.6 | 60 | 21 | 21 | 1250.4 | 1460 | 0 | 0.0055 | 650 | 1.246 | 34.78 | 43.34 | 43.35 | 0 | 0 | 0 | 0 | 0 | 0 | 0 | 0 | 0 | 0 | 2 | 7.81 | 160.69 | 152.7 | 6395.4 | 624.3 | 0
等径 | 7.8 | 99.9 | 1.3 | 0.135 | 7.9 | 1344.4 | 0 | 1529.07 | 73 | 0 | 7 | 0 | 1.1 | 0.175 | 22.5 | -36.63 | 0.22 | 22.5 | 1.289 | 237 | 0 | 0 | 0 | 231 | 3.5 | 233.6 | 45.96 | 29.37 | 7.41 | 0 | 200 | 0.98 | 5.35 | 5.66 | 1407.8 | 8 | 100 | 59.6 | 60 | 21 | 21 | 1249.9 | 1460 | 0 | 0.0042 | 650 | 1.244 | 34.79 | 43.28 | 43.35 | 0 | 0 | 0 | 0 | 0 | 0 | 0 | 0 | 0 | 0 | 2 | 7.87 | 160.63 | 152.7 | 6396.1 | 624.4 | 0
等径 | 7.8 | 99.9 | 1.28 | 0.135 | 7.9 | 1344.3 | 0 | 1532.3 | 71 | 0 | 7 | 0 | 1.1 | 0.174 | 24 | -36.42 | 0.24 | 24 | 1.291 | 237 | 0 | 0 | 0 | 231 | 3.5 | 232.7 | 45.94 | 29.37 | 7.41 | 0 | 200 | 0.8 | 5.2 | 5.5 | 1403.74 | 8 | 100 | 59.6 | 60 | 21 | 21 | 1249.3 | 1460 | 0 | 0.0044 | 650 | 1.245 | 34.81 | 43.34 | 43.36 | 0 | 0 | 0 | 0 | 0 | 0 | 0 | 0 | 0 | 0 | 2 | 8.03 | 160.47 | 152.7 | 6396.9 | 624.5 | 0
等径 | 7.8 | 99.9 | 1.29 | 0.135 | 7.9 | 1344.2 | 0 | 1529.07 | 78 | 0 | 7 | 0 | 1.1 | 0.171 | 25.1 | -36.27 | 0.21 | 25.1 | 1.29 | 237 | 0 | 0 | 0 | 231 | 3.5 | 231.3 | 45.95 | 29.37 | 7.41 | 0 | 200 | 0.62 | 5.1 | 5.39 | 1399.67 | 8.1 | 100 | 59.6 | 60 | 21 | 21 | 1248.8 | 1460 | 0 | 0.0045 | 650 | 1.244 | 34.81 | 43.3 | 43.36 | 0 | 0 | 0 | 0 | 0 | 0 | 0 | 0 | 0 | 0 | 2 | 8.16 | 160.34 | 152.7 | 6397.5 | 624.6 | 0
等径 | 7.8 | 99.9 | 1.24 | 0.135 | 7.9 | 1344 | 0 | 1533.37 | 85 | 0 | 7 | 0 | 1.09 | 0.169 | 26.5 | -36.09 | 0.23 | 26.5 | 1.292 | 237 | 0 | 0 | 0 | 230.9 | 3.4 | 229.7 | 45.93 | 29.37 | 7.41 | 0 | 200 | 0.82 | 5 | 5.27 | 1403.74 | 8.1 | 100 | 59.6 | 60 | 21 | 21 | 1248.4 | 1460 | 0 | 0.004 | 650 | 1.247 | 34.8 | 43.4 | 43.36 | 0 | 0 | 0 | 0 | 0 | 0 | 0 | 0 | 0 | 0 | 2 | 8.29 | 160.21 | 152.7 | 6398.2 | 624.6 | 0
等径 | 7.8 | 99.9 | 1.3 | 0.135 | 7.9 | 1343.9 | 0 | 1531.22 | 80 | 0 | 7 | 0 | 1.09 | 0.175 | 27.8 | -35.91 | 0.2 | 27.8 | 1.292 | 237 | 0 | 0 | 0 | 230.9 | 3.4 | 230.5 | 45.93 | 29.37 | 7.41 | 0 | 200 | 0.55 | 4.89 | 5.16 | 1395.6 | 8.1 | 100 | 59.6 | 60 | 21.1 | 21 | 1247.9 | 1460 | 0 | 0.0042 | 650 | 1.247 | 34.79 | 43.38 | 43.37 | 0 | 0 | 0 | 0 | 0 | 0 | 0 | 0 | 0 | 0 | 2 | 8.45 | 160.05 | 152.8 | 6399 | 624.7 | 0
等径 | 7.8 | 99.9 | 1.34 | 0.135 | 7.9 | 1343.8 | 0 | 1531.22 | 53 | 0 | 7 | 0 | 1.09 | 0.183 | 29 | -35.74 | 0.2 | 29 | 1.29 | 237 | 0 | 0 | 0 | 230.8 | 3.3 | 231.2 | 45.98 | 29.37 | 7.41 | 0 | 200 | 0.42 | 4.8 | 5.05 | 1407.8 | 8.1 | 100 | 59.6 | 60 | 21.1 | 21 | 1247.5 | 1460 | 0 | 0.0046 | 650 | 1.246 | 34.8 | 43.36 | 43.37 | 0 | 0 | 0 | 0 | 0 | 0 | 0 | 0 | 0 | 0 | 2 | 8.55 | 159.95 | 152.8 | 6399.7 | 624.8 | 0
等径 | 7.8 | 99.9 | 1.27 | 0.135 | 7.9 | 1343.7 | 0 | 1533.37 | 96 | 0 | 7 | 0 | 1.09 | 0.173 | 30.2 | -35.58 | 0.21 | 30.1 | 1.291 | 237 | 0 | 0 | 0 | 230.7 | 3.2 | 230.1 | 45.97 | 29.37 | 7.41 | 0 | 200 | 0.81 | 4.71 | 4.96 | 1403.74 | 8.1 | 100 | 59.6 | 60 | 21 | 21 | 1247.2 | 1460 | 0 | 0.0041 | 650 | 1.247 | 34.79 | 43.38 | 43.38 | 0 | 0 | 0 | 0 | 0 | 0 | 0 | 0 | 0 | 0 | 2 | 8.66 | 159.84 | 152.8 | 6400.3 | 624.9 | 0
等径 | 7.8 | 99.9 | 1.38 | 0.135 | 7.9 | 1343.6 | 0 | 1529.07 | 99 | 0 | 7 | 0 | 1.09 | 0.18 | 31.6 | -35.39 | 0.2 | 31.6 | 1.29 | 237 | 0 | 0 | 0 | 230.7 | 3.2 | 235.2 | 45.96 | 29.37 | 7.41 | 0 | 200 | 0.84 | 4.62 | 4.85 | 1411.87 | 8.1 | 100 | 59.6 | 60 | 21.1 | 21 | 1246.8 | 1460 | 0 | 0.0041 | 650 | 1.247 | 34.79 | 43.38 | 43.38 | 0 | 0 | 0 | 0 | 0 | 0 | 0 | 0 | 0 | 0 | 2 | 8.79 | 159.71 | 152.8 | 6401.1 | 625 | 0
等径 | 7.8 | 99.9 | 1.36 | 0.135 | 7.9 | 1343.5 | 0 | 1529.07 | 95 | 0 | 7 | 0 | 1.09 | 0.183 | 32.9 | -35.21 | 0.24 | 32.9 | 1.291 | 237 | 0 | 0 | 0 | 230.6 | 3.1 | 233.9 | 45.92 | 29.37 | 7.41 | 0 | 200 | 0.51 | 4.54 | 4.75 | 1407.8 | 8.1 | 100 | 59.6 | 60 | 21.2 | 21 | 1246.4 | 1460 | 0 | 0.0051 | 650 | 1.246 | 34.81 | 43.37 | 43.39 | 0 | 0 | 0 | 0 | 0 | 0 | 0 | 0 | 0 | 0 | 2 | 8.91 | 159.59 | 152.8 | 6401.8 | 625.1 | 0
等径 | 7.8 | 99.9 | 1.27 | 0.135 | 7.9 | 1343.4 | 0 | 1529.07 | 75 | 0 | 7 | 0 | 1.09 | 0.177 | 34.2 | -35.03 | 0.22 | 34.2 | 1.292 | 237 | 0 | 0 | 0 | 230.4 | 2.9 | 232 | 45.94 | 29.37 | 7.41 | 0 | 200 | 0.4 | 4.45 | 4.66 | 1415.94 | 8.1 | 100 | 59.6 | 60 | 20.9 | 21 | 1246.1 | 1460 | 0 | 0.0043 | 650 | 1.247 | 34.8 | 43.4 | 43.39 | 0 | 0 | 0 | 0 | 0 | 0 | 0 | 0 | 0 | 0 | 2 | 9.06 | 159.44 | 152.9 | 6402.5 | 625.2 | 0
等径 | 7.8 | 99.9 | 1.23 | 0.135 | 7.9 | 1343.3 | 0 | 1532.3 | 131 | 0 | 7 | 0 | 1.09 | 0.167 | 35.5 | -34.85 | 0.15 | 35.5 | 1.29 | 237 | 0 | 0 | 0 | 230.2 | 2.7 | 233.2 | 45.92 | 29.37 | 7.41 | 0 | 200 | 0.5 | 4.36 | 4.57 | 1403.74 | 8 | 100 | 59.6 | 60 | 21.2 | 21 | 1245.8 | 1460 | 0 | 0.0028 | 650 | 1.246 | 34.81 | 43.37 | 43.39 | 0 | 0 | 0 | 0 | 0 | 0 | 0 | 0 | 0 | 0 | 2 | 9.12 | 159.38 | 152.9 | 6403.3 | 625.3 | 0
等径 | 7.8 | 99.9 | 1.26 | 0.135 | 7.9 | 1343.3 | 0 | 1531.22 | 52 | 0 | 7 | 0 | 1.09 | 0.168 | 36.6 | -34.7 | 0.15 | 36.6 | 1.288 | 237 | 0 | 0 | 0 | 230 | 2.5 | 233.3 | 45.9 | 29.37 | 7.41 | 0 | 200 | 0.45 | 4.27 | 4.49 | 1415.94 | 8.1 | 100 | 59.6 | 60 | 21.2 | 21 | 1245.6 | 1460 | 0 | 0.0029 | 650 | 1.247 | 34.78 | 43.37 | 43.39 | 0 | 0 | 0 | 0 | 0 | 0 | 0 | 0 | 0 | 0 | 2 | 9.29 | 159.21 | 152.9 | 6403.9 | 625.3 | 0
等径 | 7.8 | 99.9 | 1.32 | 0.135 | 7.9 | 1343.2 | 0 | 1533.37 | 76 | 0 | 7 | 0 | 1.09 | 0.175 | 37.6 | -34.57 | 0.13 | 37.6 | 1.285 | 237 | 0 | 0 | 0 | 229.9 | 2.4 | 230.5 | 45.9 | 29.37 | 7.41 | 0 | 200 | 0.23 | 4.22 | 4.43 | 1403.74 | 8.1 | 100 | 59.6 | 60 | 21.1 | 21 | 1245.3 | 1460 | 0 | 0.0032 | 650 | 1.246 | 34.79 | 43.35 | 43.39 | 0 | 0 | 0 | 0 | 0 | 0 | 0 | 0 | 0 | 0 | 2 | 9.35 | 159.15 | 152.9 | 6404.5 | 625.4 | 0
等径 | 7.8 | 99.9 | 1.15 | 0.135 | 7.9 | 1343.1 | 0 | 1532.3 | 61 | 0 | 7 | 0 | 1.09 | 0.158 | 39.1 | -34.37 | 0.09 | 39 | 1.284 | 237 | 0 | 0 | 0 | 229.4 | 1.9 | 229.4 | 45.88 | 29.37 | 7.41 | 0 | 200 | 0.82 | 4.12 | 4.33 | 1407.8 | 8.1 | 100 | 59.6 | 60 | 21 | 21 | 1245 | 1460 | 0 | 0.0008 | 650 | 1.247 | 34.82 | 43.42 | 43.4 | 0 | 0 | 0 | 0 | 0 | 0 | 0 | 0 | 0 | 0 | 2 | 9.52 | 158.98 | 153 | 6405.4 | 625.5 | 0
等径 | 7.8 | 100 | 1.21 | 0.135 | 7.9 | 1343 | 0 | 1526.92 | 60 | 0 | 7 | 0 | 1.09 | 0.16 | 40.2 | -34.2 | 0.1 | 40.2 | 1.281 | 237 | 0 | 0 | 0 | 229.2 | 1.7 | 227.1 | 45.85 | 29.37 | 7.41 | 0 | 200 | 0.82 | 4.05 | 4.24 | 1411.87 | 8.1 | 100 | 59.6 | 60 | 21.1 | 21 | 1244.8 | 1460 | 0 | 0.002 | 650 | 1.246 | 34.8 | 43.36 | 43.4 | 0 | 0 | 0 | 0 | 0 | 0 | 0 | 0 | 0 | 0 | 2 | 9.58 | 158.92 | 153 | 6406.1 | 625.6 | 0
等径 | 7.8 | 99.9 | 1.21 | 0.135 | 7.9 | 1342.9 | 0 | 1530.14 | 100 | 0 | 7 | 0 | 1.09 | 0.163 | 41.4 | -34.05 | 0.11 | 41.4 | 1.278 | 237 | 0 | 0 | 0 | 229 | 1.5 | 229.5 | 45.9 | 29.37 | 7.41 | 0 | 200 | 0.38 | 4.01 | 4.17 | 1411.87 | 8.1 | 100 | 59.6 | 60 | 21 | 21 | 1244.6 | 1460 | 0 | 0.0025 | 650 | 1.247 | 34.77 | 43.36 | 43.4 | 0 | 0 | 0 | 0 | 0 | 0 | 0 | 0 | 0 | 0 | 2 | 9.75 | 158.75 | 153 | 6406.8 | 625.7 | 0
等径 | 7.8 | 99.9 | 1.12 | 0.135 | 7.9 | 1342.8 | 0 | 1526.92 | 86 | 0 | 7 | 0 | 1.09 | 0.148 | 43 | -33.83 | 0.09 | 43 | 1.273 | 237 | 0 | 0 | 0 | 228.8 | 1.3 | 228.7 | 45.86 | 29.37 | 7.41 | 0 | 200 | 0.83 | 3.93 | 4.07 | 1411.87 | 8.1 | 100 | 59.6 | 60 | 21.1 | 21 | 1244.4 | 1460 | 0 | 0.0013 | 650 | 1.248 | 34.76 | 43.38 | 43.39 | 0 | 0 | 0 | 0 | 0 | 0 | 0 | 0 | 0 | 0 | 2 | 9.83 | 158.67 | 153 | 6407.8 | 625.8 | 0
等径 | 7.8 | 99.9 | 1.18 | 0.135 | 7.9 | 1342.8 | 0 | 1526.92 | 73 | 0 | 7 | 0 | 1.09 | 0.16 | 43.9 | -33.72 | 0.08 | 43.8 | 1.27 | 237 | 0 | 0 | 0 | 228.7 | 1.2 | 227.1 | 45.83 | 29.37 | 7.41 | 0 | 200 | 0.9 | 3.9 | 4.03 | 1407.8 | 8.1 | 100 | 59.6 | 60 | 21.1 | 21 | 1244.1 | 1460 | 0 | 0.0013 | 650 | 1.247 | 34.81 | 43.41 | 43.39 | 0 | 0 | 0 | 0 | 0 | 0 | 0 | 0 | 0 | 0 | 2 | 9.96 | 158.54 | 153 | 6408.3 | 625.9 | 0
等径 | 7.8 | 99.9 | 1.19 | 0.135 | 7.9 | 1342.7 | 0 | 1529.07 | 86 | 0 | 7 | 0 | 1.09 | 0.164 | 45 | -33.56 | 0.11 | 44.9 | 1.268 | 237 | 0 | 0 | 0 | 228.6 | 1.1 | 225.7 | 45.89 | 29.37 | 7.41 | 0 | 200 | 0.67 | 3.83 | 3.97 | 1415.94 | 8.1 | 100 | 59.6 | 60 | 21.2 | 21 | 1243.9 | 1460 | 0 | 0.0026 | 650 | 1.247 | 34.8 | 43.4 | 43.39 | 0 | 0 | 0 | 0 | 0 | 0 | 0 | 0 | 0 | 0 | 2 | 10.06 | 158.44 | 153.1 | 6408.9 | 626 | 0
等径 | 7.8 | 99.9 | 1.16 | 0.135 | 7.9 | 1342.7 | 0 | 1533.37 | 67 | 0 | 7 | 0 | 1.09 | 0.161 | 46.1 | -33.41 | 0.08 | 46.1 | 1.265 | 237 | 0 | 0 | 0 | 228.4 | 0.9 | 226.5 | 45.89 | 29.37 | 7.41 | 0 | 200 | 0.96 | 3.79 | 3.92 | 1395.6 | 8.1 | 100 | 59.5 | 60 | 21.2 | 21 | 1243.6 | 1460 | 0 | 0.0016 | 650 | 1.244 | 34.85 | 43.35 | 43.39 | 0 | 0 | 0 | 0 | 0 | 0 | 0 | 0 | 0 | 0 | 2 | 10.15 | 158.35 | 153.1 | 6409.6 | 626 | 0
等径 | 7.8 | 99.9 | 1.25 | 0.135 | 7.9 | 1342.6 | 0 | 1532.3 | 73 | 0 | 7 | 0 | 1.09 | 0.17 | 47.2 | -33.25 | 0.09 | 47.2 | 1.263 | 237 | 0 | 0 | 0 | 228.5 | 1 | 229.2 | 45.85 | 29.37 | 7.41 | 0 | 200 | 0.94 | 3.74 | 3.86 | 1407.8 | 8.1 | 100 | 59.6 | 60 | 21.2 | 21 | 1243.4 | 1460 | 0 | 0.0021 | 650 | 1.245 | 34.87 | 43.41 | 43.39 | 0 | 0 | 0 | 0 | 0 | 0 | 0 | 0 | 0 | 0 | 2 | 10.28 | 158.22 | 153.1 | 6410.4 | 626.1 | 0
等径 | 7.8 | 99.9 | 1.21 | 0.135 | 7.9 | 1342.6 | 0 | 1531.22 | 55 | 0 | 7 | 0 | 1.09 | 0.158 | 48.4 | -33.09 | 0.08 | 48.4 | 1.261 | 237 | 0 | 0 | 0 | 228.4 | 0.9 | 228.4 | 45.9 | 29.37 | 7.41 | 0 | 200 | 0.74 | 3.7 | 3.81 | 1403.74 | 8.1 | 100 | 59.6 | 60 | 21 | 21 | 1242.9 | 1460 | 0 | 0.0007 | 650 | 1.244 | 34.88 | 43.39 | 43.39 | 0 | 0 | 0 | 0 | 0 | 0 | 0 | 0 | 0 | 0 | 2 | 10.42 | 158.08 | 153.1 | 6411.1 | 626.2 | 0
等径 | 7.8 | 99.9 | 1.19 | 0.135 | 7.9 | 1342.5 | 0 | 1532.3 | 50 | 0 | 7 | 0 | 1.09 | 0.163 | 49.8 | -32.91 | 0.08 | 49.8 | 1.256 | 237 | 0 | 0 | 0 | 228.3 | 0.8 | 231.9 | 45.91 | 29.37 | 7.41 | 0 | 200 | 0.79 | 3.65 | 3.76 | 1415.94 | 8.1 | 100 | 59.6 | 60 | 21 | 21 | 1242.4 | 1460 | 0 | 0.0013 | 650 | 1.242 | 34.88 | 43.32 | 43.38 | 0 | 0 | 0 | 0 | 0 | 0 | 0 | 0 | 0 | 0 | 2 | 10.47 | 158.03 | 153.1 | 6411.9 | 626.3 | 0
等径 | 7.8 | 99.9 | 1.18 | 0.135 | 7.9 | 1342.5 | 0 | 1534.45 | 114 | 0 | 7 | 0 | 1.08 | 0.158 | 50.8 | -32.78 | 0.06 | 50.8 | 1.253 | 237 | 0 | 0 | 0 | 228.2 | 0.7 | 234.3 | 45.94 | 29.37 | 7.41 | 0 | 200 | 0.63 | 3.6 | 3.72 | 1407.8 | 8.1 | 100 | 59.6 | 60 | 21.1 | 21 | 1242.2 | 1460 | 0 | 0.0016 | 650 | 1.243 | 34.87 | 43.34 | 43.38 | 0 | 0 | 0 | 0 | 0 | 0 | 0 | 0 | 0 | 0 | 2 | 10.63 | 157.87 | 153.2 | 6412.5 | 626.4 | 0
等径 | 7.8 | 99.9 | 1.2 | 0.135 | 7.9 | 1342.4 | 0 | 1533.37 | 69 | 0 | 7 | 0 | 1.08 | 0.159 | 51.9 | -32.62 | 0.09 | 51.9 | 1.252 | 237 | 0 | 0 | 0 | 228.2 | 0.7 | 232.2 | 45.86 | 29.37 | 7.41 | 0 | 200 | 0.32 | 3.58 | 3.67 | 1411.87 | 8.1 | 100 | 59.6 | 60 | 21 | 21 | 1241.9 | 1460 | 0 | 0.0017 | 650 | 1.244 | 34.87 | 43.38 | 43.38 | 0 | 0 | 0 | 0 | 0 | 0 | 0 | 0 | 0 | 0 | 2 | 10.75 | 157.75 | 153.2 | 6413.2 | 626.5 | 0
等径 | 7.8 | 99.9 | 1.17 | 0.135 | 7.9 | 1342.4 | 0 | 1535.53 | 96 | 0 | 7 | 0 | 1.08 | 0.159 | 53 | -32.46 | 0.05 | 53 | 1.249 | 237 | 0 | 0 | 0 | 228.1 | 0.6 | 233.5 | 45.88 | 29.37 | 7.41 | 0 | 200 | 0.8 | 3.54 | 3.63 | 1420.01 | 8.1 | 100 | 59.6 | 60 | 21 | 21 | 1241.5 | 1460 | 0 | 0.001 | 650 | 1.244 | 34.85 | 43.35 | 43.38 | 0 | 0 | 0 | 0 | 0 | 0 | 0 | 0 | 0 | 0 | 2 | 10.84 | 157.66 | 153.2 | 6414 | 626.6 | 0
等径 | 7.8 | 99.9 | 1.15 | 0.135 | 7.9 | 1342.4 | 0 | 1533.37 | 43 | 0 | 7 | 0 | 1.08 | 0.158 | 54.2 | -32.3 | 0.09 | 54.2 | 1.247 | 237 | 0 | 0 | 0 | 228.1 | 0.6 | 229.7 | 45.85 | 29.37 | 7.41 | 0 | 200 | 0.62 | 3.51 | 3.6 | 1407.8 | 8.1 | 100 | 59.6 | 60 | 21.1 | 21 | 1241.3 | 1460 | 0 | 0.0018 | 650 | 1.242 | 34.87 | 43.31 | 43.38 | 0 | 0 | 0 | 0 | 0 | 0 | 0 | 0 | 0 | 0 | 2 | 10.93 | 157.57 | 153.2 | 6414.7 | 626.7 | 0
等径 | 7.8 | 99.9 | 1.16 | 0.135 | 7.9 | 1342.3 | 0 | 1529.07 | 93 | 0 | 7 | 0 | 1.08 | 0.163 | 55.4 | -32.15 | 0.08 | 55.4 | 1.245 | 237 | 0 | 0 | 0 | 228 | 0.5 | 231.8 | 45.88 | 29.37 | 7.41 | 0 | 200 | 0.53 | 3.48 | 3.56 | 1395.6 | 8.1 | 100 | 59.6 | 60 | 21 | 21 | 1241.1 | 1460 | 0 | 0.0018 | 650 | 1.244 | 34.86 | 43.37 | 43.38 | 0 | 0 | 0 | 0 | 0 | 0 | 0 | 0 | 0 | 0 | 2 | 11.09 | 157.41 | 153.2 | 6415.4 | 626.7 | 0
等径 | 7.8 | 99.9 | 1.13 | 0.135 | 7.9 | 1342.3 | 0 | 1535.53 | 46 | 0 | 7 | 0 | 1.08 | 0.149 | 56.5 | -32 | 0.05 | 56.5 | 1.241 | 237 | 0 | 0 | 0 | 228 | 0.5 | 227.4 | 45.91 | 29.37 | 7.41 | 0 | 200 | 1.1 | 3.44 | 3.52 | 1395.6 | 8.1 | 100 | 59.6 | 60 | 21 | 21 | 1240.8 | 1460 | 0 | -0.0001 | 650 | 1.242 | 34.89 | 43.33 | 43.38 | 0 | 0 | 0 | 0 | 0 | 0 | 0 | 0 | 0 | 0 | 2 | 11.18 | 157.32 | 153.3 | 6416.1 | 626.8 | 0
等径 | 7.8 | 99.9 | 1.15 | 0.135 | 7.9 | 1342.2 | 0 | 1531.22 | 86 | 0 | 7 | 0 | 1.08 | 0.153 | 57.6 | -31.84 | 0.05 | 57.6 | 1.239 | 237 | 0 | 0 | 0 | 227.9 | 0.4 | 229.9 | 45.8 | 29.37 | 7.41 | 0 | 200 | 0.85 | 3.39 | 3.49 | 1391.53 | 8.1 | 100 | 59.6 | 60 | 21.1 | 21 | 1240.6 | 1460 | 0 | 0.0012 | 650 | 1.244 | 34.87 | 43.38 | 43.38 | 0 | 0 | 0 | 0 | 0 | 0 | 0 | 0 | 0 | 0 | 2 | 11.28 | 157.22 | 153.3 | 6416.8 | 626.9 | 0
等径 | 7.8 | 99.9 | 1.17 | 0.135 | 7.9 | 1342.2 | 0 | 1533.37 | 87 | 0 | 7 | 0 | 1.08 | 0.158 | 58.6 | -31.7 | 0.08 | 58.6 | 1.237 | 237 | 0 | 0 | 0 | 228 | 0.5 | 229.7 | 45.87 | 29.37 | 7.41 | 0 | 200 | 0.97 | 3.37 | 3.46 | 1407.8 | 8.1 | 100 | 59.6 | 60 | 21.1 | 21 | 1240.4 | 1460 | 0 | 0.0019 | 650 | 1.243 | 34.86 | 43.33 | 43.38 | 0 | 0 | 0 | 0 | 0 | 0 | 0 | 0 | 0 | 0 | 2 | 11.41 | 157.09 | 153.3 | 6417.5 | 627 | 0
等径 | 7.8 | 99.9 | 1.09 | 0.135 | 7.9 | 1342.2 | 0 | 1533.37 | 178 | 0 | 7 | 0 | 1.08 | 0.149 | 59.8 | -31.55 | 0.03 | 59.8 | 1.234 | 237 | 0 | 0 | 0 | 227.8 | 0.3 | 232.5 | 45.87 | 29.37 | 7.41 | 0 | 200 | 0.58 | 3.34 | 3.42 | 1407.8 | 8.1 | 100 | 59.6 | 60 | 21.1 | 21 | 1240.2 | 1460 | 0 | 0.0002 | 650 | 1.245 | 34.84 | 43.38 | 43.38 | 0 | 0 | 0 | 0 | 0 | 0 | 0 | 0 | 0 | 0 | 2 | 11.48 | 157.02 | 153.3 | 6418.2 | 627.1 | 0
等径 | 7.8 | 99.9 | 1.17 | 0.135 | 7.9 | 1342.1 | 0 | 1531.22 | 55 | 0 | 7 | 0 | 1.08 | 0.153 | 60.9 | -31.39 | 0.06 | 60.9 | 1.233 | 237 | 0 | 0 | 0 | 227.9 | 0.4 | 230.2 | 45.86 | 29.37 | 7.41 | 0 | 200 | 0.51 | 3.32 | 3.39 | 1407.8 | 8.1 | 100 | 59.6 | 60 | 20.9 | 21 | 1240 | 1460 | 0 | 0.0009 | 650 | 1.248 | 34.79 | 43.42 | 43.38 | 0 | 0 | 0 | 0 | 0 | 0 | 0 | 0 | 0 | 0 | 2 | 11.6 | 156.9 | 153.3 | 6418.9 | 627.2 | 0
等径 | 7.8 | 99.9 | 1.11 | 0.135 | 7.9 | 1342.1 | 0 | 1533.37 | 84 | 0 | 7 | 0 | 1.08 | 0.154 | 62.2 | -31.21 | 0.1 | 62.2 | 1.231 | 237 | 0 | 0 | 0 | 227.9 | 0.4 | 226.9 | 45.8 | 29.37 | 7.41 | 0 | 200 | 0.71 | 3.29 | 3.36 | 1395.6 | 8.1 | 100 | 59.6 | 60 | 21 | 21 | 1240 | 1460 | 0 | 0.0019 | 650 | 1.248 | 34.74 | 43.36 | 43.38 | 0 | 0 | 0 | 0 | 0 | 0 | 0 | 0 | 0 | 0 | 2 | 11.74 | 156.76 | 153.4 | 6419.7 | 627.3 | 0
等径 | 7.8 | 99.9 | 1.14 | 0.135 | 7.9 | 1342.1 | 0 | 1534.45 | 71 | 0 | 7 | 0 | 1.08 | 0.156 | 63.2 | -31.07 | 0.07 | 63.2 | 1.23 | 237 | 0 | 0 | 0 | 227.9 | 0.4 | 226.2 | 45.88 | 29.37 | 7.41 | 0 | 200 | 0.4 | 3.28 | 3.33 | 1403.74 | 8.1 | 100 | 59.6 | 60 | 21.1 | 21 | 1240.1 | 1460 | 0 | 0.0009 | 650 | 1.247 | 34.75 | 43.33 | 43.38 | 0 | 0 | 0 | 0 | 0 | 0 | 0 | 0 | 0 | 0 | 2 | 11.77 | 156.73 | 153.4 | 6420.3 | 627.4 | 0
等径 | 7.8 | 99.9 | 1.21 | 0.135 | 7.9 | 1342.1 | 0 | 1535.53 | 79 | 0 | 8 | 0 | 1.08 | 0.163 | 64 | -30.98 | 0.09 | 64 | 1.228 | 237 | 0 | 0 | 0 | 228 | 0.5 | 227.5 | 45.86 | 29.37 | 7.41 | 0 | 200 | 0.58 | 3.26 | 3.32 | 1415.94 | 8.1 | 100 | 59.6 | 60 | 21 | 21 | 1240.1 | 1460 | 0 | 0.0022 | 650 | 1.248 | 34.73 | 43.34 | 43.38 | 0 | 0 | 0 | 0 | 0 | 0 | 0 | 0 | 0 | 0 | 2 | 11.91 | 156.59 | 153.4 | 6420.8 | 627.4 | 0
等径 | 7.8 | 100 | 1.13 | 0.135 | 7.9 | 1342 | 0 | 1534.45 | 62 | 0 | 8 | 0 | 1.08 | 0.149 | 65.5 | -30.77 | 0.06 | 65.5 | 1.226 | 237 | 0 | 0 | 0 | 227.9 | 0.4 | 228.3 | 45.87 | 29.37 | 7.41 | 0 | 200 | 0.81 | 3.22 | 3.29 | 1403.74 | 8.1 | 100 | 59.6 | 60 | 21 | 21 | 1240.2 | 1460 | 0 | 0.0009 | 650 | 1.248 | 34.75 | 43.37 | 43.38 | 0 | 0 | 0 | 0 | 0 | 0 | 0 | 0 | 0 | 0 | 2 | 12.05 | 156.45 | 153.4 | 6421.7 | 627.5 | 0
等径 | 7.8 | 99.9 | 1.09 | 0.135 | 7.9 | 1342 | 0 | 1535.53 | 52 | 0 | 8 | 0 | 1.08 | 0.149 | 66.6 | -30.62 | 0.04 | 66.6 | 1.223 | 237 | 0 | 0 | 0 | 227.8 | 0.3 | 227.2 | 45.85 | 29.37 | 7.41 | 0 | 200 | 0.58 | 3.18 | 3.26 | 1415.94 | 8.1 | 100 | 59.6 | 60 | 21.1 | 21 | 1240.2 | 1460 | 0 | 0.0005 | 650 | 1.249 | 34.73 | 43.38 | 43.38 | 0 | 0 | 0 | 0 | 0 | 0 | 0 | 0 | 0 | 0 | 2 | 12.15 | 156.35 | 153.4 | 6422.4 | 627.6 | 0
等径 | 7.8 | 99.9 | 1.2 | 0.135 | 7.9 | 1342 | 0 | 1535.53 | 88 | 0 | 8 | 0 | 1.08 | 0.163 | 67.9 | -30.44 | 0.07 | 67.9 | 1.222 | 237 | 0 | 0 | 0 | 227.9 | 0.4 | 227.2 | 45.83 | 29.37 | 7.41 | 0 | 200 | 0.56 | 3.17 | 3.23 | 1403.74 | 8.1 | 100 | 59.5 | 60 | 21.1 | 21 | 1240.2 | 1460 | 0 | 0.0027 | 650 | 1.246 | 34.75 | 43.3 | 43.38 | 0 | 0 | 0 | 0 | 0 | 0 | 0 | 0 | 0 | 0 | 2 | 12.25 | 156.25 | 153.5 | 6423.3 | 627.7 | 0
等径 | 7.8 | 100 | 1.13 | 0.135 | 7.9 | 1342 | 0 | 1535.53 | 55 | 0 | 8 | 0 | 1.08 | 0.151 | 69 | -30.3 | 0.08 | 69 | 1.22 | 237 | 0 | 0 | 0 | 227.9 | 0.4 | 230.6 | 45.79 | 29.37 | 7.41 | 0 | 200 | 0.69 | 3.15 | 3.2 | 1403.74 | 8.1 | 100 | 59.5 | 60 | 21.2 | 21 | 1240.1 | 1460 | 0 | 0.0009 | 650 | 1.248 | 34.77 | 43.39 | 43.38 | 0 | 0 | 0 | 0 | 0 | 0 | 0 | 0 | 0 | 0 | 2 | 12.36 | 156.14 | 153.5 | 6423.9 | 627.8 | 0
等径 | 7.8 | 99.9 | 1.13 | 0.135 | 7.9 | 1341.9 | 0 | 1535.53 | 59 | 0 | 8 | 0 | 1.08 | 0.155 | 70.1 | -30.13 | 0.08 | 70.1 | 1.219 | 237 | 0 | 0 | 0 | 227.9 | 0.4 | 231.7 | 45.8 | 29.37 | 7.41 | 0 | 200 | 0.67 | 3.12 | 3.17 | 1415.94 | 8.2 | 100 | 59.6 | 60 | 21.1 | 21 | 1240 | 1460 | 0 | 0.0019 | 650 | 1.249 | 34.72 | 43.37 | 43.38 | 0 | 0 | 0 | 0 | 0 | 0 | 0 | 0 | 0 | 0 | 2 | 12.47 | 156.03 | 153.5 | 6424.7 | 627.9 | 0
等径 | 7.8 | 99.9 | 1.05 | 0.135 | 7.9 | 1341.9 | 0 | 1531.22 | 73 | 0 | 8 | 0 | 1.08 | 0.142 | 71.1 | -30 | 0.05 | 71.1 | 1.218 | 237 | 0 | 0 | 0 | 227.8 | 0.3 | 230.1 | 45.78 | 29.37 | 7.41 | 0 | 200 | 0.51 | 3.11 | 3.16 | 1415.94 | 8.1 | 100 | 59.6 | 60 | 21 | 21 | 1239.9 | 1460 | 0 | 0.0002 | 650 | 1.248 | 34.77 | 43.39 | 43.38 | 0 | 0 | 0 | 0 | 0 | 0 | 0 | 0 | 0 | 0 | 2 | 12.6 | 155.9 | 153.5 | 6425.3 | 628 | 0
等径 | 7.8 | 99.9 | 1.04 | 0.135 | 7.9 | 1341.9 | 0 | 1529.07 | 62 | 0 | 8 | 0 | 1.08 | 0.138 | 72.6 | -29.79 | 0.03 | 72.6 | 1.215 | 237 | 0 | 0 | 0 | 227.7 | 0.2 | 231.8 | 45.84 | 29.37 | 7.41 | 0 | 200 | 0.6 | 3.06 | 3.13 | 1403.74 | 8.1 | 100 | 59.6 | 60 | 21.1 | 21 | 1239.7 | 1460 | 0 | -0.0002 | 650 | 1.248 | 34.73 | 43.34 | 43.38 | 0 | 0 | 0 | 0 | 0 | 0 | 0 | 0 | 0 | 0 | 2 | 12.74 | 155.76 | 153.6 | 6426.3 | 628.1 | 0
等径 | 7.8 | 99.8 | 1.06 | 0.135 | 7.9 | 1341.9 | 0 | 1532.3 | 61 | 0 | 8 | 0 | 1.08 | 0.143 | 73.5 | -29.68 | 0.02 | 73.5 | 1.213 | 237 | 0 | 0 | 0 | 227.6 | 0.1 | 231.3 | 45.79 | 29.37 | 7.41 | 0 | 200 | 0.54 | 3.06 | 3.11 | 1407.8 | 8.1 | 100 | 59.6 | 60 | 21.2 | 21 | 1239.7 | 1460 | 0 | 0.0001 | 650 | 1.247 | 34.74 | 43.32 | 43.38 | 0 | 0 | 0 | 0 | 0 | 0 | 0 | 0 | 0 | 0 | 2 | 12.79 | 155.71 | 153.6 | 6426.8 | 628.2 | 0
等径 | 7.8 | 99.9 | 1.04 | 0.135 | 7.9 | 1341.8 | 0 | 1529.07 | 60 | 0 | 8 | 0 | 1.08 | 0.149 | 74.8 | -29.5 | 0.05 | 74.8 | 1.211 | 237 | 0 | 0 | 0 | 227.6 | 0.1 | 229 | 45.8 | 29.37 | 7.41 | 0 | 200 | 0.45 | 3.04 | 3.09 | 1399.67 | 8.1 | 100 | 59.6 | 60 | 21 | 21 | 1239.5 | 1460 | 0 | 0.0013 | 650 | 1.249 | 34.76 | 43.42 | 43.38 | 0 | 0 | 0 | 0 | 0 | 0 | 0 | 0 | 0 | 0 | 2 | 12.92 | 155.58 | 153.6 | 6427.6 | 628.3 | 0
等径 | 7.8 | 99.9 | 1.05 | 0.135 | 7.9 | 1341.8 | 0 | 1530.14 | 32 | 0 | 8 | 0 | 1.08 | 0.145 | 75.5 | -29.4 | 0.04 | 75.5 | 1.21 | 237 | 0 | 0 | 0 | 227.6 | 0.1 | 227.7 | 45.76 | 29.37 | 7.41 | 0 | 200 | 0.43 | 3.03 | 3.07 | 1411.87 | 8.2 | 100 | 59.6 | 60 | 21.1 | 21 | 1239.4 | 1460 | 0 | 0.0005 | 650 | 1.247 | 34.73 | 43.31 | 43.37 | 0 | 0 | 0 | 0 | 0 | 0 | 0 | 0 | 0 | 0 | 2 | 12.96 | 155.54 | 153.6 | 6428.1 | 628.3 | 0
等径 | 7.8 | 99.9 | 1.16 | 0.135 | 7.9 | 1341.8 | 0 | 1532.3 | 54 | 0 | 8 | 0 | 1.08 | 0.158 | 76.6 | -29.25 | 0.02 | 76.6 | 1.207 | 237 | 0 | 0 | 0 | 227.6 | 0.1 | 225.6 | 45.77 | 29.37 | 7.41 | 0 | 200 | 0.52 | 2.99 | 3.05 | 1399.67 | 8.1 | 100 | 59.6 | 60 | 21 | 21 | 1239.3 | 1460 | 0 | 0.0006 | 650 | 1.246 | 34.76 | 43.31 | 43.37 | 0 | 0 | 0 | 0 | 0 | 0 | 0 | 0 | 0 | 0 | 2 | 13.11 | 155.39 | 153.6 | 6428.9 | 628.4 | 0
等径 | 7.8 | 99.9 | 1.07 | 0.135 | 7.9 | 1341.8 | 0 | 1529.07 | 46 | 0 | 8 | 0 | 1.08 | 0.145 | 77.8 | -29.1 | -0.01 | 77.8 | 1.205 | 237 | 0 | 0 | 0 | 227.5 | 0 | 224.3 | 45.76 | 29.37 | 7.41 | 0 | 200 | 0.74 | 2.98 | 3.03 | 1407.8 | 8.1 | 100 | 59.6 | 60 | 21 | 21 | 1239.2 | 1460 | 0 | -0.001 | 650 | 1.247 | 34.73 | 43.31 | 43.37 | 0 | 0 | 0 | 0 | 0 | 0 | 0 | 0 | 0 | 0 | 2 | 13.17 | 155.33 | 153.7 | 6429.6 | 628.5 | 0
等径 | 7.8 | 99.9 | 1.1 | 0.135 | 7.9 | 1341.8 | 0 | 1531.22 | 70 | 0 | 8 | 0 | 1.08 | 0.148 | 79.2 | -28.89 | 0 | 79.2 | 1.203 | 237 | 0 | 0 | 0 | 227.6 | 0.1 | 221.4 | 45.75 | 29.37 | 7.41 | 0 | 200 | 0.38 | 2.97 | 3 | 1399.67 | 8.1 | 100 | 59.6 | 60 | 21 | 21 | 1239.2 | 1460 | 0 | -0.0001 | 650 | 1.249 | 34.74 | 43.39 | 43.37 | 0 | 0 | 0 | 0 | 0 | 0 | 0 | 0 | 0 | 0 | 2 | 13.34 | 155.16 | 153.7 | 6430.6 | 628.6 | 0
等径 | 7.8 | 99.9 | 1.06 | 0.135 | 7.9 | 1341.7 | 0 | 1533.37 | 77 | 0 | 8 | 0 | 1.08 | 0.145 | 79.9 | -28.8 | 0.03 | 79.9 | 1.201 | 237 | 0 | 0 | 0 | 227.6 | 0.1 | 222.9 | 45.73 | 29.37 | 7.41 | 0 | 200 | 0.4 | 2.96 | 2.99 | 1415.94 | 8.1 | 100 | 59.6 | 60 | 21.2 | 21 | 1239.2 | 1460 | 0 | 0.0009 | 650 | 1.248 | 34.74 | 43.36 | 43.36 | 0 | 0 | 0 | 0 | 0 | 0 | 0 | 0 | 0 | 0 | 2 | 13.36 | 155.14 | 153.7 | 6431 | 628.7 | 0
等径 | 7.8 | 99.9 | 1.17 | 0.135 | 7.9 | 1341.7 | 0 | 1534.45 | 178 | 0 | 8 | 0 | 1.08 | 0.162 | 81.1 | -28.63 | 0.04 | 81.1 | 1.2 | 237 | 0 | 0 | 0 | 227.8 | 0.3 | 225.4 | 45.74 | 29.37 | 7.41 | 0 | 200 | 0.55 | 2.96 | 2.98 | 1424.08 | 8.1 | 100 | 59.6 | 60 | 21.2 | 21 | 1239.2 | 1460 | 0 | 0.002 | 650 | 1.249 | 34.74 | 43.39 | 43.36 | 0 | 0 | 0 | 0 | 0 | 0 | 0 | 0 | 0 | 0 | 2 | 13.49 | 155.01 | 153.7 | 6431.8 | 628.8 | 0
等径 | 7.8 | 99.9 | 1.12 | 0.135 | 7.9 | 1341.7 | 0 | 1530.14 | 59 | 0 | 8 | 0 | 1.08 | 0.155 | 82.1 | -28.5 | 0.08 | 82.1 | 1.199 | 237 | 0 | 0 | 0 | 227.9 | 0.4 | 229.7 | 45.77 | 29.37 | 7.41 | 0 | 200 | 0.45 | 2.96 | 2.97 | 1415.94 | 8.1 | 100 | 59.6 | 60 | 21 | 21 | 1239.2 | 1460 | 0 | 0.0019 | 650 | 1.247 | 34.73 | 43.31 | 43.36 | 0 | 0 | 0 | 0 | 0 | 0 | 0 | 0 | 0 | 0 | 2 | 13.57 | 154.93 | 153.7 | 6432.5 | 628.8 | 0
等径 | 7.8 | 99.9 | 1.22 | 0.135 | 7.9 | 1341.7 | 0 | 1532.3 | 62 | 0 | 8 | 0 | 1.08 | 0.162 | 83.4 | -28.33 | 0.07 | 83.4 | 1.198 | 237 | 0 | 0 | 0 | 228.1 | 0.6 | 226.3 | 45.7 | 29.37 | 7.41 | 0 | 200 | 0.5 | 2.96 | 2.96 | 1411.87 | 8.2 | 100 | 59.6 | 60 | 21.2 | 21 | 1239.2 | 1460 | 0 | 0.0022 | 650 | 1.249 | 34.73 | 43.38 | 43.36 | 0 | 0 | 0 | 0 | 0 | 0 | 0 | 0 | 0 | 0 | 2 | 13.73 | 154.77 | 153.8 | 6433.2 | 628.9 | 0
等径 | 7.8 | 100 | 1.14 | 0.135 | 7.9 | 1341.7 | 0 | 1531.22 | 86 | 0 | 8 | 0 | 1.08 | 0.156 | 84.4 | -28.18 | 0.13 | 84.4 | 1.197 | 237 | 0 | 0 | 0 | 228.2 | 0.7 | 225.8 | 45.67 | 29.37 | 7.41 | 0 | 200 | 0.42 | 2.96 | 2.96 | 1399.67 | 8.1 | 100 | 59.5 | 60 | 21 | 21 | 1239.2 | 1460 | 0 | 0.0027 | 650 | 1.246 | 34.74 | 43.29 | 43.37 | 0 | 0 | 0 | 0 | 0 | 0 | 0 | 0 | 0 | 0 | 2 | 13.79 | 154.71 | 153.8 | 6433.9 | 629 | 0
等径 | 7.8 | 99.9 | 1.19 | 0.135 | 7.9 | 1341.7 | 0 | 1532.3 | 38 | 0 | 8 | 0 | 1.08 | 0.163 | 85.6 | -28.02 | 0.12 | 85.6 | 1.197 | 237 | 0 | 0 | 0 | 228.4 | 0.9 | 225.3 | 45.66 | 29.37 | 7.41 | 0 | 200 | 0.39 | 2.95 | 2.96 | 1395.6 | 8.1 | 100 | 59.6 | 60 | 21 | 21 | 1239.2 | 1460 | 0 | 0.0027 | 650 | 1.248 | 34.72 | 43.33 | 43.37 | 0 | 0 | 0 | 0 | 0 | 0 | 0 | 0 | 0 | 0 | 2 | 13.93 | 154.57 | 153.8 | 6434.6 | 629.1 | 0
等径 | 7.8 | 99.9 | 1.13 | 0.135 | 7.9 | 1341.7 | 0 | 1534.45 | 70 | 0 | 8 | 0 | 1.08 | 0.148 | 86.8 | -27.86 | 0.11 | 86.8 | 1.197 | 237 | 0 | 0 | 0 | 228.5 | 1 | 222.9 | 45.72 | 29.37 | 7.41 | 0 | 200 | 0.54 | 2.95 | 2.96 | 1399.67 | 8.1 | 100 | 59.6 | 60 | 21 | 21 | 1239.2 | 1460 | 0 | 0.0014 | 650 | 1.249 | 34.74 | 43.39 | 43.37 | 0 | 0 | 0 | 0 | 0 | 0 | 0 | 0 | 0 | 0 | 2 | 14.02 | 154.48 | 153.8 | 6435.3 | 629.2 | 0
等径 | 7.8 | 99.9 | 1.17 | 0.135 | 7.9 | 1341.7 | 0 | 1532.3 | 85 | 0 | 8 | 0 | 1.08 | 0.159 | 87.9 | -27.7 | 0.11 | 87.9 | 1.196 | 237 | 0 | 0 | 0 | 228.6 | 1.1 | 226.5 | 45.66 | 29.37 | 7.41 | 0 | 200 | 0.72 | 2.93 | 2.95 | 1403.74 | 8.2 | 100 | 59.6 | 60 | 21 | 21 | 1239.2 | 1460 | 0 | 0.0027 | 650 | 1.247 | 34.74 | 43.32 | 43.37 | 0 | 0 | 0 | 0 | 0 | 0 | 0 | 0 | 0 | 0 | 2 | 14.13 | 154.37 | 153.8 | 6436 | 629.3 | 0
等径 | 7.8 | 99.9 | 1.15 | 0.135 | 7.9 | 1341.7 | 0 | 1532.3 | 78 | 0 | 8 | 0 | 1.07 | 0.154 | 89 | -27.55 | 0.1 | 89 | 1.196 | 237 | 0 | 0 | 0 | 228.6 | 1.1 | 225.2 | 45.69 | 29.37 | 7.41 | 0 | 200 | 0.5 | 2.93 | 2.95 | 1420.01 | 8.2 | 100 | 59.6 | 60 | 21 | 21 | 1239.2 | 1460 | 0 | 0.0018 | 650 | 1.246 | 34.74 | 43.29 | 43.38 | 0 | 0 | 0 | 0 | 0 | 0 | 0 | 0 | 0 | 0 | 2 | 14.22 | 154.28 | 153.9 | 6436.7 | 629.4 | 0
等径 | 7.8 | 99.9 | 1.21 | 0.135 | 7.9 | 1341.7 | 0 | 1534.45 | 96 | 0 | 8 | 0 | 1.07 | 0.165 | 90.2 | -27.38 | 0.13 | 90.2 | 1.196 | 237 | 0 | 0 | 0 | 228.7 | 1.2 | 229.3 | 45.68 | 29.37 | 7.41 | 0 | 200 | 0.53 | 2.93 | 2.94 | 1399.67 | 8.1 | 100 | 59.6 | 60 | 21 | 21 | 1239.2 | 1460 | 0 | 0.0035 | 650 | 1.248 | 34.73 | 43.34 | 43.38 | 0 | 0 | 0 | 0 | 0 | 0 | 0 | 0 | 0 | 0 | 2 | 14.37 | 154.13 | 153.9 | 6437.4 | 629.5 | 0
等径 | 7.8 | 99.9 | 1.16 | 0.135 | 7.9 | 1341.7 | 0 | 1535.53 | 86 | 0 | 8 | 0 | 1.07 | 0.152 | 91.5 | -27.21 | 0.06 | 91.5 | 1.195 | 237 | 0 | 0 | 0 | 228.5 | 1 | 231.2 | 45.66 | 29.37 | 7.41 | 0 | 200 | 0.42 | 2.9 | 2.93 | 1403.74 | 8 | 100 | 59.6 | 60 | 21 | 21 | 1239.2 | 1460 | 0 | 0.0001 | 650 | 1.248 | 34.75 | 43.37 | 43.38 | 0 | 0 | 0 | 0 | 0 | 0 | 0 | 0 | 0 | 0 | 2 | 14.48 | 154.02 | 153.9 | 6438.2 | 629.6 | 0
等径 | 7.8 | 99.9 | 1.18 | 0.135 | 7.9 | 1341.7 | 0 | 1536.61 | 78 | 0 | 8 | 0 | 1.07 | 0.157 | 92.6 | -27.06 | 0.08 | 92.6 | 1.195 | 237 | 0 | 0 | 0 | 228.5 | 1 | 232.6 | 45.73 | 29.37 | 7.41 | 0 | 200 | 0.54 | 2.88 | 2.92 | 1403.74 | 8 | 100 | 59.6 | 60 | 21 | 21 | 1239.2 | 1460 | 0 | 0.0021 | 650 | 1.248 | 34.74 | 43.36 | 43.38 | 0 | 0 | 0 | 0 | 0 | 0 | 0 | 0 | 0 | 0 | 2 | 14.62 | 153.88 | 153.9 | 6438.9 | 629.6 | 0
等径 | 7.8 | 99.9 | 1.11 | 0.135 | 7.9 | 1341.7 | 0 | 1536.61 | 68 | 0 | 8 | 0 | 1.07 | 0.151 | 93.8 | -26.91 | 0.07 | 93.8 | 1.194 | 237 | 0 | 0 | 0 | 228.3 | 0.8 | 232.5 | 45.73 | 29.37 | 7.41 | 0 | 200 | 0.37 | 2.87 | 2.9 | 1403.74 | 8 | 100 | 59.6 | 60 | 21 | 21 | 1239 | 1460 | 0 | 0.0013 | 650 | 1.247 | 34.73 | 43.31 | 43.38 | 0 | 0 | 0 | 0 | 0 | 0 | 0 | 0 | 0 | 0 | 2 | 14.73 | 153.77 | 153.9 | 6439.6 | 629.7 | 0
等径 | 7.8 | 99.9 | 1.11 | 0.135 | 7.9 | 1341.6 | 0 | 1532.3 | 87 | 0 | 8 | 0 | 1.07 | 0.151 | 95 | -26.75 | 0.05 | 94.9 | 1.193 | 237 | 0 | 0 | 0 | 228.2 | 0.7 | 231.7 | 45.69 | 29.37 | 7.41 | 0 | 200 | 0.39 | 2.86 | 2.89 | 1403.74 | 8.1 | 100 | 59.6 | 60 | 21 | 21 | 1238.9 | 1460 | 0 | 0.0012 | 650 | 1.248 | 34.69 | 43.29 | 43.38 | 0 | 0 | 0 | 0 | 0 | 0 | 0 | 0 | 0 | 0 | 2 | 14.83 | 153.67 | 154 | 6440.4 | 629.8 | 0
等径 | 7.8 | 99.9 | 1.13 | 0.135 | 7.9 | 1341.6 | 0 | 1531.22 | 109 | 0 | 8 | 0 | 1.07 | 0.149 | 95.6 | -26.65 | 0.06 | 95.6 | 1.192 | 237 | 0 | 0 | 0 | 228.2 | 0.7 | 233.4 | 45.62 | 29.37 | 7.41 | 0 | 200 | 0.23 | 2.85 | 2.88 | 1407.8 | 8.1 | 100 | 59.6 | 60 | 21.1 | 21 | 1239 | 1460 | 0 | 0.0015 | 650 | 1.249 | 34.69 | 43.33 | 43.38 | 0 | 0 | 0 | 0 | 0 | 0 | 0 | 0 | 0 | 0 | 2 | 14.89 | 153.61 | 154 | 6440.8 | 629.9 | 0
等径 | 7.8 | 99.9 | 1.14 | 0.135 | 7.9 | 1341.6 | 0 | 1527.99 | 100 | 0 | 8 | 0 | 1.07 | 0.153 | 97.1 | -26.45 | 0.04 | 97.1 | 1.191 | 237 | 0 | 0 | 0 | 228.1 | 0.6 | 230.8 | 45.67 | 29.37 | 7.41 | 0 | 200 | 0.71 | 2.84 | 2.86 | 1403.74 | 8.1 | 100 | 59.6 | 60 | 21.1 | 21 | 1239 | 1460 | 0 | 0.0011 | 650 | 1.249 | 34.7 | 43.34 | 43.38 | 0 | 0 | 0 | 0 | 0 | 0 | 0 | 0 | 0 | 0 | 2 | 15.03 | 153.47 | 154 | 6441.8 | 630 | 0
等径 | 7.8 | 99.9 | 1.15 | 0.135 | 7.9 | 1341.6 | 0 | 1532.3 | 198 | 0 | 8 | 0 | 1.07 | 0.156 | 98.1 | -26.32 | 0.03 | 98.1 | 1.19 | 237 | 0 | 0 | 0 | 228 | 0.5 | 230.5 | 45.66 | 29.37 | 7.41 | 0 | 200 | 0.45 | 2.82 | 2.85 | 1407.8 | 8.1 | 100 | 59.6 | 60 | 21 | 21 | 1239.1 | 1460 | 0 | 0.001 | 650 | 1.25 | 34.69 | 43.36 | 43.38 | 0 | 0 | 0 | 0 | 0 | 0 | 0 | 0 | 0 | 0 | 2 | 15.11 | 153.39 | 154 | 6442.4 | 630.1 | 0
等径 | 7.8 | 99.9 | 1.09 | 0.135 | 7.9 | 1341.6 | 0 | 1532.3 | 100 | 0 | 8 | 0 | 1.07 | 0.148 | 99.2 | -26.17 | 0.01 | 99.1 | 1.189 | 237 | 0 | 0 | 0 | 227.8 | 0.3 | 226.1 | 45.68 | 29.37 | 7.41 | 0 | 200 | 0.44 | 2.82 | 2.84 | 1424.08 | 8.1 | 100 | 59.6 | 60 | 21.1 | 21 | 1239 | 1460 | 0 | -0.0001 | 650 | 1.25 | 34.68 | 43.35 | 43.37 | 0 | 0 | 0 | 0 | 0 | 0 | 0 | 0 | 0 | 0 | 2 | 15.24 | 153.26 | 154.1 | 6443.1 | 630.2 | 0
等径 | 7.8 | 99.9 | 0.97 | 0.135 | 7.9 | 1341.6 | 0 | 1529.07 | 69 | 0 | 8 | 0 | 1.07 | 0.136 | 100.4 | -26.01 | -0.01 | 100.4 | 1.188 | 237 | 0 | 0 | 0 | 227.5 | 0 | 226.8 | 45.67 | 29.37 | 7.41 | 0 | 200 | 0.31 | 2.79 | 2.83 | 1407.8 | 8.1 | 100 | 59.6 | 60 | 21 | 21 | 1238.9 | 1460 | 0 | -0.0004 | 650 | 1.248 | 34.68 | 43.28 | 43.37 | 0 | 0 | 0 | 0 | 0 | 0 | 0 | 0 | 0 | 0 | 2 | 15.33 | 153.17 | 154.1 | 6443.9 | 630.3 | 0
等径 | 7.8 | 99.9 | 1.03 | 0.135 | 7.9 | 1341.6 | 0 | 1530.14 | 43 | 0 | 8 | 0 | 1.07 | 0.14 | 101.2 | -25.89 | -0.05 | 101.2 | 1.186 | 237 | 0 | 0 | 0 | 227.5 | 0 | 228.4 | 45.64 | 29.37 | 7.41 | 0 | 200 | 0.28 | 2.78 | 2.82 | 1411.87 | 8.1 | 100 | 59.6 | 60 | 21.1 | 21 | 1238.7 | 1460 | 0 | -0.0013 | 650 | 1.251 | 34.69 | 43.4 | 43.37 | 0 | 0 | 0 | 0 | 0 | 0 | 0 | 0 | 0 | 0 | 2 | 15.43 | 153.07 | 154.1 | 6444.6 | 630.3 | 0
等径 | 7.8 | 99.9 | 0.95 | 0.135 | 7.9 | 1341.6 | 0 | 1531.22 | 98 | 0 | 8 | 0 | 1.07 | 0.128 | 102.2 | -25.75 | -0.04 | 102.2 | 1.184 | 237 | 0 | 0 | 0 | 227.3 | -0.2 | 223.5 | 45.67 | 29.37 | 7.41 | 0 | 200 | 0.6 | 2.76 | 2.8 | 1411.87 | 8.1 | 100 | 59.6 | 60 | 21.3 | 21 | 1238.6 | 1460 | 0 | -0.0014 | 650 | 1.249 | 34.68 | 43.32 | 43.36 | 0 | 0 | 0 | 0 | 0 | 0 | 0 | 0 | 0 | 0 | 2 | 15.54 | 152.96 | 154.1 | 6445.3 | 630.4 | 0
等径 | 7.8 | 99.9 | 1.01 | 0.135 | 7.9 | 1341.5 | 0 | 1534.45 | 73 | 0 | 8 | 0 | 1.07 | 0.135 | 103.5 | -25.59 | -0.03 | 103.5 | 1.18 | 237 | 0 | 0 | 0 | 227.3 | -0.2 | 224.9 | 45.63 | 29.37 | 7.41 | 0 | 200 | 0.41 | 2.76 | 2.78 | 1415.94 | 8.1 | 100 | 59.6 | 60 | 21.1 | 21 | 1238.4 | 1460 | 0 | -0.0005 | 650 | 1.25 | 34.69 | 43.36 | 43.36 | 0 | 0 | 0 | 0 | 0 | 0 | 0 | 0 | 0 | 0 | 2 | 15.63 | 152.87 | 154.1 | 6446.1 | 630.5 | 0
等径 | 7.8 | 99.9 | 1.02 | 0.135 | 7.9 | 1341.5 | 0 | 1533.37 | 77 | 0 | 8 | 0 | 1.07 | 0.137 | 104.2 | -25.47 | -0.04 | 104.2 | 1.18 | 237 | 0 | 0 | 0 | 227.3 | -0.2 | 227.2 | 45.62 | 29.37 | 7.41 | 0 | 200 | 0.47 | 2.75 | 2.77 | 1403.74 | 8.1 | 100 | 59.6 | 60 | 21.1 | 21 | 1238.4 | 1460 | 0 | -0.0008 | 650 | 1.25 | 34.67 | 43.34 | 43.36 | 0 | 0 | 0 | 0 | 0 | 0 | 0 | 0 | 0 | 0 | 2 | 15.69 | 152.81 | 154.2 | 6446.7 | 630.6 | 0
等径 | 7.8 | 100 | 1.11 | 0.135 | 7.9 | 1341.5 | 0 | 1534.45 | 71 | 0 | 8 | 0 | 1.07 | 0.149 | 105.4 | -25.33 | -0.06 | 105.4 | 1.179 | 237 | 0 | 0 | 0 | 227.3 | -0.2 | 228.3 | 45.61 | 29.37 | 7.41 | 0 | 200 | 0.39 | 2.75 | 2.76 | 1415.94 | 8.1 | 100 | 59.6 | 60 | 21.1 | 21 | 1238.2 | 1460 | 0 | -0.0009 | 650 | 1.249 | 34.72 | 43.37 | 43.35 | 0 | 0 | 0 | 0 | 0 | 0 | 0 | 0 | 0 | 0 | 2 | 15.8 | 152.7 | 154.2 | 6447.4 | 630.7 | 0
等径 | 7.8 | 99.9 | 1.05 | 0.135 | 7.9 | 1341.5 | 0 | 1531.22 | 66 | 0 | 8 | 0 | 1.07 | 0.143 | 106.6 | -25.16 | 0 | 106.6 | 1.176 | 237 | 0 | 0 | 0 | 227.4 | -0.2 | 226.3 | 45.63 | 29.37 | 7.41 | 0 | 200 | 0.37 | 2.75 | 2.76 | 1403.74 | 8.1 | 100 | 59.6 | 60 | 21.2 | 21 | 1238 | 1460 | 0 | -0.0007 | 650 | 1.247 | 34.72 | 43.3 | 43.35 | 0 | 0 | 0 | 0 | 0 | 0 | 0 | 0 | 0 | 0 | 2 | 15.93 | 152.57 | 154.2 | 6448.2 | 630.8 | 0
等径 | 7.8 | 99.9 | 1.1 | 0.135 | 7.9 | 1341.5 | 0 | 1531.22 | 89 | 0 | 8 | 0 | 1.07 | 0.148 | 107.5 | -25.04 | -0.02 | 107.5 | 1.174 | 237 | 0 | 0 | 0 | 227.4 | -0.1 | 227.4 | 45.59 | 29.37 | 7.41 | 0 | 200 | 0.66 | 2.76 | 2.75 | 1415.94 | 8.1 | 100 | 59.6 | 60 | 21 | 21 | 1237.9 | 1460 | 0 | 0.0003 | 650 | 1.249 | 34.68 | 43.32 | 43.35 | 0 | 0 | 0 | 0 | 0 | 0 | 0 | 0 | 0 | 0 | 2 | 16 | 152.5 | 154.2 | 6448.9 | 630.9 | 0
等径 | 7.8 | 99.9 | 1.03 | 0.135 | 7.9 | 1341.5 | 0 | 1532.3 | 74 | 0 | 8 | 0 | 1.07 | 0.14 | 108.5 | -24.89 | 0 | 108.5 | 1.173 | 237 | 0 | 0 | 0 | 227.4 | -0.1 | 228.8 | 45.63 | 29.37 | 7.41 | 0 | 200 | 0.5 | 2.76 | 2.75 | 1411.87 | 8.1 | 100 | 59.6 | 60 | 21.1 | 21 | 1237.9 | 1460 | 0 | -0.001 | 650 | 1.251 | 34.67 | 43.37 | 43.35 | 0 | 0 | 0 | 0 | 0 | 0 | 0 | 0 | 0 | 0 | 2 | 16.08 | 152.42 | 154.2 | 6449.6 | 631 | 0
等径 | 7.8 | 99.9 | 1.04 | 0.135 | 7.9 | 1341.5 | 0 | 1533.37 | 62 | 0 | 8 | 0 | 1.07 | 0.142 | 109.6 | -24.75 | 0 | 109.6 | 1.172 | 237 | 0 | 0 | 0 | 227.4 | -0.1 | 224.8 | 45.6 | 29.37 | 7.41 | 0 | 200 | 0.55 | 2.74 | 2.75 | 1411.87 | 8.1 | 100 | 59.6 | 60 | 21.1 | 21 | 1238 | 1460 | 0 | 0.0001 | 650 | 1.249 | 34.64 | 43.27 | 43.34 | 0 | 0 | 0 | 0 | 0 | 0 | 0 | 0 | 0 | 0 | 2 | 16.18 | 152.32 | 154.3 | 6450.3 | 631 | 0
等径 | 7.8 | 99.9 | 1.1 | 0.135 | 7.9 | 1341.5 | 0 | 1532.3 | 91 | 0 | 8 | 0 | 1.07 | 0.151 | 110.6 | -24.61 | 0.02 | 110.6 | 1.171 | 237 | 0 | 0 | 0 | 227.6 | 0.1 | 227.1 | 45.58 | 29.37 | 7.41 | 0 | 200 | 0.61 | 2.74 | 2.75 | 1407.8 | 8.1 | 100 | 59.5 | 60 | 21 | 21 | 1238 | 1460 | 0 | 0.0013 | 650 | 1.249 | 34.66 | 43.29 | 43.34 | 0 | 0 | 0 | 0 | 0 | 0 | 0 | 0 | 0 | 0 | 2 | 16.28 | 152.22 | 154.3 | 6451 | 631.1 | 0
等径 | 7.8 | 99.9 | 1.09 | 0.135 | 7.9 | 1341.5 | 0 | 1534.45 | 25 | 0 | 8 | 0 | 1.07 | 0.149 | 112.1 | -24.4 | 0.03 | 112.1 | 1.17 | 237 | 0 | 0 | 0 | 227.6 | 0.1 | 227.3 | 45.63 | 29.37 | 7.41 | 0 | 200 | 0.65 | 2.75 | 2.75 | 1407.8 | 8.1 | 100 | 59.5 | 60 | 21.1 | 21 | 1238 | 1460 | 0 | 0.0018 | 650 | 1.246 | 34.72 | 43.26 | 43.34 | 0 | 0 | 0 | 0 | 0 | 0 | 0 | 0 | 0 | 0 | 2 | 16.44 | 152.06 | 154.3 | 6452 | 631.2 | 0
等径 | 7.8 | 99.9 | 1.08 | 0.135 | 7.9 | 1341.5 | 0 | 1533.37 | 32 | 0 | 8 | 0 | 1.07 | 0.144 | 112.8 | -24.31 | 0.01 | 112.8 | 1.169 | 237 | 0 | 0 | 0 | 227.6 | 0.1 | 228 | 45.6 | 29.37 | 7.41 | 0 | 200 | 0.63 | 2.76 | 2.75 | 1407.8 | 8.1 | 100 | 59.6 | 60 | 21.1 | 21 | 1238 | 1460 | 0 | -0.0002 | 650 | 1.247 | 34.76 | 43.35 | 43.34 | 0 | 0 | 0 | 0 | 0 | 0 | 0 | 0 | 0 | 0 | 2 | 16.53 | 151.97 | 154.3 | 6452.4 | 631.3 | 0
等径 | 7.8 | 99.9 | 1.1 | 0.135 | 7.9 | 1341.5 | 0 | 1531.22 | 94 | 0 | 8 | 0 | 1.07 | 0.148 | 113.9 | -24.16 | 0.02 | 113.9 | 1.168 | 237 | 0 | 0 | 0 | 227.7 | 0.2 | 229.8 | 45.63 | 29.37 | 7.41 | 0 | 200 | 0.75 | 2.75 | 2.75 | 1420.01 | 8.1 | 100 | 59.6 | 60 | 21 | 21 | 1237.8 | 1460 | 0 | 0.0007 | 650 | 1.249 | 34.7 | 43.34 | 43.34 | 0 | 0 | 0 | 0 | 0 | 0 | 0 | 0 | 0 | 0 | 2 | 16.64 | 151.86 | 154.3 | 6453.1 | 631.4 | 0
等径 | 7.8 | 99.9 | 1.07 | 0.135 | 7.9 | 1341.5 | 0 | 1531.22 | 80 | 0 | 8 | 0 | 1.07 | 0.149 | 115 | -24.02 | 0.03 | 114.9 | 1.167 | 237 | 0 | 0 | 0 | 227.7 | 0.2 | 232.1 | 45.62 | 29.37 | 7.41 | 0 | 200 | 0.58 | 2.75 | 2.75 | 1407.8 | 8.1 | 100 | 59.6 | 60 | 21.1 | 21 | 1237.7 | 1460 | 0 | 0.0007 | 650 | 1.249 | 34.68 | 43.32 | 43.34 | 0 | 0 | 0 | 0 | 0 | 0 | 0 | 0 | 0 | 0 | 2 | 16.75 | 151.75 | 154.4 | 6453.8 | 631.5 | 0
等径 | 7.8 | 99.9 | 1.08 | 0.135 | 7.9 | 1341.5 | 0 | 1534.45 | 196 | 0 | 8 | 0 | 1.07 | 0.148 | 116.1 | -23.85 | 0.04 | 116.1 | 1.167 | 237 | 0 | 0 | 0 | 227.7 | 0.2 | 234.8 | 45.64 | 29.37 | 7.41 | 0 | 200 | 0.87 | 2.74 | 2.75 | 1399.67 | 8.1 | 100 | 59.6 | 60 | 21 | 21 | 1237.7 | 1460 | 0 | 0.0009 | 650 | 1.248 | 34.67 | 43.27 | 43.34 | 0 | 0 | 0 | 0 | 0 | 0 | 0 | 0 | 0 | 0 | 2 | 16.85 | 151.65 | 154.4 | 6454.6 | 631.6 | 0
等径 | 7.8 | 99.9 | 1.15 | 0.135 | 7.9 | 1341.5 | 0 | 1534.45 | 111 | 0 | 8 | 0 | 1.07 | 0.155 | 117.1 | -23.71 | 0.06 | 117.1 | 1.166 | 237 | 0 | 0 | 0 | 227.9 | 0.4 | 232.7 | 45.55 | 29.37 | 7.41 | 0 | 200 | 0.67 | 2.74 | 2.75 | 1407.8 | 8 | 100 | 59.6 | 60 | 21.3 | 21 | 1237.7 | 1460 | 0 | 0.0016 | 650 | 1.248 | 34.67 | 43.27 | 43.34 | 0 | 0 | 0 | 0 | 0 | 0 | 0 | 0 | 0 | 0 | 2 | 16.93 | 151.57 | 154.4 | 6455.2 | 631.6 | 0
等径 | 7.8 | 99.9 | 1.08 | 0.135 | 7.9 | 1341.5 | 0 | 1532.3 | 9 | 0 | 8 | 0 | 1.07 | 0.146 | 118.4 | -23.54 | 0.09 | 118.4 | 1.166 | 237 | 0 | 0 | 0 | 228 | 0.5 | 233.1 | 45.64 | 29.37 | 7.41 | 0 | 200 | 0.72 | 2.75 | 2.74 | 1407.8 | 8.1 | 100 | 59.6 | 60 | 21 | 21 | 1237.7 | 1460 | 0 | 0.0014 | 650 | 1.251 | 34.67 | 43.37 | 43.35 | 0 | 0 | 0 | 0 | 0 | 0 | 0 | 0 | 0 | 0 | 2 | 17.06 | 151.44 | 154.4 | 6456 | 631.7 | 0
等径 | 7.8 | 99.9 | 1.17 | 0.135 | 7.9 | 1341.5 | 0 | 1537.69 | 95 | 0 | 8 | 0 | 1.07 | 0.159 | 119.5 | -23.39 | 0.1 | 119.5 | 1.166 | 237 | 0 | 0 | 0 | 228.3 | 0.8 | 234.6 | 45.67 | 29.37 | 7.41 | 0 | 200 | 0.63 | 2.75 | 2.74 | 1420.01 | 8.1 | 100 | 59.6 | 60 | 21 | 21 | 1237.7 | 1460 | 0 | 0.0023 | 650 | 1.251 | 34.63 | 43.32 | 43.35 | 0 | 0 | 0 | 0 | 0 | 0 | 0 | 0 | 0 | 0 | 2 | 17.2 | 151.3 | 154.4 | 6456.7 | 631.8 | 0
等径 | 7.8 | 99.9 | 1.18 | 0.135 | 7.9 | 1341.5 | 0 | 1533.37 | 57 | 0 | 8 | 0 | 1.07 | 0.161 | 121.2 | -23.16 | 0.12 | 121.2 | 1.165 | 237 | 0 | 0 | 0 | 228.4 | 0.9 | 231.4 | 45.6 | 29.37 | 7.41 | 0 | 200 | 0.48 | 2.77 | 2.75 | 1411.87 | 8.1 | 100 | 59.6 | 60 | 21 | 21 | 1237.8 | 1460 | 0 | 0.003 | 650 | 1.252 | 34.62 | 43.34 | 43.36 | 0 | 0 | 0 | 0 | 0 | 0 | 0 | 0 | 0 | 0 | 2 | 17.36 | 151.14 | 154.5 | 6457.7 | 632 | 0
等径 | 7.8 | 100 | 1.27 | 0.135 | 7.9 | 1341.5 | 0 | 1536.61 | 35 | 0 | 8 | 0 | 1.07 | 0.175 | 122.1 | -23.03 | 0.15 | 122.1 | 1.165 | 237 | 0 | 0 | 0 | 228.7 | 1.2 | 231.4 | 45.64 | 29.37 | 7.41 | 0 | 200 | 0.57 | 2.78 | 2.76 | 1415.94 | 8.1 | 100 | 59.6 | 60 | 21.1 | 21 | 1237.8 | 1460 | 0 | 0.0043 | 650 | 1.251 | 34.65 | 43.35 | 43.36 | 0 | 0 | 0 | 0 | 0 | 0 | 0 | 0 | 0 | 0 | 2 | 17.45 | 151.05 | 154.5 | 6458.3 | 632 | 0
等径 | 7.8 | 99.9 | 1.19 | 0.135 | 7.9 | 1341.5 | 0 | 1534.45 | 93 | 0 | 8 | 0 | 1.07 | 0.163 | 124.2 | -22.75 | 0.15 | 124.2 | 1.166 | 237 | 0 | 0 | 0 | 228.8 | 1.3 | 232.2 | 45.6 | 29.37 | 7.41 | 0 | 200 | 0.64 | 2.79 | 2.77 | 1415.94 | 8.1 | 100 | 59.6 | 60 | 21.1 | 21 | 1237.9 | 1460 | 0 | 0.0031 | 650 | 1.25 | 34.68 | 43.35 | 43.37 | 0 | 0 | 0 | 0 | 0 | 0 | 0 | 0 | 0 | 0 | 2 | 17.64 | 150.86 | 154.5 | 6459.5 | 632.2 | 0
等径 | 7.8 | 99.9 | 1.23 | 0.135 | 7.9 | 1341.5 | 0 | 1535.53 | 76 | 0 | 8 | 0 | 1.07 | 0.164 | 125.5 | -22.57 | 0.11 | 125.5 | 1.166 | 237 | 0 | 0 | 0 | 228.9 | 1.4 | 230.2 | 45.68 | 29.37 | 7.41 | 0 | 200 | 0.63 | 2.78 | 2.78 | 1403.74 | 8.1 | 100 | 59.6 | 60 | 21.1 | 21 | 1238 | 1460 | 0 | 0.0022 | 650 | 1.25 | 34.66 | 43.32 | 43.38 | 0 | 0 | 0 | 0 | 0 | 0 | 0 | 0 | 0 | 0 | 2 | 17.83 | 150.67 | 154.6 | 6460.3 | 632.3 | 0
等径 | 7.8 | 99.9 | 1.23 | 0.135 | 7.9 | 1341.5 | 0 | 1536.61 | 34 | 0 | 8 | 0 | 1.07 | 0.162 | 126.8 | -22.41 | 0.16 | 126.6 | 1.167 | 237 | 0 | 0 | 0 | 229.1 | 1.5 | 229.1 | 45.62 | 29.37 | 7.41 | 0 | 200 | 0.83 | 2.79 | 2.78 | 1415.94 | 8 | 100 | 59.6 | 60 | 21.1 | 21 | 1238.2 | 1460 | 0 | 0.0033 | 650 | 1.251 | 34.69 | 43.4 | 43.38 | 0 | 0 | 0 | 0 | 0 | 0 | 0 | 0 | 0 | 0 | 2 | 17.91 | 150.59 | 154.6 | 6461 | 632.4 | 0
等径 | 7.8 | 99.9 | 1.21 | 0.135 | 7.9 | 1341.5 | 0 | 1533.37 | 82 | 0 | 8 | 0 | 1.07 | 0.163 | 127.9 | -22.26 | 0.16 | 127.9 | 1.167 | 237 | 0 | 0 | 0 | 229.1 | 1.6 | 226.8 | 45.58 | 29.37 | 7.41 | 0 | 200 | 0.79 | 2.78 | 2.78 | 1407.8 | 8.1 | 100 | 59.6 | 60 | 21 | 21 | 1238.3 | 1460 | 0 | 0.003 | 650 | 1.25 | 34.72 | 43.4 | 43.39 | 0 | 0 | 0 | 0 | 0 | 0 | 0 | 0 | 0 | 0 | 2 | 17.99 | 150.51 | 154.6 | 6461.7 | 632.4 | 0
等径 | 7.8 | 99.9 | 1.24 | 0.135 | 7.9 | 1341.5 | 0 | 1534.45 | 46 | 0 | 8 | 0 | 1.07 | 0.168 | 129 | -22.09 | 0.17 | 129 | 1.167 | 237 | 0 | 0 | 0 | 229.2 | 1.7 | 227.1 | 45.58 | 29.37 | 7.41 | 0 | 200 | 0.79 | 2.79 | 2.78 | 1415.94 | 8.1 | 100 | 59.6 | 60 | 21 | 21 | 1238.3 | 1460 | 0 | 0.0034 | 650 | 1.247 | 34.74 | 43.32 | 43.4 | 0 | 0 | 0 | 0 | 0 | 0 | 0 | 0 | 0 | 0 | 2 | 18.1 | 150.4 | 154.6 | 6462.4 | 632.5 | 0
等径 | 7.8 | 99.9 | 1.21 | 0.135 | 7.9 | 1341.5 | 0 | 1533.37 | 52 | 0 | 8 | 0 | 1.07 | 0.165 | 130.2 | -21.93 | 0.17 | 130.2 | 1.168 | 237 | 0 | 0 | 0 | 229.3 | 1.8 | 226.4 | 45.59 | 29.37 | 7.41 | 0 | 200 | 0.77 | 2.81 | 2.78 | 1415.94 | 8.1 | 100 | 59.6 | 60 | 21.1 | 21 | 1238.3 | 1460 | 0 | 0.0033 | 650 | 1.248 | 34.78 | 43.41 | 43.41 | 0 | 0 | 0 | 0 | 0 | 0 | 0 | 0 | 0 | 0 | 2 | 18.25 | 150.25 | 154.6 | 6463.1 | 632.6 | 0
等径 | 7.8 | 99.9 | 1.18 | 0.135 | 7.9 | 1341.5 | 0 | 1535.53 | 92 | 0 | 8 | 0 | 1.07 | 0.159 | 131.5 | -21.76 | 0.15 | 131.5 | 1.168 | 237 | 0 | 0 | 0 | 229.2 | 1.7 | 225.2 | 45.55 | 29.37 | 7.41 | 0 | 200 | 0.74 | 2.79 | 2.79 | 1411.87 | 8.1 | 100 | 59.6 | 60 | 21.1 | 21 | 1238.1 | 1460 | 0 | 0.0027 | 650 | 1.246 | 34.81 | 43.37 | 43.41 | 0 | 0 | 0 | 0 | 0 | 0 | 0 | 0 | 0 | 0 | 2 | 18.33 | 150.17 | 154.7 | 6463.8 | 632.7 | 0
等径 | 7.8 | 99.9 | 1.21 | 0.135 | 7.9 | 1341.5 | 0 | 1536.61 | 101 | 0 | 8 | 0 | 1.07 | 0.166 | 132.6 | -21.6 | 0.16 | 132.6 | 1.169 | 237 | 0 | 0 | 0 | 229.3 | 1.8 | 224.9 | 45.52 | 29.37 | 7.41 | 0 | 200 | 0.6 | 2.79 | 2.79 | 1411.87 | 8.1 | 100 | 59.6 | 60 | 21.3 | 21 | 1238 | 1460 | 0 | 0.0036 | 650 | 1.251 | 34.7 | 43.41 | 43.42 | 0 | 0 | 0 | 0 | 0 | 0 | 0 | 0 | 0 | 0 | 2 | 18.43 | 150.07 | 154.7 | 6464.5 | 632.8 | 0
等径 | 7.8 | 99.9 | 1.12 | 0.135 | 7.9 | 1341.5 | 0 | 1537.69 | 88 | 0 | 8 | 0 | 1.07 | 0.154 | 133.9 | -21.43 | 0.14 | 133.9 | 1.169 | 237 | 0 | 0 | 0 | 229.1 | 1.6 | 227.4 | 45.54 | 29.37 | 7.41 | 0 | 200 | 0.41 | 2.76 | 2.79 | 1407.8 | 8.1 | 100 | 59.6 | 60 | 21 | 21 | 1238.2 | 1460 | 0 | 0.0025 | 650 | 1.253 | 34.68 | 43.45 | 43.43 | 0 | 0 | 0 | 0 | 0 | 0 | 0 | 0 | 0 | 0 | 2 | 18.57 | 149.93 | 154.7 | 6465.3 | 632.9 | 0
等径 | 7.8 | 99.9 | 1.22 | 0.135 | 7.9 | 1341.5 | 0 | 1534.45 | 51 | 0 | 8 | 0 | 1.07 | 0.167 | 135.1 | -21.26 | 0.1 | 135.1 | 1.169 | 237 | 0 | 0 | 0 | 229 | 1.5 | 232 | 45.52 | 29.37 | 7.41 | 0 | 200 | 0.37 | 2.75 | 2.79 | 1415.94 | 8.1 | 100 | 59.6 | 60 | 21.3 | 21 | 1238.4 | 1460 | 0 | 0.0028 | 650 | 1.251 | 34.69 | 43.4 | 43.43 | 0 | 0 | 0 | 0 | 0 | 0 | 0 | 0 | 0 | 0 | 2 | 18.7 | 149.8 | 154.7 | 6466 | 633 | 0
等径 | 7.8 | 99.9 | 1.13 | 0.135 | 7.9 | 1341.5 | 0 | 1532.3 | 68 | 0 | 8 | 0 | 1.07 | 0.149 | 136.1 | -21.13 | 0.07 | 136.1 | 1.169 | 237 | 0 | 0 | 0 | 228.8 | 1.3 | 229 | 45.59 | 29.37 | 7.41 | 0 | 200 | 0.52 | 2.75 | 2.78 | 1424.08 | 8.1 | 100 | 59.6 | 60 | 21 | 21 | 1238.4 | 1460 | 0 | 0.0014 | 650 | 1.253 | 34.67 | 43.44 | 43.43 | 0 | 0 | 0 | 0 | 0 | 0 | 0 | 0 | 0 | 0 | 2 | 18.78 | 149.72 | 154.7 | 6466.6 | 633 | 0
等径 | 7.8 | 99.9 | 1.11 | 0.135 | 7.9 | 1341.5 | 0 | 1532.3 | 85 | 0 | 8 | 0 | 1.07 | 0.153 | 137.2 | -20.97 | 0.09 | 137.2 | 1.169 | 237 | 0 | 0 | 0 | 228.6 | 1.1 | 230.8 | 45.56 | 29.37 | 7.41 | 0 | 200 | 0.46 | 2.72 | 2.76 | 1407.8 | 8.1 | 100 | 59.6 | 60 | 21.2 | 21 | 1238.5 | 1460 | 0 | 0.0019 | 650 | 1.251 | 34.69 | 43.4 | 43.44 | 0 | 0 | 0 | 0 | 0 | 0 | 0 | 0 | 0 | 0 | 2 | 18.9 | 149.6 | 154.8 | 6467.4 | 633.1 | 0
等径 | 7.8 | 100 | 1.08 | 0.135 | 7.9 | 1341.5 | 0 | 1534.45 | 87 | 0 | 8 | 0 | 1.07 | 0.146 | 138.4 | -20.82 | 0.04 | 138.4 | 1.168 | 237 | 0 | 0 | 0 | 228.4 | 0.9 | 229.6 | 45.54 | 29.37 | 7.41 | 0 | 200 | 0.63 | 2.73 | 2.75 | 1411.87 | 8 | 100 | 59.6 | 60 | 21.2 | 21 | 1238.6 | 1460 | 0 | 0.0003 | 650 | 1.251 | 34.7 | 43.41 | 43.44 | 0 | 0 | 0 | 0 | 0 | 0 | 0 | 0 | 0 | 0 | 2 | 18.97 | 149.53 | 154.8 | 6468.1 | 633.2 | 0
等径 | 7.8 | 100 | 1.16 | 0.135 | 7.9 | 1341.5 | 0 | 1533.37 | 86 | 0 | 8 | 0 | 1.06 | 0.155 | 139.6 | -20.66 | 0.07 | 139.6 | 1.167 | 237 | 0 | 0 | 0 | 228.4 | 0.9 | 228.4 | 45.55 | 29.37 | 7.41 | 0 | 200 | 0.58 | 2.72 | 2.73 | 1411.87 | 8.1 | 100 | 59.5 | 60 | 21.1 | 21 | 1238.7 | 1460 | 0 | 0.0018 | 650 | 1.251 | 34.7 | 43.41 | 43.44 | 0 | 0 | 0 | 0 | 0 | 0 | 0 | 0 | 0 | 0 | 2 | 19.13 | 149.37 | 154.8 | 6468.9 | 633.3 | 0
等径 | 7.8 | 99.9 | 1.13 | 0.135 | 7.9 | 1341.5 | 0 | 1537.69 | 72 | 0 | 8 | 0 | 1.06 | 0.148 | 140.6 | -20.52 | 0.06 | 140.6 | 1.167 | 237 | 0 | 0 | 0 | 228.3 | 0.8 | 229.1 | 45.51 | 29.37 | 7.41 | 0 | 200 | 0.46 | 2.71 | 2.72 | 1415.94 | 8 | 100 | 59.6 | 60 | 21 | 21 | 1238.8 | 1460 | 0 | 0.0017 | 650 | 1.251 | 34.7 | 43.41 | 43.44 | 0 | 0 | 0 | 0 | 0 | 0 | 0 | 0 | 0 | 0 | 2 | 19.17 | 149.33 | 154.8 | 6469.5 | 633.4 | 0
等径 | 7.8 | 99.9 | 1.13 | 0.135 | 7.9 | 1341.5 | 0 | 1532.3 | 74 | 0 | 8 | 0 | 1.06 | 0.148 | 141.6 | -20.37 | 0.05 | 141.6 | 1.166 | 237 | 0 | 0 | 0 | 228.2 | 0.7 | 229.3 | 45.52 | 29.37 | 7.41 | 0 | 200 | 0.7 | 2.71 | 2.72 | 1420.01 | 8.1 | 100 | 59.6 | 60 | 21 | 21 | 1238.9 | 1460 | 0 | 0.0007 | 650 | 1.249 | 34.73 | 43.38 | 43.44 | 0 | 0 | 0 | 0 | 0 | 0 | 0 | 0 | 0 | 0 | 2 | 19.26 | 149.24 | 154.8 | 6470.2 | 633.5 | 0
等径 | 7.8 | 99.9 | 1.12 | 0.135 | 7.9 | 1341.5 | 0 | 1538.77 | 77 | 0 | 8 | 0 | 1.06 | 0.151 | 142.9 | -20.21 | 0.05 | 142.9 | 1.166 | 237 | 0 | 0 | 0 | 228.1 | 0.6 | 227.7 | 45.52 | 29.37 | 7.41 | 0 | 200 | 0.77 | 2.71 | 2.71 | 1415.94 | 8.1 | 100 | 59.6 | 60 | 21.2 | 21 | 1238.9 | 1460 | 0 | 0.0009 | 650 | 1.251 | 34.73 | 43.45 | 43.44 | 0 | 0 | 0 | 0 | 0 | 0 | 0 | 0 | 0 | 0 | 2 | 19.43 | 149.07 | 154.9 | 6471 | 633.6 | 0
等径 | 7.8 | 99.9 | 1.07 | 0.135 | 7.9 | 1341.5 | 0 | 1537.69 | 58 | 0 | 8 | 0 | 1.06 | 0.147 | 143.9 | -20.06 | 0.05 | 143.9 | 1.165 | 237 | 0 | 0 | 0 | 227.9 | 0.4 | 232.8 | 45.54 | 29.37 | 7.41 | 0 | 200 | 0.69 | 2.71 | 2.71 | 1420.01 | 8.2 | 100 | 59.6 | 60 | 21 | 21 | 1239 | 1460 | 0 | 0.0009 | 650 | 1.25 | 34.73 | 43.41 | 43.45 | 0 | 0 | 0 | 0 | 0 | 0 | 0 | 0 | 0 | 0 | 2 | 19.55 | 148.95 | 154.9 | 6471.7 | 633.7 | 0
等径 | 7.8 | 99.9 | 1.11 | 0.135 | 7.9 | 1341.5 | 0 | 1540.94 | 64 | 0 | 8 | 0 | 1.06 | 0.149 | 145 | -19.92 | 0.01 | 145 | 1.165 | 237 | 0 | 0 | 0 | 227.9 | 0.4 | 227.9 | 45.48 | 29.37 | 7.41 | 0 | 200 | 0.94 | 2.71 | 2.71 | 1407.8 | 8.1 | 100 | 59.6 | 60 | 21.1 | 21 | 1239 | 1460 | 0 | 0.0004 | 650 | 1.252 | 34.74 | 43.49 | 43.44 | 0 | 0 | 0 | 0 | 0 | 0 | 0 | 0 | 0 | 0 | 2 | 19.62 | 148.88 | 154.9 | 6472.4 | 633.7 | 0
等径 | 7.8 | 99.9 | 1.1 | 0.135 | 7.9 | 1341.5 | 0 | 1537.69 | 92 | 0 | 8 | 0 | 1.06 | 0.148 | 146.1 | -19.77 | 0.04 | 146.1 | 1.164 | 237 | 0 | 0 | 0 | 227.8 | 0.3 | 230.8 | 45.5 | 29.37 | 7.41 | 0 | 200 | 0.85 | 2.7 | 2.71 | 1415.94 | 8.1 | 100 | 59.6 | 60 | 21 | 21 | 1239 | 1460 | 0 | 0.0007 | 650 | 1.249 | 34.74 | 43.39 | 43.45 | 0 | 0 | 0 | 0 | 0 | 0 | 0 | 0 | 0 | 0 | 2 | 19.71 | 148.79 | 154.9 | 6473.1 | 633.8 | 0
等径 | 7.8 | 99.9 | 1.05 | 0.135 | 7.9 | 1341.5 | 0 | 1537.69 | 68 | 0 | 8 | 0 | 1.06 | 0.14 | 147.1 | -19.62 | 0.02 | 147.1 | 1.163 | 237 | 0 | 0 | 0 | 227.7 | 0.2 | 231.2 | 45.5 | 29.37 | 7.41 | 0 | 200 | 0.71 | 2.71 | 2.7 | 1411.87 | 8.1 | 100 | 59.5 | 60 | 21.1 | 21 | 1239.1 | 1460 | 0 | -0.0001 | 650 | 1.249 | 34.73 | 43.38 | 43.44 | 0 | 0 | 0 | 0 | 0 | 0 | 0 | 0 | 0 | 0 | 2 | 19.83 | 148.67 | 154.9 | 6473.8 | 633.9 | 0
等径 | 7.8 | 99.9 | 1.14 | 0.135 | 7.9 | 1341.5 | 0 | 1534.45 | 81 | 0 | 8 | 0 | 1.06 | 0.148 | 148.2 | -19.47 | 0.02 | 148.2 | 1.163 | 237 | 0 | 0 | 0 | 227.8 | 0.3 | 230.1 | 45.55 | 29.37 | 7.41 | 0 | 200 | 0.72 | 2.71 | 2.71 | 1411.87 | 8.1 | 100 | 59.6 | 60 | 21 | 21 | 1239.2 | 1460 | 0 | 0.0009 | 650 | 1.249 | 34.73 | 43.38 | 43.44 | 0 | 0 | 0 | 0 | 0 | 0 | 0 | 0 | 0 | 0 | 2 | 19.96 | 148.54 | 155 | 6474.5 | 634 | 0
等径 | 7.8 | 100 | 1.11 | 0.135 | 7.9 | 1341.5 | 0 | 1540.94 | 32 | 0 | 8 | 0 | 1.06 | 0.152 | 149.2 | -19.33 | 0.04 | 149.2 | 1.162 | 237 | 0 | 0 | 0 | 227.7 | 0.2 | 232.7 | 45.51 | 29.37 | 7.41 | 0 | 200 | 0.67 | 2.72 | 2.71 | 1420.01 | 8.1 | 100 | 59.5 | 60 | 21.1 | 21 | 1239.2 | 1460 | 0 | 0.0013 | 650 | 1.251 | 34.73 | 43.45 | 43.44 | 0 | 0 | 0 | 0 | 0 | 0 | 0 | 0 | 0 | 0 | 2 | 20.05 | 148.45 | 155 | 6475.2 | 634.1 | 0
等径 | 7.8 | 99.9 | 1.07 | 0.135 | 7.9 | 1341.5 | 0 | 1538.77 | 78 | 0 | 8 | 0 | 1.06 | 0.145 | 150.4 | -19.18 | 0.05 | 150.4 | 1.162 | 237 | 0 | 0 | 0 | 227.8 | 0.2 | 231.8 | 45.51 | 29.37 | 7.41 | 0 | 200 | 0.77 | 2.73 | 2.71 | 1407.8 | 8.1 | 100 | 59.6 | 60 | 21.1 | 21 | 1239.2 | 1460 | 0 | 0.0005 | 650 | 1.25 | 34.74 | 43.43 | 43.45 | 0 | 0 | 0 | 0 | 0 | 0 | 0 | 0 | 0 | 0 | 2 | 20.14 | 148.36 | 155 | 6475.9 | 634.2 | 0
等径 | 7.8 | 99.9 | 1.13 | 0.135 | 7.9 | 1341.5 | 0 | 1536.61 | 70 | 0 | 8 | 0 | 1.06 | 0.151 | 151.4 | -19.03 | 0.02 | 151.4 | 1.161 | 237 | 0 | 0 | 0 | 227.7 | 0.2 | 234.4 | 45.52 | 29.37 | 7.41 | 0 | 200 | 0.53 | 2.73 | 2.72 | 1411.87 | 8.1 | 100 | 59.6 | 60 | 21.1 | 21 | 1239.2 | 1460 | 0 | 0.0003 | 650 | 1.251 | 34.73 | 43.45 | 43.45 | 0 | 0 | 0 | 0 | 0 | 0 | 0 | 0 | 0 | 0 | 2 | 20.25 | 148.25 | 155 | 6476.6 | 634.3 | 0
等径 | 7.8 | 99.9 | 1.1 | 0.135 | 7.9 | 1341.5 | 0 | 1538.77 | 79 | 0 | 8 | 0 | 1.06 | 0.144 | 152.6 | -18.87 | 0.04 | 152.6 | 1.16 | 237 | 0 | 0 | 0 | 227.8 | 0.3 | 230.7 | 45.48 | 29.37 | 7.41 | 0 | 200 | 0.55 | 2.73 | 2.72 | 1415.94 | 8.1 | 100 | 59.5 | 60 | 21 | 21 | 1239.2 | 1460 | 0 | 0.0006 | 650 | 1.25 | 34.74 | 43.43 | 43.45 | 0 | 0 | 0 | 0 | 0 | 0 | 0 | 0 | 0 | 0 | 2 | 20.41 | 148.09 | 155.1 | 6477.4 | 634.4 | 0
等径 | 7.8 | 99.9 | 1.16 | 0.135 | 7.9 | 1341.5 | 0 | 1536.61 | 94 | 0 | 8 | 0 | 1.06 | 0.158 | 153.6 | -18.73 | 0.02 | 153.6 | 1.159 | 237 | 0 | 0 | 0 | 227.8 | 0.3 | 231.5 | 45.46 | 29.37 | 7.41 | 0 | 200 | 0.5 | 2.74 | 2.73 | 1415.94 | 8 | 100 | 59.5 | 60 | 21 | 21 | 1239.2 | 1460 | 0 | 0.0006 | 650 | 1.252 | 34.73 | 43.48 | 43.46 | 0 | 0 | 0 | 0 | 0 | 0 | 0 | 0 | 0 | 0 | 2 | 20.5 | 148 | 155.1 | 6478.1 | 634.4 | 0
等径 | 7.8 | 100 | 1.12 | 0.135 | 7.9 | 1341.5 | 0 | 1540.94 | 65 | 0 | 8 | 0 | 1.06 | 0.152 | 154.9 | -18.56 | 0.05 | 154.9 | 1.159 | 237 | 0 | 0 | 0 | 227.8 | 0.3 | 230.7 | 45.46 | 29.37 | 7.41 | 0 | 200 | 0.35 | 2.75 | 2.73 | 1420.01 | 8.1 | 100 | 59.6 | 60 | 21.1 | 21 | 1239.2 | 1460 | 0 | 0.0009 | 650 | 1.251 | 34.75 | 43.47 | 43.46 | 0 | 0 | 0 | 0 | 0 | 0 | 0 | 0 | 0 | 0 | 2 | 20.58 | 147.92 | 155.1 | 6478.9 | 634.5 | 0
等径 | 7.8 | 99.9 | 1.11 | 0.135 | 7.9 | 1341.5 | 0 | 1536.61 | 81 | 0 | 8 | 0 | 1.06 | 0.148 | 155.9 | -18.43 | 0.07 | 155.9 | 1.159 | 237 | 0 | 0 | 0 | 227.9 | 0.4 | 228.4 | 45.5 | 29.37 | 7.41 | 0 | 200 | 0.33 | 2.75 | 2.73 | 1403.74 | 8.1 | 100 | 59.6 | 60 | 21 | 21 | 1239.4 | 1460 | 0 | 0.002 | 650 | 1.249 | 34.74 | 43.39 | 43.46 | 0 | 0 | 0 | 0 | 0 | 0 | 0 | 0 | 0 | 0 | 2 | 20.68 | 147.82 | 155.1 | 6479.5 | 634.6 | 0
等径 | 7.8 | 99.9 | 1.16 | 0.135 | 7.9 | 1341.5 | 0 | 1534.45 | 103 | 0 | 8 | 0 | 1.06 | 0.156 | 157.1 | -18.25 | 0.08 | 157.1 | 1.158 | 237 | 0 | 0 | 0 | 228 | 0.5 | 230.4 | 45.51 | 29.37 | 7.41 | 0 | 200 | 0.44 | 2.76 | 2.74 | 1399.67 | 8 | 100 | 59.6 | 60 | 21 | 21 | 1239.5 | 1460 | 0 | 0.0016 | 650 | 1.249 | 34.74 | 43.39 | 43.47 | 0 | 0 | 0 | 0 | 0 | 0 | 0 | 0 | 0 | 0 | 2 | 20.81 | 147.69 | 155.1 | 6480.3 | 634.7 | 0
等径 | 7.8 | 99.9 | 1.18 | 0.135 | 7.9 | 1341.5 | 0 | 1534.45 | 132 | 0 | 8 | 0 | 1.06 | 0.157 | 158.1 | -18.12 | 0.1 | 158.1 | 1.158 | 237 | 0 | 0 | 0 | 228.1 | 0.6 | 229.8 | 45.49 | 29.37 | 7.41 | 0 | 200 | 0.46 | 2.78 | 2.75 | 1403.74 | 8.1 | 100 | 59.6 | 60 | 21.1 | 21 | 1239.6 | 1460 | 0 | 0.0022 | 650 | 1.249 | 34.75 | 43.4 | 43.48 | 0 | 0 | 0 | 0 | 0 | 0 | 0 | 0 | 0 | 0 | 2 | 20.93 | 147.57 | 155.2 | 6480.9 | 634.8 | 0
等径 | 7.8 | 99.9 | 1.1 | 0.135 | 7.9 | 1341.5 | 0 | 1535.53 | 101 | 0 | 8 | 0 | 1.06 | 0.151 | 159.4 | -17.94 | 0.09 | 159.4 | 1.158 | 237 | 0 | 0 | 0 | 228.1 | 0.6 | 229.6 | 45.51 | 29.37 | 7.41 | 0 | 200 | 0.33 | 2.79 | 2.76 | 1411.87 | 8.1 | 100 | 59.6 | 60 | 21 | 21 | 1239.7 | 1460 | 0 | 0.0018 | 650 | 1.249 | 34.75 | 43.4 | 43.48 | 0 | 0 | 0 | 0 | 0 | 0 | 0 | 0 | 0 | 0 | 2 | 21.01 | 147.49 | 155.2 | 6481.8 | 634.9 | 0
等径 | 7.8 | 99.9 | 1.12 | 0.135 | 7.9 | 1341.5 | 0 | 1534.45 | 33 | 0 | 8 | 0 | 1.06 | 0.151 | 160.4 | -17.81 | 0.11 | 160.4 | 1.158 | 237 | 0 | 0 | 0 | 228.2 | 0.7 | 228.6 | 45.46 | 29.37 | 7.41 | 0 | 200 | 0.39 | 2.8 | 2.77 | 1403.74 | 8.1 | 100 | 59.5 | 60 | 21.2 | 21 | 1239.8 | 1460 | 0 | 0.0021 | 650 | 1.251 | 34.73 | 43.45 | 43.49 | 0 | 0 | 0 | 0 | 0 | 0 | 0 | 0 | 0 | 0 | 2 | 21.1 | 147.4 | 155.2 | 6482.3 | 635 | 0
等径 | 7.8 | 100 | 1.15 | 0.135 | 7.9 | 1341.5 | 0 | 1535.53 | 92 | 0 | 8 | 0 | 1.06 | 0.155 | 161.5 | -17.65 | 0.07 | 161.5 | 1.158 | 237 | 0 | 0 | 0 | 228.2 | 0.7 | 228.9 | 45.49 | 29.37 | 7.41 | 0 | 200 | 0.3 | 2.78 | 2.78 | 1411.87 | 8.1 | 100 | 59.6 | 60 | 21.2 | 21 | 1239.9 | 1460 | 0 | 0.0015 | 650 | 1.252 | 34.73 | 43.48 | 43.5 | 0 | 0 | 0 | 0 | 0 | 0 | 0 | 0 | 0 | 0 | 2 | 21.23 | 147.27 | 155.2 | 6483.1 | 635.1 | 0
等径 | 7.8 | 99.9 | 1.11 | 0.135 | 7.9 | 1341.5 | 0 | 1534.45 | 70 | 0 | 8 | 0 | 1.06 | 0.149 | 162.6 | -17.5 | 0.07 | 162.6 | 1.157 | 237 | 0 | 0 | 0 | 228.1 | 0.7 | 229.8 | 45.49 | 29.37 | 7.41 | 0 | 200 | 0.4 | 2.79 | 2.78 | 1415.94 | 8.1 | 100 | 59.5 | 60 | 21 | 21 | 1240.1 | 1460 | 0 | 0.001 | 650 | 1.253 | 34.74 | 43.53 | 43.5 | 0 | 0 | 0 | 0 | 0 | 0 | 0 | 0 | 0 | 0 | 2 | 21.32 | 147.18 | 155.2 | 6483.8 | 635.1 | 0
等径 | 7.8 | 99.9 | 1.21 | 0.135 | 7.9 | 1341.5 | 0 | 1531.22 | 70 | 0 | 9 | 0 | 1.06 | 0.16 | 163.8 | -17.35 | 0.08 | 163.8 | 1.157 | 237 | 0 | 0 | 0 | 228.3 | 0.8 | 226.7 | 45.42 | 29.37 | 7.41 | 0 | 200 | 0.34 | 2.79 | 2.79 | 1411.87 | 8.1 | 100 | 59.5 | 60 | 21.2 | 21 | 1240.2 | 1460 | 0 | 0.0023 | 650 | 1.25 | 34.75 | 43.44 | 43.5 | 0 | 0 | 0 | 0 | 0 | 0 | 0 | 0 | 0 | 0 | 2 | 21.45 | 147.05 | 155.3 | 6484.5 | 635.2 | 0
等径 | 7.8 | 100 | 1.09 | 0.135 | 7.9 | 1341.5 | 0 | 1535.53 | 78 | 0 | 9 | 0 | 1.06 | 0.141 | 164.9 | -17.2 | 0.05 | 164.9 | 1.157 | 237 | 0 | 0 | 0 | 228.1 | 0.6 | 227.6 | 45.48 | 29.37 | 7.41 | 0 | 200 | 0.39 | 2.78 | 2.79 | 1399.67 | 8 | 100 | 59.5 | 60 | 20.9 | 21 | 1240.2 | 1460 | 0 | -0.0004 | 650 | 1.25 | 34.74 | 43.43 | 43.51 | 0 | 0 | 0 | 0 | 0 | 0 | 0 | 0 | 0 | 0 | 2 | 21.55 | 146.95 | 155.3 | 6485.2 | 635.3 | 0
等径 | 7.8 | 100 | 1.14 | 0.135 | 7.9 | 1341.5 | 0 | 1534.45 | 76 | 0 | 9 | 0 | 1.06 | 0.153 | 166 | -17.04 | 0.09 | 166 | 1.157 | 237 | 0 | 0 | 0 | 228.1 | 0.6 | 227 | 45.42 | 29.37 | 7.41 | 0 | 200 | 0.42 | 2.77 | 2.78 | 1407.8 | 8.1 | 100 | 59.5 | 60 | 21.2 | 21 | 1240.3 | 1460 | 0 | 0.0029 | 650 | 1.253 | 34.77 | 43.57 | 43.52 | 0 | 0 | 0 | 0 | 0 | 0 | 0 | 0 | 0 | 0 | 2 | 21.65 | 146.85 | 155.3 | 6485.9 | 635.4 | 0
等径 | 7.8 | 99.9 | 1.09 | 0.135 | 7.9 | 1341.5 | 0 | 1534.45 | 95 | 0 | 9 | 0 | 1.06 | 0.148 | 167.1 | -16.89 | 0.04 | 167 | 1.156 | 237 | 0 | 0 | 0 | 228 | 0.5 | 228.6 | 45.47 | 29.37 | 7.41 | 0 | 200 | 0.25 | 2.77 | 2.78 | 1415.94 | 8.1 | 100 | 59.6 | 60 | 21 | 21 | 1240.4 | 1460 | 0 | 0.0008 | 650 | 1.252 | 34.76 | 43.52 | 43.52 | 0 | 0 | 0 | 0 | 0 | 0 | 0 | 0 | 0 | 0 | 2 | 21.77 | 146.73 | 155.3 | 6486.6 | 635.5 | 0
等径 | 7.8 | 99.9 | 1.02 | 0.135 | 7.9 | 1341.5 | 0 | 1534.45 | 62 | 0 | 9 | 0 | 1.06 | 0.132 | 168.1 | -16.74 | 0.03 | 168.1 | 1.156 | 237 | 0 | 0 | 0 | 227.8 | 0.3 | 231.2 | 45.49 | 29.37 | 7.41 | 0 | 200 | 0.49 | 2.75 | 2.77 | 1420.01 | 8.1 | 100 | 59.6 | 60 | 21 | 21 | 1240.4 | 1460 | 0 | -0.0005 | 650 | 1.252 | 34.75 | 43.51 | 43.52 | 0 | 0 | 0 | 0 | 0 | 0 | 0 | 0 | 0 | 0 | 2 | 21.87 | 146.63 | 155.3 | 6487.4 | 635.6 | 0
等径 | 7.8 | 99.9 | 1.06 | 0.135 | 7.9 | 1341.5 | 0 | 1535.53 | 77 | 0 | 9 | 0 | 1.06 | 0.146 | 169.2 | -16.6 | 0.03 | 169.2 | 1.155 | 237 | 0 | 0 | 0 | 227.7 | 0.2 | 232 | 45.45 | 29.37 | 7.41 | 0 | 200 | 0.4 | 2.75 | 2.77 | 1399.67 | 8.1 | 100 | 59.5 | 60 | 21.2 | 21 | 1240.5 | 1460 | 0 | 0.0014 | 650 | 1.253 | 34.75 | 43.54 | 43.52 | 0 | 0 | 0 | 0 | 0 | 0 | 0 | 0 | 0 | 0 | 2 | 21.98 | 146.52 | 155.4 | 6488.1 | 635.7 | 0
等径 | 7.8 | 99.9 | 1.1 | 0.135 | 7.9 | 1341.5 | 0 | 1533.37 | 77 | 0 | 9 | 0 | 1.06 | 0.148 | 170.5 | -16.43 | 0.04 | 170.5 | 1.154 | 237 | 0 | 0 | 0 | 227.7 | 0.2 | 230 | 45.48 | 29.37 | 7.41 | 0 | 200 | 0.54 | 2.75 | 2.76 | 1403.74 | 8.1 | 100 | 59.5 | 60 | 21.2 | 21 | 1240.6 | 1460 | 0 | 0.0011 | 650 | 1.253 | 34.76 | 43.55 | 43.53 | 0 | 0 | 0 | 0 | 0 | 0 | 0 | 0 | 0 | 0 | 2 | 22.13 | 146.37 | 155.4 | 6488.9 | 635.8 | 0
等径 | 7.8 | 99.9 | 1.14 | 0.135 | 7.9 | 1341.5 | 0 | 1534.45 | 96 | 0 | 9 | 0 | 1.06 | 0.155 | 171.6 | -16.27 | 0.04 | 171.6 | 1.154 | 237 | 0 | 0 | 0 | 227.7 | 0.2 | 230 | 45.43 | 29.37 | 7.41 | 0 | 200 | 0.46 | 2.75 | 2.76 | 1411.87 | 8.1 | 100 | 59.6 | 60 | 21 | 21 | 1240.7 | 1460 | 0 | 0.0011 | 650 | 1.251 | 34.76 | 43.48 | 43.53 | 0 | 0 | 0 | 0 | 0 | 0 | 0 | 0 | 0 | 0 | 2 | 22.23 | 146.27 | 155.4 | 6489.7 | 635.9 | 0
等径 | 7.8 | 99.9 | 1.11 | 0.135 | 7.9 | 1341.5 | 0 | 1537.69 | 102 | 0 | 9 | 0 | 1.06 | 0.148 | 172.4 | -16.16 | 0.02 | 172.4 | 1.154 | 237 | 0 | 0 | 0 | 227.7 | 0.2 | 229.1 | 45.47 | 29.37 | 7.41 | 0 | 200 | 0.42 | 2.75 | 2.75 | 1424.08 | 8.1 | 100 | 59.5 | 60 | 21.1 | 21 | 1240.8 | 1460 | 0 | 0.0001 | 650 | 1.252 | 34.75 | 43.51 | 43.53 | 0 | 0 | 0 | 0 | 0 | 0 | 0 | 0 | 0 | 0 | 2 | 22.28 | 146.22 | 155.4 | 6490.2 | 635.9 | 0
等径 | 7.8 | 99.9 | 1.11 | 0.135 | 7.9 | 1341.5 | 0 | 1534.45 | 96 | 0 | 9 | 0 | 1.06 | 0.152 | 173.6 | -16 | 0 | 173.6 | 1.153 | 237 | 0 | 0 | 0 | 227.6 | 0.1 | 229.6 | 45.4 | 29.37 | 7.41 | 0 | 200 | 0.46 | 2.74 | 2.75 | 1403.74 | 8.1 | 100 | 59.6 | 60 | 20.9 | 21 | 1240.9 | 1460 | 0 | -0.0001 | 650 | 1.251 | 34.78 | 43.51 | 43.53 | 0 | 0 | 0 | 0 | 0 | 0 | 0 | 0 | 0 | 0 | 2 | 22.38 | 146.12 | 155.4 | 6491 | 636 | 0
等径 | 7.8 | 99.9 | 1.06 | 0.135 | 7.9 | 1341.5 | 0 | 1534.45 | 56 | 0 | 9 | 0 | 1.06 | 0.141 | 174.5 | -15.88 | -0.03 | 174.5 | 1.152 | 237 | 0 | 0 | 0 | 227.4 | -0.1 | 226.5 | 45.43 | 29.37 | 7.41 | 0 | 200 | 0.41 | 2.75 | 2.75 | 1407.8 | 8.1 | 100 | 59.6 | 60 | 21 | 21 | 1240.9 | 1460 | 0 | -0.0007 | 650 | 1.252 | 34.76 | 43.52 | 43.53 | 0 | 0 | 0 | 0 | 0 | 0 | 0 | 0 | 0 | 0 | 2 | 22.47 | 146.03 | 155.5 | 6491.6 | 636.1 | 0
等径 | 7.8 | 99.9 | 1.09 | 0.135 | 7.9 | 1341.5 | 0 | 1534.45 | 176 | 0 | 9 | 0 | 1.06 | 0.145 | 175.5 | -15.74 | -0.02 | 175.5 | 1.151 | 237 | 0 | 0 | 0 | 227.4 | -0.1 | 227.6 | 45.45 | 29.37 | 7.41 | 0 | 200 | 0.52 | 2.74 | 2.75 | 1411.87 | 8.1 | 100 | 59.5 | 60 | 21 | 21 | 1240.9 | 1460 | 0 | -0.0004 | 650 | 1.253 | 34.75 | 43.54 | 43.53 | 0 | 0 | 0 | 0 | 0 | 0 | 0 | 0 | 0 | 0 | 2 | 22.57 | 145.93 | 155.5 | 6492.4 | 636.2 | 0
等径 | 7.8 | 99.9 | 1 | 0.135 | 7.9 | 1341.5 | 0 | 1538.77 | 85 | 0 | 9 | 0 | 1.06 | 0.133 | 176.5 | -15.6 | 0.01 | 176.5 | 1.15 | 237 | 0 | 0 | 0 | 227.4 | -0.1 | 227.6 | 45.39 | 29.37 | 7.41 | 0 | 200 | 0.58 | 2.75 | 2.74 | 1415.94 | 8.1 | 100 | 59.6 | 60 | 21.2 | 21 | 1240.9 | 1460 | 0 | -0.0002 | 650 | 1.252 | 34.77 | 43.53 | 43.53 | 0 | 0 | 0 | 0 | 0 | 0 | 0 | 0 | 0 | 0 | 2 | 22.67 | 145.83 | 155.5 | 6493.1 | 636.3 | 0
等径 | 7.8 | 99.9 | 1.01 | 0.135 | 7.9 | 1341.5 | 0 | 1534.45 | 76 | 0 | 9 | 0 | 1.06 | 0.139 | 177.6 | -15.46 | -0.03 | 177.6 | 1.149 | 237 | 0 | 0 | 0 | 227.4 | -0.1 | 222.9 | 45.38 | 29.37 | 7.41 | 0 | 200 | 0.7 | 2.74 | 2.74 | 1415.94 | 8.1 | 100 | 59.6 | 60 | 21.1 | 21 | 1241 | 1460 | 0 | -0.0003 | 650 | 1.254 | 34.75 | 43.58 | 43.53 | 0 | 0 | 0 | 0 | 0 | 0 | 0 | 0 | 0 | 0 | 2 | 22.76 | 145.74 | 155.5 | 6493.8 | 636.4 | 0
等径 | 7.8 | 99.9 | 1.07 | 0.135 | 7.9 | 1341.5 | 0 | 1537.69 | 62 | 0 | 9 | 0 | 1.06 | 0.143 | 178.6 | -15.31 | 0 | 178.6 | 1.149 | 237 | 0 | 0 | 0 | 227.5 | 0 | 220.3 | 45.4 | 29.37 | 7.41 | 0 | 200 | 0.7 | 2.74 | 2.74 | 1407.8 | 8.1 | 100 | 59.5 | 60 | 21.1 | 21 | 1241 | 1460 | 0 | -0.0001 | 650 | 1.253 | 34.75 | 43.54 | 43.53 | 0 | 0 | 0 | 0 | 0 | 0 | 0 | 0 | 0 | 0 | 2 | 22.85 | 145.65 | 155.5 | 6494.5 | 636.5 | 0
等径 | 7.8 | 99.9 | 1.06 | 0.135 | 7.9 | 1341.5 | 0 | 1536.61 | 98 | 0 | 9 | 0 | 1.06 | 0.146 | 179.8 | -15.15 | 0 | 179.8 | 1.148 | 237 | 0 | 0 | 0 | 227.5 | 0 | 223.4 | 45.3 | 29.37 | 7.41 | 0 | 200 | 0.86 | 2.77 | 2.74 | 1424.08 | 8.2 | 100 | 59.5 | 60 | 21.3 | 21 | 1241.1 | 1460 | 0 | 0.0001 | 650 | 1.251 | 34.76 | 43.48 | 43.54 | 0 | 0 | 0 | 0 | 0 | 0 | 0 | 0 | 0 | 0 | 2 | 22.94 | 145.56 | 155.6 | 6495.3 | 636.6 | 0
等径 | 7.8 | 99.9 | 1.06 | 0.135 | 7.9 | 1341.5 | 0 | 1536.61 | 80 | 0 | 9 | 0 | 1.06 | 0.145 | 180.8 | -15.02 | 0.05 | 180.8 | 1.148 | 237 | 0 | 0 | 0 | 227.6 | 0.1 | 218.4 | 45.4 | 29.37 | 7.41 | 0 | 200 | 0.85 | 2.77 | 2.74 | 1411.87 | 8.1 | 100 | 59.5 | 60 | 21.1 | 21 | 1241.1 | 1460 | 0 | 0.0011 | 650 | 1.253 | 34.74 | 43.53 | 43.54 | 0 | 0 | 0 | 0 | 0 | 0 | 0 | 0 | 0 | 0 | 2 | 23.01 | 145.49 | 155.6 | 6495.9 | 636.6 | 0
等径 | 7.8 | 99.9 | 1.09 | 0.135 | 7.9 | 1341.5 | 0 | 1536.61 | 44 | 0 | 9 | 0 | 1.06 | 0.146 | 181.9 | -14.87 | 0.04 | 181.9 | 1.147 | 237 | 0 | 0 | 0 | 227.7 | 0.3 | 218.5 | 45.31 | 29.37 | 7.41 | 0 | 200 | 0.85 | 2.77 | 2.75 | 1399.67 | 8.1 | 100 | 59.6 | 60 | 21 | 21 | 1241.1 | 1460 | 0 | 0.0008 | 650 | 1.251 | 34.75 | 43.47 | 43.54 | 0 | 0 | 0 | 0 | 0 | 0 | 0 | 0 | 0 | 0 | 2 | 23.13 | 145.37 | 155.6 | 6496.6 | 636.7 | 0
等径 | 7.8 | 99.9 | 1.16 | 0.135 | 7.9 | 1341.5 | 0 | 1538.77 | 29 | 0 | 9 | 0 | 1.06 | 0.16 | 183.1 | -14.7 | 0.04 | 183.1 | 1.147 | 237 | 0 | 0 | 0 | 227.9 | 0.4 | 223.2 | 45.34 | 29.37 | 7.41 | 0 | 200 | 0.72 | 2.79 | 2.76 | 1399.67 | 8.1 | 100 | 59.5 | 60 | 21.1 | 21 | 1241.1 | 1460 | 0 | 0.0013 | 650 | 1.251 | 34.76 | 43.48 | 43.54 | 0 | 0 | 0 | 0 | 0 | 0 | 0 | 0 | 0 | 0 | 2 | 23.24 | 145.26 | 155.6 | 6497.5 | 636.8 | 0
等径 | 7.8 | 99.8 | 1.09 | 0.135 | 7.9 | 1341.5 | 0 | 1537.69 | 117 | 0 | 9 | 0 | 1.06 | 0.148 | 184 | -14.58 | 0.06 | 184 | 1.147 | 237 | 0 | 0 | 0 | 227.8 | 0.3 | 225.2 | 45.32 | 29.37 | 7.41 | 0 | 200 | 0.44 | 2.78 | 2.77 | 1403.74 | 8.1 | 100 | 59.6 | 60 | 20.9 | 21 | 1241.2 | 1460 | 0 | 0.0013 | 650 | 1.252 | 34.77 | 43.53 | 43.55 | 0 | 0 | 0 | 0 | 0 | 0 | 0 | 0 | 0 | 0 | 2 | 23.33 | 145.17 | 155.7 | 6498.1 | 636.9 | 0
等径 | 7.8 | 99.9 | 1.11 | 0.135 | 7.9 | 1341.5 | 0 | 1537.69 | 41 | 0 | 9 | 0 | 1.06 | 0.146 | 185.1 | -14.41 | 0.03 | 185.1 | 1.146 | 237 | 0 | 0 | 0 | 227.9 | 0.4 | 227.7 | 45.35 | 29.37 | 7.41 | 0 | 200 | 0.49 | 2.78 | 2.78 | 1411.87 | 8.2 | 100 | 59.6 | 60 | 21 | 21 | 1241.3 | 1460 | 0 | 0.0005 | 650 | 1.251 | 34.75 | 43.47 | 43.55 | 0 | 0 | 0 | 0 | 0 | 0 | 0 | 0 | 0 | 0 | 2 | 23.46 | 145.04 | 155.7 | 6498.9 | 637 | 0
等径 | 7.8 | 99.9 | 1.09 | 0.135 | 7.9 | 1341.5 | 0 | 1537.69 | 76 | 0 | 9 | 0 | 1.06 | 0.146 | 186.1 | -14.28 | 0.03 | 186.1 | 1.146 | 237 | 0 | 0 | 0 | 227.8 | 0.3 | 233.8 | 45.36 | 29.37 | 7.41 | 0 | 200 | 0.38 | 2.8 | 2.78 | 1411.87 | 8.1 | 100 | 59.6 | 60 | 21.1 | 21 | 1241.3 | 1460 | 0 | 0.0002 | 650 | 1.253 | 34.74 | 43.53 | 43.55 | 0 | 0 | 0 | 0 | 0 | 0 | 0 | 0 | 0 | 0 | 2 | 23.58 | 144.92 | 155.7 | 6499.5 | 637.1 | 0
等径 | 7.8 | 99.9 | 1.17 | 0.135 | 7.9 | 1341.5 | 0 | 1536.61 | 95 | 0 | 9 | 0 | 1.06 | 0.156 | 187.1 | -14.13 | 0.04 | 187.1 | 1.145 | 237 | 0 | 0 | 0 | 228 | 0.5 | 231.4 | 45.31 | 29.37 | 7.41 | 0 | 200 | 0.34 | 2.79 | 2.79 | 1411.87 | 8.2 | 100 | 59.6 | 60 | 21.2 | 21 | 1241.4 | 1460 | 0 | 0.0011 | 650 | 1.253 | 34.76 | 43.55 | 43.56 | 0 | 0 | 0 | 0 | 0 | 0 | 0 | 0 | 0 | 0 | 2 | 23.64 | 144.86 | 155.7 | 6500.2 | 637.2 | 0
等径 | 7.8 | 99.9 | 1.09 | 0.135 | 7.9 | 1341.5 | 0 | 1534.45 | 82 | 0 | 9 | 0 | 1.06 | 0.15 | 188.2 | -13.98 | 0.08 | 188.2 | 1.145 | 237 | 0 | 0 | 0 | 228 | 0.5 | 229.1 | 45.37 | 29.37 | 7.41 | 0 | 200 | 0.43 | 2.82 | 2.79 | 1403.74 | 8.1 | 100 | 59.5 | 60 | 21.1 | 21 | 1241.4 | 1460 | 0 | 0.0023 | 650 | 1.253 | 34.74 | 43.53 | 43.56 | 0 | 0 | 0 | 0 | 0 | 0 | 0 | 0 | 0 | 0 | 2 | 23.8 | 144.7 | 155.7 | 6500.9 | 637.2 | 0
等径 | 7.8 | 99.9 | 1.16 | 0.135 | 7.9 | 1341.6 | 0 | 1536.61 | 72 | 0 | 9 | 0 | 1.06 | 0.158 | 189.5 | -13.82 | 0.05 | 189.5 | 1.145 | 237 | 0 | 0 | 0 | 228.1 | 0.6 | 228.5 | 45.32 | 29.37 | 7.41 | 0 | 200 | 0.45 | 2.81 | 2.8 | 1411.87 | 8.2 | 100 | 59.6 | 60 | 21 | 21 | 1241.4 | 1460 | 0 | 0.0016 | 650 | 1.253 | 34.76 | 43.55 | 43.57 | 0 | 0 | 0 | 0 | 0 | 0 | 0 | 0 | 0 | 0 | 2 | 23.91 | 144.59 | 155.8 | 6501.7 | 637.3 | 0
等径 | 7.8 | 99.9 | 1.1 | 0.135 | 7.9 | 1341.6 | 0 | 1539.85 | 185 | 0 | 9 | 0 | 1.06 | 0.144 | 190.6 | -13.67 | 0.06 | 190.6 | 1.144 | 237 | 0 | 0 | 0 | 228.1 | 0.6 | 231.3 | 45.26 | 29.37 | 7.41 | 0 | 200 | 0.48 | 2.82 | 2.8 | 1403.74 | 8.1 | 100 | 59.5 | 60 | 21.1 | 21 | 1241.4 | 1460 | 0 | 0.0003 | 650 | 1.251 | 34.76 | 43.48 | 43.57 | 0 | 0 | 0 | 0 | 0 | 0 | 0 | 0 | 0 | 0 | 2 | 23.97 | 144.53 | 155.8 | 6502.4 | 637.4 | 0
等径 | 7.8 | 99.9 | 1.13 | 0.135 | 7.9 | 1341.6 | 0 | 1537.69 | 112 | 0 | 9 | 0 | 1.06 | 0.151 | 191.6 | -13.52 | 0.06 | 191.6 | 1.144 | 237 | 0 | 0 | 0 | 228.1 | 0.6 | 231.6 | 45.23 | 29.37 | 7.41 | 0 | 200 | 0.39 | 2.83 | 2.81 | 1407.8 | 8.1 | 100 | 59.6 | 60 | 21 | 21 | 1241.5 | 1460 | 0 | 0.0017 | 650 | 1.25 | 34.81 | 43.51 | 43.58 | 0 | 0 | 0 | 0 | 0 | 0 | 0 | 0 | 0 | 0 | 2 | 24.08 | 144.42 | 155.8 | 6503.1 | 637.5 | 0
等径 | 7.8 | 100 | 1.12 | 0.135 | 7.9 | 1341.6 | 0 | 1538.77 | 120 | 0 | 9 | 0 | 1.06 | 0.157 | 192.9 | -13.35 | 0.08 | 192.9 | 1.144 | 237 | 0 | 0 | 0 | 228.1 | 0.6 | 232.2 | 45.36 | 29.37 | 7.41 | 0 | 200 | 0.43 | 2.83 | 2.81 | 1415.94 | 8.1 | 100 | 59.5 | 60 | 21 | 21 | 1241.6 | 1460 | 0 | 0.0021 | 650 | 1.252 | 34.79 | 43.56 | 43.58 | 0 | 0 | 0 | 0 | 0 | 0 | 0 | 0 | 0 | 0 | 2 | 24.25 | 144.25 | 155.8 | 6503.9 | 637.6 | 0
等径 | 7.8 | 99.9 | 1.1 | 0.135 | 7.9 | 1341.6 | 0 | 1538.77 | 46 | 0 | 9 | 0 | 1.06 | 0.149 | 194 | -13.2 | 0.04 | 194 | 1.144 | 237 | 0 | 0 | 0 | 228.1 | 0.6 | 231 | 45.35 | 29.37 | 7.41 | 0 | 200 | 0.36 | 2.81 | 2.82 | 1407.8 | 8.2 | 100 | 59.6 | 60 | 21 | 21 | 1241.6 | 1460 | 0 | 0.0004 | 650 | 1.252 | 34.78 | 43.54 | 43.58 | 0 | 0 | 0 | 0 | 0 | 0 | 0 | 0 | 0 | 0 | 2 | 24.35 | 144.15 | 155.8 | 6504.6 | 637.7 | 0
等径 | 7.8 | 99.9 | 1.1 | 0.135 | 7.9 | 1341.6 | 0 | 1540.94 | 61 | 0 | 9 | 0 | 1.06 | 0.145 | 195.2 | -13.03 | 0.05 | 195.2 | 1.144 | 237 | 0 | 0 | 0 | 228 | 0.5 | 230.9 | 45.3 | 29.37 | 7.41 | 0 | 200 | 0.3 | 2.81 | 2.82 | 1411.87 | 8.1 | 100 | 59.6 | 60 | 21.2 | 21 | 1241.8 | 1460 | 0 | 0.0007 | 650 | 1.254 | 34.78 | 43.61 | 43.59 | 0 | 0 | 0 | 0 | 0 | 0 | 0 | 0 | 0 | 0 | 2 | 24.45 | 144.05 | 155.9 | 6505.4 | 637.8 | 0
等径 | 7.8 | 99.9 | 1.13 | 0.135 | 7.9 | 1341.6 | 0 | 1537.69 | 86 | 0 | 9 | 0 | 1.06 | 0.151 | 196 | -12.93 | 0.04 | 196 | 1.143 | 237 | 0 | 0 | 0 | 228 | 0.5 | 228.7 | 45.35 | 29.37 | 7.41 | 0 | 200 | 0.43 | 2.81 | 2.82 | 1411.87 | 8.2 | 100 | 59.6 | 60 | 21 | 21 | 1241.9 | 1460 | 0 | 0.0009 | 650 | 1.251 | 34.78 | 43.51 | 43.59 | 0 | 0 | 0 | 0 | 0 | 0 | 0 | 0 | 0 | 0 | 2 | 24.54 | 143.96 | 155.9 | 6505.9 | 637.9 | 0
等径 | 7.8 | 100 | 1.1 | 0.135 | 7.9 | 1341.6 | 0 | 1537.69 | 63 | 0 | 9 | 0 | 1.06 | 0.15 | 197.4 | -12.74 | 0.06 | 197.4 | 1.143 | 237 | 0 | 0 | 0 | 228 | 0.5 | 230.8 | 45.28 | 29.37 | 7.41 | 0 | 200 | 0.45 | 2.8 | 2.81 | 1411.87 | 8.2 | 100 | 59.6 | 60 | 21 | 21 | 1241.9 | 1460 | 0 | 0.0013 | 650 | 1.253 | 34.78 | 43.58 | 43.6 | 0 | 0 | 0 | 0 | 0 | 0 | 0 | 0 | 0 | 0 | 2 | 24.68 | 143.82 | 155.9 | 6506.8 | 638 | 0
等径 | 7.8 | 99.9 | 1.1 | 0.135 | 7.9 | 1341.6 | 0 | 1538.77 | 93 | 0 | 9 | 0 | 1.06 | 0.153 | 198.2 | -12.62 | 0.06 | 198.2 | 1.143 | 237 | 0 | 0 | 0 | 228 | 0.5 | 231.1 | 45.32 | 29.37 | 7.41 | 0 | 200 | 0.29 | 2.81 | 2.81 | 1415.94 | 8.1 | 100 | 59.5 | 60 | 21 | 21 | 1242 | 1460 | 0 | 0.0015 | 650 | 1.253 | 34.79 | 43.59 | 43.6 | 0 | 0 | 0 | 0 | 0 | 0 | 0 | 0 | 0 | 0 | 2 | 24.73 | 143.77 | 155.9 | 6507.4 | 638 | 0
等径 | 7.8 | 99.9 | 1.17 | 0.135 | 7.9 | 1341.6 | 0 | 1540.94 | 174 | 0 | 9 | 0 | 1.06 | 0.155 | 199.4 | -12.46 | 0.08 | 199.4 | 1.143 | 237 | 0 | 0 | 0 | 228.2 | 0.7 | 230.1 | 45.31 | 29.37 | 7.41 | 0 | 200 | 0.27 | 2.83 | 2.81 | 1403.74 | 8 | 100 | 59.6 | 60 | 21 | 21 | 1242.1 | 1460 | 0 | 0.0008 | 650 | 1.252 | 34.8 | 43.57 | 43.61 | 0 | 0 | 0 | 0 | 0 | 0 | 0 | 0 | 0 | 0 | 2 | 24.83 | 143.67 | 155.9 | 6508.1 | 638.1 | 0
等径 | 7.8 | 100 | 1.11 | 0.135 | 7.9 | 1341.6 | 0 | 1537.69 | 83 | 0 | 9 | 0 | 1.06 | 0.149 | 200.5 | -12.31 | 0.08 | 200.5 | 1.142 | 237 | 0 | 0 | 0 | 228.2 | 0.7 | 226.9 | 45.32 | 29.37 | 7.41 | 0 | 200 | 0.54 | 2.83 | 2.81 | 1407.8 | 8.1 | 100 | 59.5 | 60 | 21.1 | 21 | 1242.3 | 1460 | 0 | 0.0019 | 650 | 1.251 | 34.79 | 43.52 | 43.61 | 0 | 0 | 0 | 0 | 0 | 0 | 0 | 0 | 0 | 0 | 2 | 24.96 | 143.54 | 156 | 6508.8 | 638.2 | 0
等径 | 7.8 | 99.9 | 1.15 | 0.135 | 7.9 | 1341.6 | 0 | 1540.94 | 68 | 0 | 9 | 0 | 1.06 | 0.156 | 201.6 | -12.16 | 0.06 | 201.6 | 1.142 | 237 | 0 | 0 | 0 | 228.2 | 0.7 | 226.9 | 45.3 | 29.37 | 7.41 | 0 | 200 | 0.41 | 2.81 | 2.82 | 1407.8 | 8.1 | 100 | 59.6 | 60 | 21 | 21 | 1242.4 | 1460 | 0 | 0.0012 | 650 | 1.252 | 34.79 | 43.56 | 43.62 | 0 | 0 | 0 | 0 | 0 | 0 | 0 | 0 | 0 | 0 | 2 | 25.06 | 143.44 | 156 | 6509.5 | 638.3 | 0
等径 | 7.8 | 99.9 | 1.12 | 0.135 | 7.9 | 1341.6 | 0 | 1538.77 | 30 | 0 | 9 | 0 | 1.06 | 0.156 | 202.6 | -12.02 | 0.08 | 202.6 | 1.142 | 237 | 0 | 0 | 0 | 228.2 | 0.7 | 226.6 | 45.33 | 29.37 | 7.41 | 0 | 200 | 0.39 | 2.82 | 2.82 | 1411.87 | 8.2 | 100 | 59.6 | 60 | 21.2 | 21 | 1242.4 | 1460 | 0 | 0.0018 | 650 | 1.253 | 34.8 | 43.6 | 43.62 | 0 | 0 | 0 | 0 | 0 | 0 | 0 | 0 | 0 | 0 | 2 | 25.15 | 143.35 | 156 | 6510.2 | 638.4 | 0
等径 | 7.8 | 99.9 | 1.12 | 0.135 | 7.9 | 1341.6 | 0 | 1539.85 | 79 | 0 | 9 | 0 | 1.06 | 0.149 | 204 | -11.83 | 0.05 | 204 | 1.142 | 237 | 0 | 0 | 0 | 228.2 | 0.7 | 228.6 | 45.29 | 29.37 | 7.41 | 0 | 200 | 0.4 | 2.81 | 2.82 | 1403.74 | 8.1 | 100 | 59.5 | 60 | 21 | 21 | 1242.4 | 1460 | 0 | 0.0008 | 650 | 1.252 | 34.82 | 43.59 | 43.63 | 0 | 0 | 0 | 0 | 0 | 0 | 0 | 0 | 0 | 0 | 2 | 25.3 | 143.2 | 156 | 6511.1 | 638.5 | 0
等径 | 7.8 | 99.9 | 1.12 | 0.135 | 7.9 | 1341.6 | 0 | 1540.94 | 69 | 0 | 9 | 0 | 1.06 | 0.154 | 205 | -11.7 | 0.06 | 204.9 | 1.142 | 237 | 0 | 0 | 0 | 228.1 | 0.6 | 230.3 | 45.31 | 29.37 | 7.41 | 0 | 200 | 0.5 | 2.8 | 2.82 | 1415.94 | 8.1 | 100 | 59.6 | 60 | 21.1 | 21 | 1242.4 | 1460 | 0 | 0.0013 | 650 | 1.253 | 34.8 | 43.6 | 43.63 | 0 | 0 | 0 | 0 | 0 | 0 | 0 | 0 | 0 | 0 | 2 | 25.38 | 143.12 | 156 | 6511.7 | 638.6 | 0
等径 | 7.8 | 99.9 | 1.11 | 0.135 | 7.9 | 1341.6 | 0 | 1539.85 | 85 | 0 | 9 | 0 | 1.06 | 0.15 | 206 | -11.56 | 0.05 | 206 | 1.141 | 237 | 0 | 0 | 0 | 228.1 | 0.6 | 230 | 45.26 | 29.37 | 7.41 | 0 | 200 | 0.46 | 2.81 | 2.81 | 1424.08 | 8.2 | 100 | 59.6 | 60 | 21.1 | 21 | 1242.6 | 1460 | 0 | 0.0009 | 650 | 1.253 | 34.79 | 43.59 | 43.63 | 0 | 0 | 0 | 0 | 0 | 0 | 0 | 0 | 0 | 0 | 2 | 25.48 | 143.02 | 156.1 | 6512.4 | 638.7 | 0
等径 | 7.8 | 99.9 | 1.07 | 0.135 | 7.9 | 1341.6 | 0 | 1543.1 | 78 | 0 | 9 | 0 | 1.06 | 0.143 | 207.1 | -11.39 | 0.04 | 207.1 | 1.141 | 237 | 0 | 0 | 0 | 228 | 0.5 | 232.7 | 45.23 | 29.37 | 7.41 | 0 | 200 | 0.58 | 2.8 | 2.81 | 1411.87 | 8.1 | 100 | 59.6 | 60 | 21.2 | 21 | 1242.7 | 1460 | 0 | 0.0006 | 650 | 1.253 | 34.81 | 43.62 | 43.64 | 0 | 0 | 0 | 0 | 0 | 0 | 0 | 0 | 0 | 0 | 2 | 25.57 | 142.93 | 156.1 | 6513.2 | 638.7 | 0
等径 | 7.8 | 100 | 1.02 | 0.135 | 7.9 | 1341.6 | 0 | 1542.02 | 97 | 0 | 9 | 0 | 1.06 | 0.142 | 208.2 | -11.26 | 0.04 | 208.1 | 1.141 | 237 | 0 | 0 | 0 | 227.9 | 0.4 | 229.3 | 45.29 | 29.37 | 7.41 | 0 | 200 | 0.57 | 2.8 | 2.81 | 1415.94 | 8.1 | 100 | 59.5 | 60 | 21 | 21 | 1242.9 | 1460 | 0 | 0.0009 | 650 | 1.252 | 34.84 | 43.62 | 43.64 | 0 | 0 | 0 | 0 | 0 | 0 | 0 | 0 | 0 | 0 | 2 | 25.68 | 142.82 | 156.1 | 6513.8 | 638.8 | 0
等径 | 7.8 | 99.9 | 1.07 | 0.135 | 7.9 | 1341.6 | 0 | 1540.94 | 77 | 0 | 9 | 0 | 1.06 | 0.148 | 209.2 | -11.11 | 0.02 | 209.2 | 1.141 | 237 | 0 | 0 | 0 | 227.8 | 0.3 | 228.9 | 45.25 | 29.37 | 7.41 | 0 | 200 | 0.51 | 2.78 | 2.8 | 1415.94 | 8.1 | 100 | 59.6 | 60 | 21.1 | 21 | 1242.9 | 1460 | 0 | 0.0008 | 650 | 1.252 | 34.83 | 43.61 | 43.64 | 0 | 0 | 0 | 0 | 0 | 0 | 0 | 0 | 0 | 0 | 2 | 25.8 | 142.7 | 156.1 | 6514.6 | 638.9 | 0
等径 | 7.8 | 99.9 | 1.01 | 0.135 | 7.9 | 1341.6 | 0 | 1544.19 | 100 | 0 | 9 | 0 | 1.06 | 0.143 | 210.5 | -10.94 | 0 | 210.5 | 1.14 | 237 | 0 | 0 | 0 | 227.7 | 0.2 | 230.2 | 45.26 | 29.37 | 7.41 | 0 | 200 | 0.47 | 2.78 | 2.8 | 1415.94 | 8.1 | 100 | 59.6 | 60 | 21 | 21 | 1243.1 | 1460 | 0 | -0.0001 | 650 | 1.25 | 34.84 | 43.55 | 43.65 | 0 | 0 | 0 | 0 | 0 | 0 | 0 | 0 | 0 | 0 | 2 | 25.89 | 142.61 | 156.2 | 6515.4 | 639 | 0
等径 | 7.8 | 99.9 | 1.03 | 0.135 | 7.9 | 1341.6 | 0 | 1542.02 | 74 | 0 | 9 | 0 | 1.06 | 0.137 | 211.5 | -10.81 | 0.01 | 211.5 | 1.139 | 237 | 0 | 0 | 0 | 227.7 | 0.2 | 229.2 | 45.27 | 29.37 | 7.41 | 0 | 200 | 0.5 | 2.78 | 2.79 | 1411.87 | 8.1 | 100 | 59.5 | 60 | 21 | 21 | 1243.3 | 1460 | 0 | 0.0006 | 650 | 1.253 | 34.85 | 43.67 | 43.65 | 0 | 0 | 0 | 0 | 0 | 0 | 0 | 0 | 0 | 0 | 2 | 26.02 | 142.48 | 156.2 | 6516.1 | 639.1 | 0
等径 | 7.8 | 99.9 | 1.04 | 0.135 | 7.9 | 1341.5 | 0 | 1542.02 | 99 | 0 | 9 | 0 | 1.06 | 0.139 | 212.4 | -10.68 | -0.01 | 212.4 | 1.139 | 237 | 0 | 0 | 0 | 227.6 | 0.1 | 229.9 | 45.26 | 29.37 | 7.41 | 0 | 200 | 0.46 | 2.78 | 2.79 | 1420.01 | 8.1 | 100 | 59.6 | 60 | 21 | 21 | 1243.4 | 1460 | 0 | -0.0003 | 650 | 1.252 | 34.81 | 43.58 | 43.65 | 0 | 0 | 0 | 0 | 0 | 0 | 0 | 0 | 0 | 0 | 2 | 26.06 | 142.44 | 156.2 | 6516.7 | 639.2 | 0
等径 | 7.8 | 99.9 | 1.05 | 0.135 | 7.9 | 1341.5 | 0 | 1545.27 | 71 | 0 | 9 | 0 | 1.06 | 0.14 | 213.8 | -10.49 | 0 | 213.8 | 1.138 | 237 | 0 | 0 | 0 | 227.6 | 0 | 229.7 | 45.22 | 29.37 | 7.41 | 0 | 200 | 0.43 | 2.79 | 2.78 | 1424.08 | 8.1 | 100 | 59.6 | 60 | 21.1 | 21 | 1243.6 | 1460 | 0 | -0.0006 | 650 | 1.253 | 34.84 | 43.65 | 43.65 | 0 | 0 | 0 | 0 | 0 | 0 | 0 | 0 | 0 | 0 | 2 | 26.22 | 142.28 | 156.2 | 6517.6 | 639.3 | 0
等径 | 7.8 | 100 | 0.96 | 0.135 | 7.9 | 1341.5 | 0 | 1540.94 | 62 | 0 | 9 | 0 | 1.06 | 0.131 | 214.4 | -10.4 | -0.03 | 214.4 | 1.138 | 237 | 0 | 0 | 0 | 227.3 | -0.1 | 229.5 | 45.32 | 29.37 | 7.41 | 0 | 200 | 0.68 | 2.77 | 2.78 | 1407.8 | 8.1 | 100 | 59.6 | 60 | 21 | 21 | 1243.6 | 1460 | 0 | -0.0013 | 650 | 1.251 | 34.83 | 43.57 | 43.65 | 0 | 0 | 0 | 0 | 0 | 0 | 0 | 0 | 0 | 0 | 2 | 26.29 | 142.21 | 156.2 | 6518.1 | 639.4 | 0
等径 | 7.8 | 99.9 | 0.95 | 0.135 | 7.9 | 1341.5 | 0 | 1540.94 | 83 | 0 | 9 | 0 | 1.06 | 0.128 | 215.5 | -10.26 | -0.07 | 215.5 | 1.137 | 237 | 0 | 0 | 0 | 227.2 | -0.3 | 228.5 | 45.22 | 29.37 | 7.41 | 0 | 200 | 0.42 | 2.76 | 2.78 | 1420.01 | 8.1 | 100 | 59.6 | 60 | 21.1 | 21 | 1243.7 | 1460 | 0 | -0.0015 | 650 | 1.252 | 34.82 | 43.59 | 43.65 | 0 | 0 | 0 | 0 | 0 | 0 | 0 | 0 | 0 | 0 | 2 | 26.38 | 142.12 | 156.3 | 6518.9 | 639.4 | 0
等径 | 7.8 | 99.9 | 0.98 | 0.135 | 7.9 | 1341.5 | 0 | 1540.94 | 78 | 0 | 9 | 0 | 1.06 | 0.133 | 216.2 | -10.15 | -0.08 | 216.2 | 1.137 | 237 | 0 | 0 | 0 | 227.1 | -0.4 | 228.2 | 45.25 | 29.37 | 7.41 | 0 | 200 | 0.46 | 2.76 | 2.78 | 1411.87 | 8.2 | 100 | 59.6 | 60 | 21 | 21 | 1243.8 | 1460 | 0 | -0.0019 | 650 | 1.252 | 34.81 | 43.58 | 43.64 | 0 | 0 | 0 | 0 | 0 | 0 | 0 | 0 | 0 | 0 | 2 | 26.46 | 142.04 | 156.3 | 6519.4 | 639.5 | 0
等径 | 7.8 | 99.9 | 0.96 | 0.135 | 7.9 | 1341.5 | 0 | 1545.27 | 64 | 0 | 9 | 0 | 1.06 | 0.133 | 217.4 | -9.99 | -0.08 | 217.4 | 1.136 | 237 | 0 | 0 | 0 | 227 | -0.5 | 231.2 | 45.22 | 29.37 | 7.41 | 0 | 200 | 0.35 | 2.75 | 2.77 | 1411.87 | 8.2 | 100 | 59.6 | 60 | 21 | 21 | 1243.8 | 1460 | 0 | -0.002 | 650 | 1.253 | 34.83 | 43.64 | 43.64 | 0 | 0 | 0 | 0 | 0 | 0 | 0 | 0 | 0 | 0 | 2 | 26.57 | 141.93 | 156.3 | 6520.3 | 639.6 | 0
等径 | 7.8 | 100 | 1.08 | 0.135 | 7.9 | 1341.5 | 0 | 1543.1 | 70 | 0 | 9 | 0 | 1.06 | 0.144 | 218.4 | -9.86 | -0.05 | 218.4 | 1.135 | 237 | 0 | 0 | 0 | 227.1 | -0.4 | 231.1 | 45.27 | 29.37 | 7.41 | 0 | 200 | 0.42 | 2.75 | 2.76 | 1420.01 | 8.2 | 100 | 59.6 | 60 | 21 | 21 | 1243.8 | 1460 | 0 | -0.0007 | 650 | 1.253 | 34.81 | 43.62 | 43.64 | 0 | 0 | 0 | 0 | 0 | 0 | 0 | 0 | 0 | 0 | 2 | 26.67 | 141.83 | 156.3 | 6521 | 639.7 | 0
等径 | 7.8 | 99.9 | 1.02 | 0.135 | 7.9 | 1341.5 | 0 | 1539.85 | 71 | 0 | 9 | 0 | 1.06 | 0.143 | 219.8 | -9.67 | -0.03 | 219.8 | 1.133 | 237 | 0 | 0 | 0 | 227.1 | -0.4 | 226.2 | 45.21 | 29.37 | 7.41 | 0 | 200 | 0.36 | 2.75 | 2.75 | 1415.94 | 8.2 | 100 | 59.5 | 60 | 21 | 21 | 1243.9 | 1460 | 0 | -0.0003 | 650 | 1.251 | 34.82 | 43.56 | 43.64 | 0 | 0 | 0 | 0 | 0 | 0 | 0 | 0 | 0 | 0 | 2 | 26.75 | 141.75 | 156.3 | 6522 | 639.8 | 0
等径 | 7.8 | 99.9 | 1.09 | 0.135 | 7.9 | 1341.5 | 0 | 1539.85 | 69 | 0 | 9 | 0 | 1.06 | 0.144 | 220.4 | -9.57 | -0.05 | 220.4 | 1.133 | 237 | 0 | 0 | 0 | 227.2 | -0.3 | 224.7 | 45.19 | 29.37 | 7.41 | 0 | 200 | 0.4 | 2.76 | 2.75 | 1415.94 | 8.1 | 100 | 59.5 | 60 | 21 | 21 | 1243.9 | 1460 | 0 | -0.0012 | 650 | 1.251 | 34.82 | 43.56 | 43.64 | 0 | 0 | 0 | 0 | 0 | 0 | 0 | 0 | 0 | 0 | 2 | 26.86 | 141.64 | 156.4 | 6522.5 | 639.9 | 0
等径 | 7.8 | 99.9 | 1.02 | 0.135 | 7.9 | 1341.5 | 0 | 1538.77 | 45 | 0 | 9 | 0 | 1.06 | 0.136 | 221.4 | -9.44 | 0 | 221.4 | 1.133 | 237 | 0 | 0 | 0 | 227.2 | -0.3 | 226.7 | 45.17 | 29.37 | 7.41 | 0 | 200 | 0.37 | 2.75 | 2.75 | 1411.87 | 8.1 | 100 | 59.6 | 60 | 21.2 | 21 | 1243.9 | 1460 | 0 | 0.0002 | 650 | 1.252 | 34.84 | 43.62 | 43.64 | 0 | 0 | 0 | 0 | 0 | 0 | 0 | 0 | 0 | 0 | 2 | 26.96 | 141.54 | 156.4 | 6523.1 | 640 | 0
等径 | 7.8 | 99.9 | 1.05 | 0.135 | 7.9 | 1341.5 | 0 | 1542.02 | 69 | 0 | 9 | 0 | 1.06 | 0.144 | 222.5 | -9.28 | 0.03 | 222.5 | 1.132 | 237 | 0 | 0 | 0 | 227.4 | -0.1 | 223.9 | 45.15 | 29.37 | 7.41 | 0 | 200 | 0.49 | 2.79 | 2.76 | 1415.94 | 8.1 | 100 | 59.5 | 60 | 21.2 | 21 | 1243.8 | 1460 | 0 | 0.0012 | 650 | 1.251 | 34.82 | 43.56 | 43.64 | 0 | 0 | 0 | 0 | 0 | 0 | 0 | 0 | 0 | 0 | 2 | 27.02 | 141.48 | 156.4 | 6523.9 | 640.1 | 0
等径 | 7.8 | 99.9 | 1.15 | 0.135 | 7.9 | 1341.5 | 0 | 1542.02 | 65 | 0 | 9 | 0 | 1.06 | 0.155 | 223.6 | -9.14 | 0.03 | 223.6 | 1.132 | 237 | 0 | 0 | 0 | 227.6 | 0.1 | 222.9 | 45.18 | 29.37 | 7.41 | 0 | 200 | 0.5 | 2.79 | 2.77 | 1403.74 | 8.1 | 100 | 59.6 | 60 | 21.2 | 21 | 1243.8 | 1460 | 0 | 0.0012 | 650 | 1.251 | 34.83 | 43.57 | 43.64 | 0 | 0 | 0 | 0 | 0 | 0 | 0 | 0 | 0 | 0 | 2 | 27.15 | 141.35 | 156.4 | 6524.6 | 640.2 | 0
等径 | 7.8 | 100 | 1.11 | 0.135 | 7.9 | 1341.5 | 0 | 1538.77 | 52 | 0 | 9 | 0 | 1.06 | 0.148 | 224.9 | -8.97 | 0.04 | 224.8 | 1.132 | 237 | 0 | 0 | 0 | 227.8 | 0.2 | 225.9 | 45.2 | 29.37 | 7.41 | 0 | 200 | 0.45 | 2.82 | 2.78 | 1407.8 | 8.2 | 100 | 59.5 | 60 | 21.1 | 21 | 1243.9 | 1460 | 0 | 0.0003 | 650 | 1.253 | 34.83 | 43.64 | 43.65 | 0 | 0 | 0 | 0 | 0 | 0 | 0 | 0 | 0 | 0 | 2 | 27.27 | 141.23 | 156.4 | 6525.4 | 640.3 | 0
等径 | 7.8 | 99.9 | 1.1 | 0.135 | 7.9 | 1341.5 | 0 | 1544.19 | 34 | 0 | 9 | 0 | 1.06 | 0.151 | 225.9 | -8.81 | 0.07 | 225.9 | 1.131 | 237 | 0 | 0 | 0 | 227.8 | 0.3 | 229.5 | 45.17 | 29.37 | 7.41 | 0 | 200 | 0.51 | 2.81 | 2.79 | 1407.8 | 8.1 | 100 | 59.5 | 60 | 21 | 21 | 1243.9 | 1460 | 0 | 0.0019 | 650 | 1.251 | 34.83 | 43.57 | 43.65 | 0 | 0 | 0 | 0 | 0 | 0 | 0 | 0 | 0 | 0 | 2 | 27.39 | 141.11 | 156.5 | 6526.2 | 640.3 | 0
等径 | 7.8 | 99.9 | 1.17 | 0.135 | 7.9 | 1341.6 | 0 | 1543.1 | 61 | 0 | 9 | 0 | 1.06 | 0.155 | 226.9 | -8.68 | 0.08 | 226.9 | 1.131 | 237 | 0 | 0 | 0 | 228.1 | 0.6 | 230.6 | 45.19 | 29.37 | 7.41 | 0 | 200 | 0.53 | 2.83 | 2.8 | 1415.94 | 8.1 | 100 | 59.6 | 60 | 21 | 21 | 1243.9 | 1460 | 0 | 0.0016 | 650 | 1.254 | 34.82 | 43.66 | 43.66 | 0 | 0 | 0 | 0 | 0 | 0 | 0 | 0 | 0 | 0 | 2 | 27.49 | 141.01 | 156.5 | 6526.8 | 640.4 | 0
等径 | 7.8 | 99.9 | 1.15 | 0.135 | 7.9 | 1341.6 | 0 | 1542.02 | 68 | 0 | 9 | 0 | 1.06 | 0.155 | 228 | -8.53 | 0.09 | 228 | 1.131 | 237 | 0 | 0 | 0 | 228.2 | 0.7 | 233 | 45.19 | 29.37 | 7.41 | 0 | 200 | 0.55 | 2.84 | 2.81 | 1420.01 | 8.1 | 100 | 59.5 | 60 | 21.1 | 21 | 1243.9 | 1460 | 0 | 0.002 | 650 | 1.253 | 34.81 | 43.62 | 43.66 | 0 | 0 | 0 | 0 | 0 | 0 | 0 | 0 | 0 | 0 | 2 | 27.6 | 140.9 | 156.5 | 6527.5 | 640.5 | 0
等径 | 7.8 | 99.9 | 1.09 | 0.135 | 7.9 | 1341.6 | 0 | 1544.19 | 71 | 0 | 9 | 0 | 1.06 | 0.148 | 229.1 | -8.38 | 0.07 | 229.1 | 1.131 | 237 | 0 | 0 | 0 | 228.2 | 0.7 | 232.4 | 45.2 | 29.37 | 7.41 | 0 | 200 | 0.45 | 2.83 | 2.82 | 1415.94 | 8.1 | 100 | 59.5 | 60 | 21.1 | 21 | 1243.9 | 1460 | 0 | 0.0008 | 650 | 1.253 | 34.81 | 43.62 | 43.67 | 0 | 0 | 0 | 0 | 0 | 0 | 0 | 0 | 0 | 0 | 2 | 27.7 | 140.8 | 156.5 | 6528.2 | 640.6 | 0
等径 | 7.8 | 99.9 | 1.09 | 0.135 | 7.9 | 1341.6 | 0 | 1546.36 | 61 | 0 | 9 | 0 | 1.06 | 0.144 | 230.2 | -8.22 | 0.08 | 230.2 | 1.131 | 237 | 0 | 0 | 0 | 228.2 | 0.7 | 231.9 | 45.16 | 29.37 | 7.41 | 0 | 200 | 0.47 | 2.84 | 2.83 | 1424.08 | 8.1 | 100 | 59.5 | 60 | 21 | 21 | 1244 | 1460 | 0 | 0.0014 | 650 | 1.253 | 34.84 | 43.65 | 43.67 | 0 | 0 | 0 | 0 | 0 | 0 | 0 | 0 | 0 | 0 | 2 | 27.81 | 140.69 | 156.5 | 6528.9 | 640.7 | 0
等径 | 7.8 | 99.9 | 1.09 | 0.135 | 7.9 | 1341.6 | 0 | 1544.19 | 66 | 0 | 9 | 0 | 1.06 | 0.149 | 231.2 | -8.07 | 0.06 | 231.2 | 1.131 | 237 | 0 | 0 | 0 | 228.2 | 0.7 | 232.3 | 45.11 | 29.37 | 7.41 | 0 | 200 | 0.67 | 2.85 | 2.84 | 1420.01 | 8 | 100 | 59.6 | 60 | 21.1 | 21 | 1244.1 | 1460 | 0 | 0.0012 | 650 | 1.252 | 34.84 | 43.62 | 43.68 | 0 | 0 | 0 | 0 | 0 | 0 | 0 | 0 | 0 | 0 | 2 | 27.86 | 140.64 | 156.6 | 6529.6 | 640.8 | 0
等径 | 7.8 | 99.9 | 1.06 | 0.135 | 7.9 | 1341.6 | 0 | 1543.1 | 86 | 0 | 9 | 0 | 1.06 | 0.142 | 232.4 | -7.93 | 0.06 | 232.4 | 1.131 | 237 | 0 | 0 | 0 | 228.2 | 0.7 | 226.6 | 45.16 | 29.37 | 7.41 | 0 | 200 | 0.68 | 2.83 | 2.84 | 1415.94 | 8.1 | 100 | 59.5 | 60 | 21 | 21 | 1244.3 | 1460 | 0 | 0.0006 | 650 | 1.252 | 34.82 | 43.59 | 43.68 | 0 | 0 | 0 | 0 | 0 | 0 | 0 | 0 | 0 | 0 | 2 | 28.02 | 140.48 | 156.6 | 6530.3 | 640.8 | 0
等径 | 7.8 | 100 | 1.12 | 0.135 | 7.9 | 1341.6 | 0 | 1545.27 | 79 | 0 | 9 | 0 | 1.06 | 0.145 | 233.5 | -7.77 | 0.02 | 233.5 | 1.131 | 237 | 0 | 0 | 0 | 228.1 | 0.6 | 225.2 | 45.09 | 29.37 | 7.41 | 0 | 200 | 0.38 | 2.84 | 2.84 | 1424.08 | 8.1 | 100 | 59.5 | 60 | 21 | 21 | 1244.3 | 1460 | 0 | 0 | 650 | 1.254 | 34.84 | 43.69 | 43.68 | 0 | 0 | 0 | 0 | 0 | 0 | 0 | 0 | 0 | 0 | 2 | 28.09 | 140.41 | 156.6 | 6531.1 | 640.9 | 0
等径 | 7.8 | 99.9 | 1.06 | 0.135 | 7.9 | 1341.6 | 0 | 1544.19 | 100 | 0 | 9 | 0 | 1.06 | 0.142 | 234.6 | -7.63 | 0.06 | 234.6 | 1.13 | 237 | 0 | 0 | 0 | 228 | 0.5 | 224 | 45.1 | 29.37 | 7.41 | 0 | 200 | 0.4 | 2.83 | 2.84 | 1420.01 | 8.1 | 100 | 59.5 | 60 | 21 | 21 | 1244.4 | 1460 | 0 | 0.0017 | 650 | 1.253 | 34.82 | 43.63 | 43.69 | 0 | 0 | 0 | 0 | 0 | 0 | 0 | 0 | 0 | 0 | 2 | 28.2 | 140.3 | 156.6 | 6531.8 | 641 | 0
等径 | 7.8 | 100 | 1.01 | 0.135 | 7.9 | 1341.6 | 0 | 1548.54 | 38 | 0 | 9 | 0 | 1.06 | 0.138 | 235.4 | -7.51 | 0.01 | 235.4 | 1.13 | 237 | 0 | 0 | 0 | 227.8 | 0.3 | 226.3 | 45.13 | 29.37 | 7.41 | 0 | 200 | 0.59 | 2.83 | 2.84 | 1428.15 | 8.2 | 100 | 59.5 | 60 | 21.1 | 21 | 1244.5 | 1460 | 0 | -0.0002 | 650 | 1.253 | 34.83 | 43.64 | 43.69 | 0 | 0 | 0 | 0 | 0 | 0 | 0 | 0 | 0 | 0 | 2 | 28.31 | 140.19 | 156.6 | 6532.4 | 641.1 | 0
等径 | 7.8 | 99.9 | 1.13 | 0.135 | 7.9 | 1341.6 | 0 | 1546.36 | 90 | 0 | 9 | 0 | 1.06 | 0.151 | 236.8 | -7.33 | 0 | 236.8 | 1.13 | 237 | 0 | 0 | 0 | 227.8 | 0.3 | 227.3 | 45.12 | 29.37 | 7.41 | 0 | 200 | 0.5 | 2.82 | 2.83 | 1415.94 | 8.2 | 100 | 59.5 | 60 | 20.9 | 21 | 1244.6 | 1460 | 0 | 0.0002 | 650 | 1.252 | 34.84 | 43.62 | 43.69 | 0 | 0 | 0 | 0 | 0 | 0 | 0 | 0 | 0 | 0 | 2 | 28.41 | 140.09 | 156.7 | 6533.3 | 641.2 | 0
等径 | 7.8 | 99.9 | 1.05 | 0.135 | 7.9 | 1341.6 | 0 | 1543.1 | 75 | 0 | 9 | 0 | 1.06 | 0.139 | 237.8 | -7.19 | 0 | 237.8 | 1.129 | 237 | 0 | 0 | 0 | 227.7 | 0.2 | 228.9 | 45.09 | 29.37 | 7.41 | 0 | 200 | 0.48 | 2.83 | 2.83 | 1424.08 | 8.1 | 100 | 59.5 | 60 | 21.1 | 21 | 1244.7 | 1460 | 0 | -0.0004 | 650 | 1.252 | 34.84 | 43.62 | 43.69 | 0 | 0 | 0 | 0 | 0 | 0 | 0 | 0 | 0 | 0 | 2 | 28.46 | 140.04 | 156.7 | 6533.9 | 641.3 | 0
等径 | 7.8 | 99.9 | 1.05 | 0.135 | 7.9 | 1341.6 | 0 | 1543.1 | 60 | 0 | 9 | 0 | 1.06 | 0.14 | 238.8 | -7.06 | -0.01 | 238.8 | 1.129 | 237 | 0 | 0 | 0 | 227.6 | 0.1 | 230 | 45.12 | 29.37 | 7.41 | 0 | 200 | 0.49 | 2.83 | 2.82 | 1428.15 | 8.1 | 100 | 59.5 | 60 | 21 | 21 | 1244.8 | 1460 | 0 | 0.0001 | 650 | 1.253 | 34.81 | 43.62 | 43.69 | 0 | 0 | 0 | 0 | 0 | 0 | 0 | 0 | 0 | 0 | 2 | 28.57 | 139.93 | 156.7 | 6534.6 | 641.4 | 0
等径 | 7.8 | 99.9 | 0.97 | 0.135 | 7.9 | 1341.6 | 0 | 1543.1 | 50 | 0 | 9 | 0 | 1.06 | 0.136 | 239.8 | -6.91 | -0.01 | 239.8 | 1.128 | 237 | 0 | 0 | 0 | 227.4 | -0.1 | 230.1 | 45.14 | 29.37 | 7.41 | 0 | 200 | 0.53 | 2.81 | 2.82 | 1411.87 | 8.2 | 100 | 59.5 | 60 | 21 | 21 | 1244.9 | 1460 | 0 | 0 | 650 | 1.255 | 34.85 | 43.74 | 43.69 | 0 | 0 | 0 | 0 | 0 | 0 | 0 | 0 | 0 | 0 | 2 | 28.72 | 139.78 | 156.7 | 6535.4 | 641.5 | 0
等径 | 7.8 | 99.9 | 1 | 0.135 | 7.9 | 1341.6 | 0 | 1540.94 | 170 | 0 | 9 | 0 | 1.06 | 0.139 | 240.8 | -6.78 | -0.03 | 240.8 | 1.128 | 237 | 0 | 0 | 0 | 227.4 | -0.1 | 233 | 45.13 | 29.37 | 7.41 | 0 | 200 | 0.51 | 2.81 | 2.82 | 1407.8 | 8.1 | 100 | 59.6 | 60 | 21.3 | 21 | 1245.1 | 1460 | 0 | -0.0007 | 650 | 1.253 | 34.83 | 43.64 | 43.69 | 0 | 0 | 0 | 0 | 0 | 0 | 0 | 0 | 0 | 0 | 2 | 28.82 | 139.68 | 156.8 | 6536.1 | 641.6 | 0
等径 | 7.8 | 99.9 | 1.06 | 0.135 | 7.9 | 1341.6 | 0 | 1543.1 | 95 | 0 | 9 | 0 | 1.06 | 0.146 | 241.9 | -6.63 | -0.05 | 241.8 | 1.127 | 237 | 0 | 0 | 0 | 227.3 | -0.2 | 228.8 | 45.1 | 29.37 | 7.41 | 0 | 200 | 0.55 | 2.83 | 2.82 | 1415.94 | 8.1 | 100 | 59.6 | 60 | 21.1 | 21 | 1245.1 | 1460 | 0 | -0.0008 | 650 | 1.254 | 34.82 | 43.66 | 43.69 | 0 | 0 | 0 | 0 | 0 | 0 | 0 | 0 | 0 | 0 | 2 | 28.89 | 139.61 | 156.8 | 6536.8 | 641.6 | 0
等径 | 7.8 | 99.9 | 1.08 | 0.135 | 7.9 | 1341.6 | 0 | 1543.1 | 75 | 0 | 9 | 0 | 1.06 | 0.148 | 242.8 | -6.5 | -0.02 | 242.8 | 1.127 | 237 | 0 | 0 | 0 | 227.4 | -0.1 | 230 | 45.09 | 29.37 | 7.41 | 0 | 200 | 0.65 | 2.83 | 2.82 | 1424.08 | 8.2 | 100 | 59.5 | 60 | 21.1 | 21 | 1245.3 | 1460 | 0 | -0.0004 | 650 | 1.255 | 34.83 | 43.71 | 43.69 | 0 | 0 | 0 | 0 | 0 | 0 | 0 | 0 | 0 | 0 | 2 | 29.02 | 139.48 | 156.8 | 6537.5 | 641.7 | 0
等径 | 7.8 | 100 | 1 | 0.135 | 7.9 | 1341.6 | 0 | 1544.19 | 110 | 0 | 9 | 0 | 1.06 | 0.139 | 243.8 | -6.37 | -0.05 | 243.8 | 1.126 | 237 | 0 | 0 | 0 | 227.2 | -0.3 | 228.7 | 45.1 | 29.37 | 7.41 | 0 | 200 | 0.62 | 2.83 | 2.82 | 1415.94 | 8.1 | 100 | 59.5 | 60 | 21 | 21 | 1245.3 | 1460 | 0 | -0.0016 | 650 | 1.252 | 34.83 | 43.61 | 43.69 | 0 | 0 | 0 | 0 | 0 | 0 | 0 | 0 | 0 | 0 | 2 | 29.08 | 139.42 | 156.8 | 6538.2 | 641.8 | 0
等径 | 7.8 | 99.9 | 0.99 | 0.135 | 7.9 | 1341.6 | 0 | 1548.54 | 27 | 0 | 9 | 0 | 1.06 | 0.132 | 244.8 | -6.23 | -0.05 | 244.8 | 1.125 | 237 | 0 | 0 | 0 | 227.2 | -0.3 | 230.2 | 45.13 | 29.37 | 7.41 | 0 | 200 | 0.68 | 2.83 | 2.83 | 1432.22 | 8.1 | 100 | 59.5 | 60 | 21.1 | 21 | 1245.3 | 1460 | 0 | -0.0014 | 650 | 1.253 | 34.83 | 43.64 | 43.69 | 0 | 0 | 0 | 0 | 0 | 0 | 0 | 0 | 0 | 0 | 2 | 29.18 | 139.32 | 156.8 | 6538.9 | 641.9 | 0
等径 | 7.8 | 100 | 1.05 | 0.135 | 7.9 | 1341.6 | 0 | 1547.45 | 61 | 0 | 9 | 0 | 1.06 | 0.142 | 245.8 | -6.09 | -0.04 | 245.8 | 1.125 | 237 | 0 | 0 | 0 | 227.2 | -0.3 | 229.3 | 45.08 | 29.37 | 7.41 | 0 | 200 | 0.64 | 2.84 | 2.83 | 1415.94 | 8.1 | 100 | 59.6 | 60 | 21.1 | 21 | 1245.3 | 1460 | 0 | -0.0002 | 650 | 1.254 | 34.84 | 43.69 | 43.68 | 0 | 0 | 0 | 0 | 0 | 0 | 0 | 0 | 0 | 0 | 2 | 29.28 | 139.22 | 156.9 | 6539.7 | 642 | 0
等径 | 7.8 | 99.9 | 1.06 | 0.135 | 7.9 | 1341.6 | 0 | 1549.62 | 83 | 0 | 9 | 0 | 1.06 | 0.146 | 247 | -5.93 | -0.02 | 247 | 1.124 | 237 | 0 | 0 | 0 | 227.3 | -0.2 | 226.5 | 45.11 | 29.37 | 7.41 | 0 | 200 | 0.53 | 2.85 | 2.83 | 1420.01 | 8.1 | 100 | 59.6 | 60 | 21 | 21 | 1245.3 | 1460 | 0 | 0.0001 | 650 | 1.254 | 34.85 | 43.7 | 43.68 | 0 | 0 | 0 | 0 | 0 | 0 | 0 | 0 | 0 | 0 | 2 | 29.39 | 139.11 | 156.9 | 6540.5 | 642.1 | 0
等径 | 7.8 | 99.9 | 1.11 | 0.135 | 7.9 | 1341.6 | 0 | 1546.36 | 23 | 0 | 9 | 0 | 1.06 | 0.147 | 247.9 | -5.81 | -0.01 | 247.9 | 1.124 | 237 | 0 | 0 | 0 | 227.4 | -0.1 | 228.7 | 45.04 | 29.37 | 7.41 | 0 | 200 | 0.5 | 2.86 | 2.83 | 1428.15 | 8.1 | 100 | 59.5 | 60 | 21.1 | 21 | 1245.5 | 1460 | 0 | -0.0005 | 650 | 1.252 | 34.85 | 43.63 | 43.69 | 0 | 0 | 0 | 0 | 0 | 0 | 0 | 0 | 0 | 0 | 2 | 29.47 | 139.03 | 156.9 | 6541.1 | 642.2 | 0
等径 | 7.8 | 99.9 | 1.06 | 0.135 | 7.9 | 1341.6 | 0 | 1547.45 | 87 | 0 | 9 | 0 | 1.06 | 0.139 | 248.9 | -5.67 | 0 | 248.9 | 1.124 | 237 | 0 | 0 | 0 | 227.4 | -0.1 | 229.2 | 45.09 | 29.37 | 7.41 | 0 | 200 | 0.4 | 2.87 | 2.84 | 1432.22 | 8.1 | 100 | 59.5 | 60 | 21 | 21 | 1245.6 | 1460 | 0 | 0.0001 | 650 | 1.252 | 34.84 | 43.62 | 43.69 | 0 | 0 | 0 | 0 | 0 | 0 | 0 | 0 | 0 | 0 | 2 | 29.58 | 138.92 | 156.9 | 6541.8 | 642.3 | 0
等径 | 7.8 | 99.9 | 1.13 | 0.135 | 7.9 | 1341.6 | 0 | 1546.36 | 77 | 0 | 9 | 0 | 1.06 | 0.15 | 250 | -5.52 | 0.03 | 250 | 1.123 | 237 | 0 | 0 | 0 | 227.6 | 0.1 | 230.1 | 45.06 | 29.37 | 7.41 | 0 | 200 | 0.29 | 2.89 | 2.86 | 1432.22 | 8.1 | 100 | 59.5 | 60 | 21.1 | 21 | 1245.6 | 1460 | 0 | 0.0013 | 650 | 1.254 | 34.83 | 43.68 | 43.69 | 0 | 0 | 0 | 0 | 0 | 0 | 0 | 0 | 0 | 0 | 2 | 29.71 | 138.79 | 156.9 | 6542.5 | 642.3 | 0
等径 | 7.8 | 100 | 1.1 | 0.135 | 7.9 | 1341.6 | 0 | 1544.19 | 105 | 0 | 9 | 0 | 1.06 | 0.151 | 251 | -5.38 | 0.05 | 251 | 1.123 | 237 | 0 | 0 | 0 | 227.7 | 0.2 | 231.8 | 45.08 | 29.37 | 7.41 | 0 | 200 | 0.36 | 2.9 | 2.87 | 1428.15 | 8.1 | 100 | 59.5 | 60 | 21.1 | 21 | 1245.7 | 1460 | 0 | 0.0011 | 650 | 1.253 | 34.82 | 43.63 | 43.69 | 0 | 0 | 0 | 0 | 0 | 0 | 0 | 0 | 0 | 0 | 2 | 29.8 | 138.7 | 157 | 6543.2 | 642.4 | 0
等径 | 7.8 | 99.9 | 1.1 | 0.135 | 7.9 | 1341.6 | 0 | 1549.62 | 99 | 0 | 9 | 0 | 1.06 | 0.147 | 252.1 | -5.22 | 0 | 252.1 | 1.123 | 237 | 0 | 0 | 0 | 227.7 | 0.2 | 232.5 | 44.99 | 29.37 | 7.41 | 0 | 200 | 0.44 | 2.9 | 2.88 | 1432.22 | 8.1 | 100 | 59.5 | 60 | 21.1 | 21 | 1245.8 | 1460 | 0 | -0.0001 | 650 | 1.255 | 34.83 | 43.71 | 43.69 | 0 | 0 | 0 | 0 | 0 | 0 | 0 | 0 | 0 | 0 | 2 | 29.88 | 138.62 | 157 | 6544 | 642.5 | 0
等径 | 7.8 | 99.9 | 1.09 | 0.135 | 7.9 | 1341.6 | 0 | 1545.27 | 73 | 0 | 9 | 0 | 1.06 | 0.151 | 253.2 | -5.08 | 0.02 | 253.2 | 1.123 | 237 | 0 | 0 | 0 | 227.7 | 0.2 | 229.6 | 45.06 | 29.37 | 7.41 | 0 | 200 | 0.54 | 2.91 | 2.89 | 1424.08 | 8.1 | 100 | 59.5 | 60 | 21.1 | 21 | 1246 | 1460 | 0 | 0.001 | 650 | 1.253 | 34.86 | 43.68 | 43.7 | 0 | 0 | 0 | 0 | 0 | 0 | 0 | 0 | 0 | 0 | 2 | 29.94 | 138.56 | 157 | 6544.7 | 642.6 | 0
等径 | 7.8 | 99.9 | 1.09 | 0.135 | 7.9 | 1341.7 | 0 | 1543.1 | 79 | 0 | 9 | 0 | 1.06 | 0.145 | 254.1 | -4.95 | -0.01 | 254.1 | 1.122 | 237 | 0 | 0 | 0 | 227.7 | 0.1 | 231.6 | 45.04 | 29.37 | 7.41 | 0 | 200 | 0.44 | 2.89 | 2.9 | 1424.08 | 8.1 | 100 | 59.5 | 60 | 21 | 21 | 1246.1 | 1460 | 0 | -0.0005 | 650 | 1.253 | 34.85 | 43.67 | 43.7 | 0 | 0 | 0 | 0 | 0 | 0 | 0 | 0 | 0 | 0 | 2 | 30.06 | 138.44 | 157 | 6545.4 | 642.7 | 0
等径 | 7.8 | 100 | 1.05 | 0.135 | 7.9 | 1341.7 | 0 | 1549.62 | 76 | 0 | 9 | 0 | 1.06 | 0.14 | 255.6 | -4.75 | 0.01 | 255.6 | 1.122 | 237 | 0 | 0 | 0 | 227.7 | 0.2 | 231.1 | 45.04 | 29.37 | 7.41 | 0 | 200 | 0.44 | 2.89 | 2.9 | 1424.08 | 8 | 100 | 59.5 | 60 | 21.1 | 21 | 1246.3 | 1460 | 0 | -0.0013 | 650 | 1.254 | 34.81 | 43.65 | 43.7 | 0 | 0 | 0 | 0 | 0 | 0 | 0 | 0 | 0 | 0 | 2 | 30.24 | 138.26 | 157.1 | 6546.3 | 642.8 | 0
等径 | 7.8 | 99.9 | 1.06 | 0.135 | 7.9 | 1341.7 | 0 | 1546.36 | 97 | 0 | 9 | 0 | 1.06 | 0.142 | 256.4 | -4.65 | 0 | 256.2 | 1.122 | 237 | 0 | 0 | 0 | 227.7 | 0.2 | 229.4 | 45.08 | 29.37 | 7.41 | 0 | 200 | 0.52 | 2.9 | 2.9 | 1424.08 | 8.1 | 100 | 59.6 | 60 | 21.2 | 21 | 1246.3 | 1460 | 0 | -0.0001 | 650 | 1.255 | 34.84 | 43.72 | 43.7 | 0 | 0 | 0 | 0 | 0 | 0 | 0 | 0 | 0 | 0 | 2 | 30.32 | 138.18 | 157.1 | 6546.8 | 642.9 | 0
等径 | 7.8 | 99.9 | 1.03 | 0.135 | 7.9 | 1341.7 | 0 | 1545.27 | 99 | 0 | 9 | 0 | 1.06 | 0.148 | 257.5 | -4.49 | 0.05 | 257.5 | 1.122 | 237 | 0 | 0 | 0 | 227.7 | 0.2 | 228.2 | 45.07 | 29.37 | 7.41 | 0 | 200 | 0.6 | 2.89 | 2.9 | 1424.08 | 8.1 | 100 | 59.5 | 60 | 21 | 21 | 1246.3 | 1460 | 0 | 0.0018 | 650 | 1.255 | 34.82 | 43.7 | 43.71 | 0 | 0 | 0 | 0 | 0 | 0 | 0 | 0 | 0 | 0 | 2 | 30.41 | 138.09 | 157.1 | 6547.6 | 643 | 0
等径 | 7.8 | 99.9 | 1.08 | 0.135 | 7.9 | 1341.7 | 0 | 1548.54 | 64 | 0 | 9 | 0 | 1.06 | 0.142 | 258.8 | -4.32 | -0.01 | 258.8 | 1.121 | 237 | 0 | 0 | 0 | 227.7 | 0.2 | 232.2 | 45.1 | 29.37 | 7.41 | 0 | 200 | 0.63 | 2.89 | 2.89 | 1420.01 | 8.1 | 100 | 59.5 | 60 | 21.2 | 21 | 1246.3 | 1460 | 0 | -0.0004 | 650 | 1.254 | 34.82 | 43.66 | 43.71 | 0 | 0 | 0 | 0 | 0 | 0 | 0 | 0 | 0 | 0 | 2 | 30.56 | 137.94 | 157.1 | 6548.4 | 643.1 | 0
等径 | 7.8 | 99.9 | 1.04 | 0.135 | 7.9 | 1341.7 | 0 | 1546.36 | 77 | 0 | 9 | 0 | 1.06 | 0.139 | 259.9 | -4.16 | 0.01 | 259.9 | 1.121 | 237 | 0 | 0 | 0 | 227.6 | 0.1 | 230.4 | 45.04 | 29.37 | 7.41 | 0 | 200 | 0.49 | 2.9 | 2.89 | 1424.08 | 8.1 | 100 | 59.5 | 60 | 21.1 | 21 | 1246.3 | 1460 | 0 | -0.0003 | 650 | 1.255 | 34.82 | 43.7 | 43.71 | 0 | 0 | 0 | 0 | 0 | 0 | 0 | 0 | 0 | 0 | 2 | 30.63 | 137.87 | 157.1 | 6549.2 | 643.2 | 0
等径 | 7.8 | 99.9 | 1.1 | 0.135 | 7.9 | 1341.7 | 0 | 1547.45 | 69 | 0 | 9 | 0 | 1.06 | 0.149 | 260.5 | -4.07 | 0 | 260.5 | 1.121 | 237 | 0 | 0 | 0 | 227.6 | 0.2 | 232.3 | 45.09 | 29.37 | 7.41 | 0 | 200 | 0.54 | 2.89 | 2.89 | 1420.01 | 8.1 | 100 | 59.5 | 60 | 21 | 21 | 1246.3 | 1460 | 0 | 0.0001 | 650 | 1.254 | 34.83 | 43.68 | 43.71 | 0 | 0 | 0 | 0 | 0 | 0 | 0 | 0 | 0 | 0 | 2 | 30.75 | 137.75 | 157.1 | 6549.7 | 643.2 | 0
等径 | 7.8 | 99.9 | 1.1 | 0.135 | 7.9 | 1341.6 | 0 | 1548.54 | 82 | 0 | 9 | 0 | 1.06 | 0.152 | 261.4 | -3.95 | -0.01 | 261.4 | 1.121 | 237 | 0 | 0 | 0 | 227.6 | 0.1 | 232.1 | 45.05 | 29.37 | 7.41 | 0 | 200 | 0.48 | 2.89 | 2.89 | 1420.01 | 8.1 | 100 | 59.5 | 60 | 21 | 21 | 1246.4 | 1460 | 0 | 0.0005 | 650 | 1.255 | 34.82 | 43.7 | 43.71 | 0 | 0 | 0 | 0 | 0 | 0 | 0 | 0 | 0 | 0 | 2 | 30.78 | 137.72 | 157.2 | 6550.3 | 643.3 | 0
等径 | 7.8 | 99.9 | 1 | 0.135 | 7.9 | 1341.6 | 0 | 1546.36 | 66 | 0 | 9 | 0 | 1.06 | 0.134 | 262.6 | -3.78 | -0.01 | 262.6 | 1.12 | 237 | 0 | 0 | 0 | 227.5 | 0 | 229.8 | 45.04 | 29.37 | 7.41 | 0 | 200 | 0.56 | 2.9 | 2.89 | 1411.87 | 8.1 | 100 | 59.6 | 60 | 21.2 | 21 | 1246.4 | 1460 | 0 | -0.0007 | 650 | 1.255 | 34.85 | 43.74 | 43.71 | 0 | 0 | 0 | 0 | 0 | 0 | 0 | 0 | 0 | 0 | 2 | 30.91 | 137.59 | 157.2 | 6551.1 | 643.4 | 0
等径 | 7.8 | 99.9 | 1.03 | 0.135 | 7.9 | 1341.6 | 0 | 1546.36 | 78 | 0 | 9 | 0 | 1.06 | 0.142 | 263.6 | -3.64 | -0.04 | 263.6 | 1.12 | 237 | 0 | 0 | 0 | 227.4 | -0.1 | 228.3 | 45.01 | 29.37 | 7.41 | 0 | 200 | 0.58 | 2.88 | 2.89 | 1420.01 | 8.1 | 100 | 59.5 | 60 | 21 | 21 | 1246.4 | 1460 | 0 | -0.0007 | 650 | 1.254 | 34.83 | 43.68 | 43.71 | 0 | 0 | 0 | 0 | 0 | 0 | 0 | 0 | 0 | 0 | 2 | 31.01 | 137.49 | 157.2 | 6551.9 | 643.5 | 0
等径 | 7.8 | 99.9 | 1.04 | 0.135 | 7.9 | 1341.6 | 0 | 1548.54 | 108 | 0 | 9 | 0 | 1.06 | 0.141 | 264.8 | -3.49 | -0.03 | 264.8 | 1.119 | 237 | 0 | 0 | 0 | 227.3 | -0.2 | 226.2 | 45 | 29.37 | 7.41 | 0 | 200 | 0.51 | 2.87 | 2.89 | 1415.94 | 8.1 | 100 | 59.5 | 60 | 21 | 21 | 1246.5 | 1460 | 0 | -0.0006 | 650 | 1.254 | 34.84 | 43.69 | 43.71 | 0 | 0 | 0 | 0 | 0 | 0 | 0 | 0 | 0 | 0 | 2 | 31.08 | 137.42 | 157.2 | 6552.6 | 643.6 | 0
等径 | 7.8 | 99.9 | 0.96 | 0.135 | 7.9 | 1341.6 | 0 | 1546.36 | 63 | 0 | 9 | 0 | 1.06 | 0.133 | 265.6 | -3.37 | -0.03 | 265.6 | 1.119 | 237 | 0 | 0 | 0 | 227.2 | -0.3 | 228.1 | 45.03 | 29.37 | 7.41 | 0 | 200 | 0.51 | 2.88 | 2.89 | 1411.87 | 8.1 | 100 | 59.5 | 60 | 21 | 21 | 1246.6 | 1460 | 0 | -0.0013 | 650 | 1.253 | 34.83 | 43.64 | 43.71 | 0 | 0 | 0 | 0 | 0 | 0 | 0 | 0 | 0 | 0 | 2 | 31.17 | 137.33 | 157.3 | 6553.3 | 643.7 | 0
等径 | 7.8 | 99.9 | 1.07 | 0.135 | 7.9 | 1341.6 | 0 | 1545.27 | 72 | 0 | 9 | 0 | 1.06 | 0.148 | 266.6 | -3.23 | -0.03 | 266.6 | 1.118 | 237 | 0 | 0 | 0 | 227.3 | -0.2 | 227.7 | 45 | 29.37 | 7.41 | 0 | 200 | 0.41 | 2.9 | 2.89 | 1424.08 | 8.2 | 100 | 59.5 | 60 | 21 | 21 | 1246.8 | 1460 | 0 | 0 | 650 | 1.256 | 34.83 | 43.75 | 43.71 | 0 | 0 | 0 | 0 | 0 | 0 | 0 | 0 | 0 | 0 | 2 | 31.29 | 137.21 | 157.3 | 6554 | 643.7 | 0
等径 | 7.8 | 99.9 | 1.03 | 0.135 | 7.9 | 1341.6 | 0 | 1546.36 | 77 | 0 | 9 | 0 | 1.06 | 0.139 | 267.8 | -3.08 | -0.06 | 267.8 | 1.118 | 237 | 0 | 0 | 0 | 227.2 | -0.3 | 225.9 | 45.01 | 29.37 | 7.41 | 0 | 200 | 0.32 | 2.9 | 2.89 | 1411.87 | 8.1 | 100 | 59.6 | 60 | 21 | 21 | 1246.9 | 1460 | 0 | -0.002 | 650 | 1.254 | 34.83 | 43.68 | 43.7 | 0 | 0 | 0 | 0 | 0 | 0 | 0 | 0 | 0 | 0 | 2 | 31.4 | 137.1 | 157.3 | 6554.8 | 643.8 | 0
等径 | 7.8 | 99.9 | 1.02 | 0.135 | 7.9 | 1341.6 | 0 | 1544.19 | 167 | 0 | 9 | 0 | 1.06 | 0.14 | 268.8 | -2.94 | -0.03 | 268.8 | 1.117 | 237 | 0 | 0 | 0 | 227.2 | -0.3 | 223.3 | 45.01 | 29.37 | 7.41 | 0 | 200 | 0.3 | 2.9 | 2.89 | 1424.08 | 8.1 | 100 | 59.6 | 60 | 21.2 | 21 | 1247 | 1460 | 0 | 0.0001 | 650 | 1.254 | 34.82 | 43.66 | 43.7 | 0 | 0 | 0 | 0 | 0 | 0 | 0 | 0 | 0 | 0 | 2 | 31.46 | 137.04 | 157.3 | 6555.5 | 643.9 | 0
等径 | 7.8 | 99.9 | 0.99 | 0.135 | 7.9 | 1341.7 | 0 | 1550.71 | 81 | 0 | 9 | 0 | 1.06 | 0.135 | 269.8 | -2.81 | -0.04 | 269.8 | 1.117 | 237 | 0 | 0 | 0 | 227.2 | -0.3 | 223.1 | 44.94 | 29.37 | 7.41 | 0 | 200 | 0.42 | 2.91 | 2.9 | 1411.87 | 8.1 | 100 | 59.6 | 60 | 21 | 21 | 1247 | 1460 | 0 | -0.0013 | 650 | 1.254 | 34.83 | 43.68 | 43.7 | 0 | 0 | 0 | 0 | 0 | 0 | 0 | 0 | 0 | 0 | 2 | 31.53 | 136.97 | 157.3 | 6556.2 | 644 | 0
等径 | 7.8 | 99.9 | 1.09 | 0.135 | 7.9 | 1341.7 | 0 | 1548.54 | 19 | 0 | 9 | 0 | 1.06 | 0.149 | 270.6 | -2.68 | -0.04 | 270.6 | 1.116 | 237 | 0 | 0 | 0 | 227.2 | -0.3 | 227 | 44.98 | 29.37 | 7.41 | 0 | 200 | 0.26 | 2.92 | 2.9 | 1420.01 | 8.1 | 100 | 59.6 | 60 | 21.3 | 21 | 1247.1 | 1460 | 0 | 0 | 650 | 1.254 | 34.83 | 43.68 | 43.7 | 0 | 0 | 0 | 0 | 0 | 0 | 0 | 0 | 0 | 0 | 2 | 31.66 | 136.84 | 157.4 | 6556.9 | 644.1 | 0
等径 | 7.8 | 99.9 | 1.01 | 0.135 | 7.9 | 1341.7 | 0 | 1545.27 | 74 | 0 | 9 | 0 | 1.06 | 0.138 | 271.8 | -2.53 | -0.02 | 271.8 | 1.116 | 237 | 0 | 0 | 0 | 227.2 | -0.3 | 223.5 | 44.96 | 29.37 | 7.41 | 0 | 200 | 0.28 | 2.96 | 2.91 | 1407.8 | 8.1 | 100 | 59.6 | 60 | 21 | 21 | 1247.1 | 1460 | 0 | -0.0011 | 650 | 1.253 | 34.83 | 43.64 | 43.7 | 0 | 0 | 0 | 0 | 0 | 0 | 0 | 0 | 0 | 0 | 2 | 31.78 | 136.72 | 157.4 | 6557.6 | 644.2 | 0
等径 | 7.8 | 99.9 | 1.01 | 0.135 | 7.9 | 1341.7 | 0 | 1549.62 | 62 | 0 | 9 | 0 | 1.06 | 0.134 | 272.8 | -2.4 | -0.04 | 272.8 | 1.116 | 237 | 0 | 0 | 0 | 227.2 | -0.3 | 228.3 | 44.95 | 29.37 | 7.41 | 0 | 200 | 0.28 | 2.97 | 2.92 | 1415.94 | 8.1 | 100 | 59.5 | 60 | 21 | 21 | 1247.1 | 1460 | 0 | -0.0011 | 650 | 1.254 | 34.82 | 43.66 | 43.7 | 0 | 0 | 0 | 0 | 0 | 0 | 0 | 0 | 0 | 0 | 2 | 31.85 | 136.65 | 157.4 | 6558.3 | 644.3 | 0
等径 | 7.8 | 99.9 | 1.07 | 0.135 | 7.9 | 1341.7 | 0 | 1547.45 | 101 | 0 | 9 | 0 | 1.06 | 0.15 | 273.8 | -2.26 | -0.02 | 273.8 | 1.115 | 237 | 0 | 0 | 0 | 227.3 | -0.2 | 230.5 | 44.96 | 29.37 | 7.41 | 0 | 200 | 0.35 | 2.98 | 2.94 | 1415.94 | 8.1 | 100 | 59.5 | 60 | 21.3 | 21 | 1247.1 | 1460 | 0 | 0.0006 | 650 | 1.254 | 34.84 | 43.69 | 43.7 | 0 | 0 | 0 | 0 | 0 | 0 | 0 | 0 | 0 | 0 | 2 | 31.93 | 136.57 | 157.4 | 6559 | 644.4 | 0
等径 | 7.8 | 99.9 | 1.05 | 0.135 | 7.9 | 1341.7 | 0 | 1547.45 | 80 | 0 | 9 | 0 | 1.06 | 0.143 | 274.8 | -2.12 | -0.04 | 274.8 | 1.115 | 237 | 0 | 0 | 0 | 227.2 | -0.3 | 231.9 | 45.01 | 29.37 | 7.41 | 0 | 200 | 0.39 | 2.99 | 2.95 | 1420.01 | 8.1 | 100 | 59.5 | 60 | 21.2 | 21 | 1247.1 | 1460 | 0 | -0.0011 | 650 | 1.254 | 34.83 | 43.68 | 43.7 | 0 | 0 | 0 | 0 | 0 | 0 | 0 | 0 | 0 | 0 | 2 | 32.05 | 136.45 | 157.4 | 6559.8 | 644.4 | 0
等径 | 7.8 | 99.9 | 0.95 | 0.135 | 7.9 | 1341.7 | 0 | 1547.45 | 55 | 0 | 9 | 0 | 1.06 | 0.129 | 275.8 | -1.99 | -0.04 | 275.8 | 1.114 | 237 | 0 | 0 | 0 | 227.1 | -0.4 | 231.6 | 44.95 | 29.37 | 7.41 | 0 | 200 | 0.37 | 3.05 | 2.97 | 1420.01 | 8.1 | 100 | 59.6 | 60 | 21.1 | 21 | 1247 | 1460 | 0 | -0.0014 | 650 | 1.254 | 34.83 | 43.68 | 43.7 | 0 | 0 | 0 | 0 | 0 | 0 | 0 | 0 | 0 | 0 | 2 | 32.16 | 136.34 | 157.5 | 6560.5 | 644.5 | 0
等径 | 7.8 | 99.9 | 1.06 | 0.135 | 7.9 | 1341.8 | 0 | 1549.62 | 43 | 0 | 9 | 0 | 1.06 | 0.146 | 276.9 | -1.83 | 0 | 276.9 | 1.114 | 237 | 0 | 0 | 0 | 227.4 | -0.1 | 233.1 | 44.96 | 29.37 | 7.41 | 0 | 200 | 0.36 | 3.12 | 2.99 | 1436.29 | 8.1 | 100 | 59.5 | 60 | 20.9 | 21 | 1247.1 | 1460 | 0 | 0.0012 | 650 | 1.253 | 34.81 | 43.62 | 43.7 | 0 | 0 | 0 | 0 | 0 | 0 | 0 | 0 | 0 | 0 | 2 | 32.28 | 136.22 | 157.5 | 6561.2 | 644.6 | 0
等径 | 7.8 | 99.9 | 1.08 | 0.135 | 7.9 | 1341.8 | 0 | 1550.71 | 102 | 0 | 9 | 0 | 1.06 | 0.144 | 277.9 | -1.7 | -0.01 | 277.9 | 1.114 | 237 | 0 | 0 | 0 | 227.4 | -0.1 | 228.5 | 44.96 | 29.37 | 7.41 | 0 | 200 | 0.4 | 3.24 | 3.03 | 1428.15 | 8.1 | 100 | 59.5 | 60 | 21.2 | 21 | 1247.2 | 1460 | 0 | 0 | 650 | 1.255 | 34.81 | 43.69 | 43.7 | 0 | 0 | 0 | 0 | 0 | 0 | 0 | 0 | 0 | 0 | 2 | 32.37 | 136.13 | 157.5 | 6561.9 | 644.7 | 0
等径 | 7.8 | 99.9 | 1 | 0.135 | 7.9 | 1341.8 | 0 | 1553.99 | 144 | 0 | 9 | 0 | 1.06 | 0.134 | 278.9 | -1.56 | 0 | 278.9 | 1.113 | 237 | 0 | 0 | 0 | 227.4 | -0.1 | 225.9 | 44.94 | 29.37 | 7.41 | 0 | 200 | 0.46 | 3.41 | 3.09 | 1424.08 | 8.1 | 100 | 59.5 | 60 | 21.2 | 21 | 1247.3 | 1460 | 0 | -0.0007 | 650 | 1.255 | 34.82 | 43.7 | 43.7 | 0 | 0 | 0 | 0 | 0 | 0 | 0 | 0 | 0 | 0 | 2 | 32.46 | 136.04 | 157.5 | 6562.6 | 644.8 | 0
等径 | 7.8 | 99.9 | 1.01 | 0.135 | 7.9 | 1341.9 | 0 | 1553.99 | 61 | 0 | 9 | 0 | 1.06 | 0.138 | 280 | -1.41 | -0.01 | 280 | 1.113 | 237 | 0 | 0 | 0 | 227.4 | -0.1 | 227 | 44.95 | 29.37 | 7.41 | 0 | 200 | 0.42 | 3.65 | 3.19 | 1415.94 | 8.1 | 100 | 59.5 | 60 | 21.1 | 21 | 1247.5 | 1460 | 0 | 0.0003 | 650 | 1.252 | 34.84 | 43.62 | 43.7 | 0 | 0 | 0 | 0 | 0 | 0 | 0 | 0 | 0 | 0 | 2 | 32.54 | 135.96 | 157.5 | 6563.4 | 644.9 | 0
等径 | 7.8 | 99.9 | 0.96 | 0.135 | 7.9 | 1342.1 | 0 | 1549.62 | 97 | 0 | 9 | 0 | 1.06 | 0.132 | 281 | -1.27 | -0.03 | 281 | 1.113 | 237 | 0 | 0 | 0 | 227.3 | -0.2 | 227.9 | 44.99 | 29.37 | 7.41 | 0 | 200 | 0.35 | 3.82 | 3.32 | 1415.94 | 8.1 | 100 | 59.5 | 60 | 21 | 21 | 1247.6 | 1460 | 0 | -0.0012 | 650 | 1.253 | 34.84 | 43.65 | 43.7 | 0 | 0 | 0 | 0 | 0 | 0 | 0 | 0 | 0 | 0 | 2 | 32.65 | 135.85 | 157.6 | 6564.1 | 645 | 0
等径 | 7.8 | 99.9 | 1.02 | 0.135 | 7.9 | 1342.3 | 0 | 1552.9 | 64 | 0 | 9 | 0 | 1.06 | 0.14 | 282 | -1.13 | -0.05 | 282 | 1.112 | 237 | 0 | 0 | 0 | 227.3 | -0.2 | 231.7 | 44.97 | 29.37 | 7.41 | 0 | 200 | 0.32 | 3.99 | 3.52 | 1411.87 | 8.1 | 100 | 59.5 | 60 | 21.1 | 21 | 1247.6 | 1460 | 0 | -0.0006 | 650 | 1.253 | 34.87 | 43.69 | 43.7 | 0 | 0 | 0 | 0 | 0 | 0 | 0 | 0 | 0 | 0 | 2 | 32.75 | 135.75 | 157.6 | 6564.8 | 645.1 | 0
等径 | 7.8 | 99.9 | 1.03 | 0.135 | 7.9 | 1342.5 | 0 | 1551.8 | 60 | 0 | 9 | 0 | 1.06 | 0.142 | 283 | -1 | -0.04 | 283 | 1.112 | 237 | 0 | 0 | 0 | 227.2 | -0.3 | 228.3 | 44.93 | 29.37 | 7.41 | 0 | 200 | 0.21 | 4.16 | 3.7 | 1420.01 | 8.2 | 100 | 59.5 | 60 | 21.1 | 21 | 1247.7 | 1460 | 0 | -0.0004 | 650 | 1.253 | 34.84 | 43.65 | 43.7 | 0 | 0 | 0 | 0 | 0 | 0 | 0 | 0 | 0 | 0 | 2 | 32.82 | 135.68 | 157.6 | 6565.5 | 645.1 | 0
等径 | 7.8 | 99.9 | 1.02 | 0.135 | 7.9 | 1342.6 | 0 | 1552.9 | 106 | 0 | 9 | 0 | 1.06 | 0.136 | 284 | -0.87 | -0.02 | 284 | 1.112 | 237 | 0 | 0 | 0 | 227.3 | -0.2 | 222.9 | 44.88 | 29.37 | 7.41 | 0 | 200 | 0.26 | 4.25 | 3.88 | 1436.29 | 8.1 | 100 | 59.5 | 60 | 21.2 | 21 | 1247.8 | 1460 | 0 | -0.0007 | 650 | 1.253 | 34.86 | 43.68 | 43.7 | 0 | 0 | 0 | 0 | 0 | 0 | 0 | 0 | 0 | 0 | 2 | 32.88 | 135.62 | 157.6 | 6566.2 | 645.2 | 0
等径 | 7.8 | 99.9 | 1.1 | 0.135 | 7.9 | 1342.8 | 0 | 1548.54 | 72 | 0 | 9 | 0 | 1.06 | 0.145 | 285.1 | -0.72 | -0.02 | 285.1 | 1.111 | 237 | 0 | 0 | 0 | 227.4 | -0.1 | 217.1 | 44.9 | 29.37 | 7.41 | 0 | 200 | 0.32 | 4.19 | 4.04 | 1424.08 | 8.1 | 100 | 59.5 | 60 | 21.1 | 21 | 1247.8 | 1460 | 0 | -0.0003 | 650 | 1.254 | 34.83 | 43.68 | 43.7 | 0 | 0 | 0 | 0 | 0 | 0 | 0 | 0 | 0 | 0 | 2 | 33.01 | 135.49 | 157.6 | 6567 | 645.3 | 0
等径 | 7.8 | 99.9 | 0.98 | 0.135 | 7.9 | 1342.9 | 0 | 1549.62 | 159 | 0 | 9 | 0 | 1.06 | 0.132 | 286.1 | -0.56 | -0.01 | 286.1 | 1.111 | 237 | 0 | 0 | 0 | 227.4 | -0.2 | 218.5 | 44.85 | 29.37 | 7.41 | 0 | 200 | 0.33 | 4.06 | 4.15 | 1428.15 | 8 | 100 | 59.5 | 60 | 21.1 | 21 | 1247.9 | 1460 | 0 | -0.0004 | 650 | 1.252 | 34.85 | 43.63 | 43.7 | 0 | 0 | 0 | 0 | 0 | 0 | 0 | 0 | 0 | 0 | 2 | 33.1 | 135.4 | 157.7 | 6567.7 | 645.4 | 0
等径 | 7.8 | 99.9 | 1.03 | 0.135 | 7.9 | 1342.9 | 0 | 1551.8 | 92 | 0 | 9 | 0 | 1.06 | 0.142 | 287.2 | -0.42 | 0 | 287.1 | 1.111 | 237 | 0 | 0 | 0 | 227.4 | -0.1 | 216.6 | 44.88 | 29.37 | 7.41 | 0 | 200 | 0.28 | 3.94 | 4.19 | 1424.08 | 8.1 | 100 | 59.5 | 60 | 21.1 | 21 | 1248 | 1460 | 0 | 0.0005 | 650 | 1.255 | 34.83 | 43.71 | 43.7 | 0 | 0 | 0 | 0 | 0 | 0 | 0 | 0 | 0 | 0 | 2 | 33.2 | 135.3 | 157.7 | 6568.4 | 645.5 | 0
等径 | 7.8 | 99.9 | 1.13 | 0.135 | 7.9 | 1342.9 | 0 | 1552.9 | 109 | 0 | 9 | 0 | 1.06 | 0.152 | 288.1 | -0.29 | 0 | 288.1 | 1.111 | 237 | 0 | 0 | 0 | 227.5 | 0.1 | 218.9 | 44.85 | 29.37 | 7.41 | 0 | 200 | 0.33 | 3.75 | 4.14 | 1424.08 | 8.1 | 100 | 59.5 | 60 | 21.2 | 21 | 1248 | 1460 | 0 | 0.0005 | 650 | 1.255 | 34.86 | 43.75 | 43.7 | 0 | 0 | 0 | 0 | 0 | 0 | 0 | 0 | 0 | 0 | 2 | 33.3 | 135.2 | 157.7 | 6569.1 | 645.6 | 0
等径 | 7.8 | 99.9 | 1.07 | 0.135 | 7.9 | 1342.8 | 0 | 1553.99 | 78 | 0 | 9 | 0 | 1.06 | 0.142 | 289.2 | -0.15 | -0.01 | 289.2 | 1.11 | 237 | 0 | 0 | 0 | 227.5 | 0 | 221.8 | 44.89 | 29.37 | 7.41 | 0 | 200 | 0.37 | 3.53 | 4 | 1432.22 | 8.1 | 100 | 59.5 | 60 | 21 | 21 | 1248.1 | 1460 | 0 | -0.0007 | 650 | 1.253 | 34.82 | 43.63 | 43.7 | 0 | 0 | 0 | 0 | 0 | 0 | 0 | 0 | 0 | 0 | 2 | 33.36 | 135.14 | 157.7 | 6569.8 | 645.7 | 0
等径 | 7.8 | 99.9 | 1.04 | 0.135 | 7.9 | 1342.5 | 0 | 1550.71 | 76 | 0 | 9 | 0 | 1.06 | 0.136 | 290.5 | 0.04 | 0.01 | 290.5 | 1.11 | 237 | 0 | 0 | 0 | 227.6 | 0.1 | 232.4 | 44.84 | 29.37 | 7.41 | 0 | 200 | 0.39 | 3.35 | 3.74 | 1420.01 | 8.1 | 100 | 59.5 | 60 | 21.3 | 21 | 1248.1 | 1460 | 0 | -0.0008 | 650 | 1.253 | 34.83 | 43.64 | 43.7 | 0 | 0 | 0 | 0 | 0 | 0 | 0 | 0 | 0 | 0 | 2 | 33.52 | 134.98 | 157.8 | 6570.7 | 645.8 | 0
等径 | 7.8 | 100 | 1.01 | 0.135 | 7.9 | 1342.3 | 0 | 1555.08 | 85 | 0 | 9 | 0 | 1.06 | 0.143 | 291.4 | 0.15 | 0 | 291.4 | 1.11 | 237 | 0 | 0 | 0 | 227.5 | 0 | 230.8 | 44.9 | 29.37 | 7.41 | 0 | 200 | 0.29 | 3.23 | 3.58 | 1420.01 | 8.1 | 100 | 59.5 | 60 | 21.2 | 21 | 1248.2 | 1460 | 0 | -0.0002 | 650 | 1.254 | 34.82 | 43.66 | 43.7 | 0 | 0 | 0 | 0 | 0 | 0 | 0 | 0 | 0 | 0 | 2 | 33.59 | 134.91 | 157.8 | 6571.3 | 645.8 | 0
等径 | 7.8 | 99.9 | 1.12 | 0.135 | 7.9 | 1342.2 | 0 | 1553.99 | 3 | 0 | 9 | 0 | 1.06 | 0.149 | 292.5 | 0.3 | 0.02 | 292.5 | 1.11 | 237 | 0 | 0 | 0 | 227.7 | 0.2 | 229.9 | 44.82 | 29.37 | 7.41 | 0 | 200 | 0.3 | 3.2 | 3.41 | 1428.15 | 8.1 | 100 | 59.5 | 60 | 21.2 | 21 | 1248.3 | 1460 | 0 | 0.0008 | 650 | 1.254 | 34.85 | 43.7 | 43.71 | 0 | 0 | 0 | 0 | 0 | 0 | 0 | 0 | 0 | 0 | 2 | 33.69 | 134.81 | 157.8 | 6572 | 645.9 | 0
等径 | 7.8 | 99.9 | 1.07 | 0.135 | 7.9 | 1342.1 | 0 | 1549.62 | 67 | 0 | 9 | 0 | 1.06 | 0.147 | 293.6 | 0.45 | 0.04 | 293.6 | 1.109 | 237 | 0 | 0 | 0 | 227.7 | 0.2 | 232.7 | 44.89 | 29.37 | 7.41 | 0 | 200 | 0.35 | 3.17 | 3.29 | 1420.01 | 8.1 | 100 | 59.5 | 60 | 21 | 21 | 1248.4 | 1460 | 0 | 0.0004 | 650 | 1.254 | 34.83 | 43.68 | 43.71 | 0 | 0 | 0 | 0 | 0 | 0 | 0 | 0 | 0 | 0 | 2 | 33.82 | 134.68 | 157.8 | 6572.7 | 646 | 0
等径 | 7.8 | 99.9 | 1.12 | 0.135 | 7.9 | 1342 | 0 | 1553.99 | 80 | 0 | 9 | 0 | 1.06 | 0.146 | 294.6 | 0.59 | 0.02 | 294.6 | 1.109 | 237 | 0 | 0 | 0 | 227.8 | 0.3 | 233.3 | 44.85 | 29.37 | 7.41 | 0 | 200 | 0.37 | 3.15 | 3.22 | 1415.94 | 8.1 | 100 | 59.6 | 60 | 21.2 | 21 | 1248.5 | 1460 | 0 | 0 | 650 | 1.253 | 34.86 | 43.68 | 43.71 | 0 | 0 | 0 | 0 | 0 | 0 | 0 | 0 | 0 | 0 | 2 | 33.94 | 134.56 | 157.8 | 6573.5 | 646.1 | 0
等径 | 7.8 | 99.9 | 1.1 | 0.135 | 7.9 | 1341.9 | 0 | 1552.9 | 52 | 0 | 9 | 0 | 1.06 | 0.148 | 295.8 | 0.74 | 0.04 | 295.8 | 1.109 | 237 | 0 | 0 | 0 | 227.8 | 0.3 | 233.2 | 44.86 | 29.37 | 7.41 | 0 | 200 | 0.35 | 3.14 | 3.19 | 1415.94 | 8.1 | 100 | 59.5 | 60 | 21 | 21 | 1248.6 | 1460 | 0 | 0.0012 | 650 | 1.253 | 34.84 | 43.65 | 43.72 | 0 | 0 | 0 | 0 | 0 | 0 | 0 | 0 | 0 | 0 | 2 | 34.04 | 134.46 | 157.9 | 6574.2 | 646.2 | 0
等径 | 7.8 | 99.9 | 1.09 | 0.135 | 7.9 | 1341.9 | 0 | 1550.71 | 119 | 0 | 9 | 0 | 1.06 | 0.143 | 296.8 | 0.89 | 0.03 | 296.8 | 1.109 | 237 | 0 | 0 | 0 | 227.8 | 0.3 | 233 | 44.83 | 29.37 | 7.41 | 0 | 200 | 0.28 | 3.14 | 3.16 | 1420.01 | 8.1 | 100 | 59.5 | 60 | 21.1 | 21 | 1248.7 | 1460 | 0 | 0.0002 | 650 | 1.255 | 34.85 | 43.74 | 43.72 | 0 | 0 | 0 | 0 | 0 | 0 | 0 | 0 | 0 | 0 | 2 | 34.16 | 134.34 | 157.9 | 6574.9 | 646.3 | 0
等径 | 7.8 | 99.9 | 1.06 | 0.135 | 7.9 | 1341.9 | 0 | 1553.99 | 95 | 0 | 9 | 0 | 1.06 | 0.144 | 297.9 | 1.03 | 0.02 | 297.9 | 1.109 | 237 | 0 | 0 | 0 | 227.8 | 0.3 | 228.2 | 44.81 | 29.37 | 7.41 | 0 | 200 | 0.42 | 3.16 | 3.15 | 1428.15 | 8.1 | 100 | 59.5 | 60 | 20.9 | 21 | 1248.8 | 1460 | 0 | 0.0005 | 650 | 1.254 | 34.87 | 43.73 | 43.72 | 0 | 0 | 0 | 0 | 0 | 0 | 0 | 0 | 0 | 0 | 2 | 34.2 | 134.3 | 157.9 | 6575.6 | 646.4 | 0
等径 | 7.8 | 99.9 | 1.03 | 0.135 | 7.9 | 1341.9 | 0 | 1551.8 | 79 | 0 | 9 | 0 | 1.06 | 0.141 | 298.9 | 1.17 | 0.03 | 298.8 | 1.109 | 237 | 0 | 0 | 0 | 227.8 | 0.2 | 226.4 | 44.89 | 29.37 | 7.41 | 0 | 200 | 0.44 | 3.15 | 3.15 | 1420.01 | 8.1 | 100 | 59.6 | 60 | 21 | 21 | 1248.8 | 1460 | 0 | 0.0007 | 650 | 1.252 | 34.86 | 43.64 | 43.72 | 0 | 0 | 0 | 0 | 0 | 0 | 0 | 0 | 0 | 0 | 2 | 34.34 | 134.16 | 157.9 | 6576.2 | 646.5 | 0
等径 | 7.8 | 99.9 | 1.07 | 0.135 | 7.9 | 1341.9 | 0 | 1552.9 | 41 | 0 | 9 | 0 | 1.06 | 0.147 | 299.9 | 1.31 | 0.01 | 299.9 | 1.109 | 237 | 0 | 0 | 0 | 227.7 | 0.2 | 230.4 | 44.85 | 29.37 | 7.41 | 0 | 200 | 0.34 | 3.17 | 3.15 | 1436.29 | 8.1 | 100 | 59.5 | 60 | 21 | 21 | 1249 | 1460 | 0 | 0.0005 | 650 | 1.254 | 34.83 | 43.68 | 43.72 | 0 | 0 | 0 | 0 | 0 | 0 | 0 | 0 | 0 | 0 | 2 | 34.42 | 134.08 | 157.9 | 6577 | 646.5 | 0
等径 | 7.8 | 99.9 | 1.08 | 0.135 | 7.9 | 1341.9 | 0 | 1553.99 | 90 | 0 | 9 | 0 | 1.06 | 0.144 | 301.1 | 1.47 | 0.02 | 301 | 1.109 | 237 | 0 | 0 | 0 | 227.7 | 0.2 | 228.1 | 44.85 | 29.37 | 7.41 | 0 | 200 | 0.31 | 3.2 | 3.15 | 1420.01 | 8.2 | 100 | 59.5 | 60 | 21.1 | 21 | 1249.1 | 1460 | 0 | 0 | 650 | 1.255 | 34.84 | 43.72 | 43.73 | 0 | 0 | 0 | 0 | 0 | 0 | 0 | 0 | 0 | 0 | 2 | 34.53 | 133.97 | 158 | 6577.8 | 646.6 | 0
等径 | 7.8 | 99.9 | 1.01 | 0.135 | 7.9 | 1341.9 | 0 | 1556.17 | 89 | 0 | 9 | 0 | 1.06 | 0.138 | 302.1 | 1.61 | 0.01 | 302.1 | 1.109 | 237 | 0 | 0 | 0 | 227.7 | 0.2 | 226.5 | 44.81 | 29.37 | 7.41 | 0 | 200 | 0.27 | 3.22 | 3.16 | 1432.22 | 8.2 | 100 | 59.5 | 60 | 21 | 21 | 1249.3 | 1460 | 0 | 0.0002 | 650 | 1.256 | 34.85 | 43.77 | 43.73 | 0 | 0 | 0 | 0 | 0 | 0 | 0 | 0 | 0 | 0 | 2 | 34.62 | 133.88 | 158 | 6578.4 | 646.7 | 0
等径 | 7.8 | 99.9 | 1.08 | 0.135 | 7.9 | 1341.9 | 0 | 1556.17 | 98 | 0 | 9 | 0 | 1.06 | 0.148 | 303 | 1.74 | 0 | 303 | 1.108 | 237 | 0 | 0 | 0 | 227.7 | 0.2 | 230.2 | 44.83 | 29.37 | 7.41 | 0 | 200 | 0.36 | 3.27 | 3.18 | 1415.94 | 8.1 | 100 | 59.5 | 60 | 21.3 | 21 | 1249.3 | 1460 | 0 | 0.0003 | 650 | 1.253 | 34.86 | 43.68 | 43.73 | 0 | 0 | 0 | 0 | 0 | 0 | 0 | 0 | 0 | 0 | 2 | 34.76 | 133.74 | 158 | 6579.1 | 646.8 | 0
等径 | 7.8 | 99.9 | 1.07 | 0.135 | 7.9 | 1342 | 0 | 1549.62 | 82 | 0 | 9 | 0 | 1.06 | 0.148 | 304.1 | 1.9 | 0 | 304.1 | 1.108 | 237 | 0 | 0 | 0 | 227.6 | 0.1 | 233.7 | 44.82 | 29.37 | 7.41 | 0 | 200 | 0.29 | 3.35 | 3.22 | 1428.15 | 8.1 | 100 | 59.5 | 60 | 21.1 | 21 | 1249.4 | 1460 | 0 | 0.0001 | 650 | 1.254 | 34.82 | 43.66 | 43.73 | 0 | 0 | 0 | 0 | 0 | 0 | 0 | 0 | 0 | 0 | 2 | 34.84 | 133.66 | 158 | 6579.9 | 646.9 | 0
等径 | 7.8 | 99.9 | 1.08 | 0.135 | 7.9 | 1342 | 0 | 1551.8 | 76 | 0 | 9 | 0 | 1.06 | 0.14 | 305.1 | 2.02 | -0.04 | 305.1 | 1.108 | 237 | 0 | 0 | 0 | 227.5 | 0 | 226.8 | 44.83 | 29.37 | 7.41 | 0 | 200 | 0.36 | 3.36 | 3.25 | 1420.01 | 8.1 | 100 | 59.6 | 60 | 21.2 | 21 | 1249.5 | 1460 | 0 | -0.0017 | 650 | 1.254 | 34.84 | 43.69 | 43.73 | 0 | 0 | 0 | 0 | 0 | 0 | 0 | 0 | 0 | 0 | 2 | 34.9 | 133.6 | 158 | 6580.5 | 647 | 0
等径 | 7.8 | 99.9 | 1.04 | 0.135 | 7.9 | 1342.1 | 0 | 1550.71 | 65 | 0 | 9 | 0 | 1.06 | 0.14 | 306.2 | 2.17 | -0.02 | 306.2 | 1.108 | 237 | 0 | 0 | 0 | 227.4 | -0.1 | 225.2 | 44.8 | 29.37 | 7.41 | 0 | 200 | 0.23 | 3.48 | 3.31 | 1420.01 | 8.1 | 100 | 59.5 | 60 | 21 | 21 | 1249.5 | 1460 | 0 | -0.0007 | 650 | 1.255 | 34.83 | 43.71 | 43.73 | 0 | 0 | 0 | 0 | 0 | 0 | 0 | 0 | 0 | 0 | 2 | 34.98 | 133.52 | 158.1 | 6581.3 | 647.1 | 0
等径 | 7.8 | 99.9 | 1.05 | 0.135 | 7.9 | 1342.1 | 0 | 1551.8 | 75 | 0 | 9 | 0 | 1.06 | 0.139 | 307.2 | 2.31 | -0.03 | 307.2 | 1.107 | 237 | 0 | 0 | 0 | 227.4 | -0.1 | 226.4 | 44.84 | 29.37 | 7.41 | 0 | 200 | 0.23 | 3.51 | 3.37 | 1411.87 | 8.1 | 100 | 59.5 | 60 | 21.1 | 21 | 1249.5 | 1460 | 0 | -0.0007 | 650 | 1.253 | 34.83 | 43.64 | 43.73 | 0 | 0 | 0 | 0 | 0 | 0 | 0 | 0 | 0 | 0 | 2 | 35.13 | 133.37 | 158.1 | 6582 | 647.2 | 0
等径 | 7.8 | 99.9 | 1.02 | 0.135 | 7.9 | 1342.2 | 0 | 1555.08 | 88 | 0 | 9 | 0 | 1.06 | 0.144 | 308.2 | 2.46 | -0.05 | 308.2 | 1.107 | 237 | 0 | 0 | 0 | 227.2 | -0.3 | 227.7 | 44.73 | 29.37 | 7.41 | 0 | 200 | 0.24 | 3.6 | 3.43 | 1432.22 | 8.1 | 100 | 59.5 | 60 | 21 | 21 | 1249.6 | 1460 | 0 | -0.001 | 650 | 1.253 | 34.86 | 43.68 | 43.73 | 0 | 0 | 0 | 0 | 0 | 0 | 0 | 0 | 0 | 0 | 2 | 35.22 | 133.28 | 158.1 | 6582.8 | 647.3 | 0
等径 | 7.8 | 99.9 | 0.99 | 0.135 | 7.9 | 1342.2 | 0 | 1555.08 | 44 | 0 | 9 | 0 | 1.06 | 0.13 | 309.2 | 2.58 | -0.05 | 309.2 | 1.107 | 237 | 0 | 0 | 0 | 227.2 | -0.3 | 225.5 | 44.75 | 29.37 | 7.41 | 0 | 200 | 0.28 | 3.69 | 3.49 | 1428.15 | 8.1 | 100 | 59.6 | 60 | 21 | 21 | 1249.6 | 1460 | 0 | -0.0023 | 650 | 1.254 | 34.85 | 43.7 | 43.73 | 0 | 0 | 0 | 0 | 0 | 0 | 0 | 0 | 0 | 0 | 2 | 35.27 | 133.23 | 158.1 | 6583.5 | 647.3 | 0
等径 | 7.8 | 99.9 | 1.05 | 0.135 | 7.9 | 1342.3 | 0 | 1557.27 | 60 | 0 | 9 | 0 | 1.06 | 0.139 | 310.5 | 2.76 | -0.05 | 310.5 | 1.106 | 237 | 0 | 0 | 0 | 227.2 | -0.3 | 225.1 | 44.82 | 29.37 | 7.41 | 0 | 200 | 0.2 | 3.81 | 3.58 | 1440.36 | 8.2 | 100 | 59.5 | 60 | 21 | 21 | 1249.7 | 1460 | 0 | -0.0023 | 650 | 1.256 | 34.82 | 43.73 | 43.73 | 0 | 0 | 0 | 0 | 0 | 0 | 0 | 0 | 0 | 0 | 2 | 35.41 | 133.09 | 158.2 | 6584.4 | 647.4 | 0
等径 | 7.8 | 99.9 | 1.01 | 0.135 | 7.9 | 1342.4 | 0 | 1550.71 | 92 | 0 | 9 | 0 | 1.06 | 0.137 | 311.2 | 2.86 | -0.05 | 311.2 | 1.106 | 237 | 0 | 0 | 0 | 227.2 | -0.3 | 227.2 | 44.75 | 29.37 | 7.41 | 0 | 200 | 0.21 | 3.88 | 3.64 | 1420.01 | 8.1 | 100 | 59.5 | 60 | 21 | 21 | 1249.8 | 1460 | 0 | -0.0012 | 650 | 1.252 | 34.85 | 43.63 | 43.72 | 0 | 0 | 0 | 0 | 0 | 0 | 0 | 0 | 0 | 0 | 2 | 35.52 | 132.98 | 158.2 | 6584.9 | 647.5 | 0
等径 | 7.8 | 99.9 | 0.99 | 0.135 | 7.9 | 1342.5 | 0 | 1557.27 | 107 | 0 | 9 | 0 | 1.06 | 0.131 | 312.2 | 3 | -0.06 | 312.2 | 1.105 | 237 | 0 | 0 | 0 | 227.1 | -0.4 | 226.5 | 44.76 | 29.37 | 7.41 | 0 | 200 | 0.27 | 3.98 | 3.73 | 1436.29 | 8.2 | 100 | 59.5 | 60 | 21.1 | 21 | 1250 | 1460 | 0 | -0.0015 | 650 | 1.253 | 34.86 | 43.68 | 43.72 | 0 | 0 | 0 | 0 | 0 | 0 | 0 | 0 | 0 | 0 | 2 | 35.58 | 132.92 | 158.2 | 6585.6 | 647.6 | 0
等径 | 7.8 | 99.9 | 0.95 | 0.135 | 7.9 | 1342.6 | 0 | 1556.17 | 80 | 0 | 9 | 0 | 1.06 | 0.128 | 313.4 | 3.14 | -0.04 | 313.2 | 1.105 | 237 | 0 | 0 | 0 | 227.1 | -0.4 | 226.9 | 44.73 | 29.37 | 7.41 | 0 | 200 | 0.3 | 4.06 | 3.83 | 1432.22 | 8.2 | 100 | 59.6 | 60 | 21.2 | 21 | 1250 | 1460 | 0 | -0.0004 | 650 | 1.255 | 34.85 | 43.74 | 43.72 | 0 | 0 | 0 | 0 | 0 | 0 | 0 | 0 | 0 | 0 | 2 | 35.68 | 132.82 | 158.2 | 6586.4 | 647.7 | 0
等径 | 7.8 | 99.9 | 1.06 | 0.135 | 7.9 | 1342.7 | 0 | 1553.99 | 82 | 0 | 9 | 0 | 1.06 | 0.144 | 314.2 | 3.27 | -0.04 | 314.2 | 1.105 | 237 | 0 | 0 | 0 | 227.2 | -0.3 | 223.1 | 44.78 | 29.37 | 7.41 | 0 | 200 | 0.34 | 4.13 | 3.91 | 1432.22 | 8.2 | 100 | 59.6 | 60 | 21.1 | 21 | 1250.2 | 1460 | 0 | -0.0003 | 650 | 1.255 | 34.83 | 43.71 | 43.72 | 0 | 0 | 0 | 0 | 0 | 0 | 0 | 0 | 0 | 0 | 2 | 35.78 | 132.72 | 158.2 | 6587.1 | 647.8 | 0
等径 | 7.8 | 99.9 | 0.99 | 0.135 | 7.9 | 1342.8 | 0 | 1555.08 | 152 | 0 | 9 | 0 | 1.06 | 0.139 | 315.4 | 3.42 | -0.04 | 315.4 | 1.104 | 237 | 0 | 0 | 0 | 227.1 | -0.4 | 225.4 | 44.76 | 29.37 | 7.41 | 0 | 200 | 0.37 | 4.28 | 4.01 | 1411.87 | 8.1 | 100 | 59.6 | 60 | 21.1 | 21 | 1250.3 | 1460 | 0 | -0.0009 | 650 | 1.253 | 34.87 | 43.69 | 43.72 | 0 | 0 | 0 | 0 | 0 | 0 | 0 | 0 | 0 | 0 | 2 | 35.84 | 132.66 | 158.3 | 6587.8 | 647.9 | 0
等径 | 7.8 | 99.9 | 1 | 0.135 | 7.9 | 1342.9 | 0 | 1555.08 | 52 | 0 | 9 | 0 | 1.06 | 0.14 | 316.4 | 3.55 | -0.04 | 316.4 | 1.104 | 237 | 0 | 0 | 0 | 227.2 | -0.3 | 222.7 | 44.8 | 29.37 | 7.41 | 0 | 200 | 0.36 | 4.35 | 4.1 | 1424.08 | 8.1 | 100 | 59.5 | 60 | 21 | 21 | 1250.5 | 1460 | 0 | -0.0005 | 650 | 1.255 | 34.83 | 43.71 | 43.72 | 0 | 0 | 0 | 0 | 0 | 0 | 0 | 0 | 0 | 0 | 2 | 35.97 | 132.53 | 158.3 | 6588.5 | 648 | 0
等径 | 7.8 | 99.9 | 1.03 | 0.135 | 7.9 | 1342.9 | 0 | 1553.99 | 163 | 0 | 9 | 0 | 1.06 | 0.143 | 317.1 | 3.66 | -0.03 | 317.1 | 1.104 | 237 | 0 | 0 | 0 | 227.2 | -0.3 | 222.3 | 44.72 | 29.37 | 7.41 | 0 | 200 | 0.31 | 4.38 | 4.17 | 1424.08 | 8.1 | 100 | 59.5 | 60 | 21 | 21 | 1250.5 | 1460 | 0 | -0.0007 | 650 | 1.255 | 34.83 | 43.71 | 43.72 | 0 | 0 | 0 | 0 | 0 | 0 | 0 | 0 | 0 | 0 | 2 | 36.06 | 132.44 | 158.3 | 6589.1 | 648 | 0
等径 | 7.8 | 99.9 | 1 | 0.135 | 7.9 | 1343 | 0 | 1551.8 | 63 | 0 | 9 | 0 | 1.06 | 0.137 | 318.4 | 3.83 | -0.03 | 318.4 | 1.104 | 237 | 0 | 0 | 0 | 227.1 | -0.4 | 223.5 | 44.69 | 29.37 | 7.41 | 0 | 200 | 0.32 | 4.53 | 4.28 | 1399.67 | 8.1 | 100 | 59.6 | 60 | 21 | 21 | 1250.7 | 1460 | 0 | 0.0002 | 650 | 1.255 | 34.86 | 43.75 | 43.71 | 0 | 0 | 0 | 0 | 0 | 0 | 0 | 0 | 0 | 0 | 2 | 36.13 | 132.37 | 158.3 | 6590 | 648.1 | 0
等径 | 7.8 | 99.9 | 0.96 | 0.135 | 7.9 | 1343.1 | 0 | 1550.71 | 93 | 0 | 9 | 0 | 1.06 | 0.132 | 319.4 | 3.96 | -0.04 | 319.4 | 1.103 | 237 | 0 | 0 | 0 | 227.2 | -0.3 | 228.8 | 44.76 | 29.37 | 7.41 | 0 | 200 | 0.3 | 4.67 | 4.37 | 1428.15 | 8.1 | 100 | 59.5 | 60 | 21 | 21 | 1250.8 | 1460 | 0 | -0.0015 | 650 | 1.253 | 34.82 | 43.63 | 43.71 | 0 | 0 | 0 | 0 | 0 | 0 | 0 | 0 | 0 | 0 | 2 | 36.24 | 132.26 | 158.3 | 6590.6 | 648.2 | 0
等径 | 7.8 | 99.9 | 0.99 | 0.135 | 7.9 | 1343.2 | 0 | 1549.62 | 68 | 0 | 9 | 0 | 1.06 | 0.136 | 320.4 | 4.09 | -0.01 | 320.4 | 1.103 | 237 | 0 | 0 | 0 | 227.3 | -0.2 | 227.3 | 44.7 | 29.37 | 7.41 | 0 | 200 | 0.28 | 4.85 | 4.48 | 1428.15 | 8.1 | 100 | 59.5 | 60 | 21.3 | 21 | 1250.8 | 1460 | 0 | -0.0003 | 650 | 1.254 | 34.83 | 43.68 | 43.71 | 0 | 0 | 0 | 0 | 0 | 0 | 0 | 0 | 0 | 0 | 2 | 36.35 | 132.15 | 158.4 | 6591.3 | 648.3 | 0
等径 | 7.8 | 99.9 | 1.05 | 0.135 | 7.9 | 1343.4 | 0 | 1553.99 | 69 | 0 | 9 | 0 | 1.06 | 0.141 | 321.4 | 4.23 | -0.02 | 321.2 | 1.103 | 237 | 0 | 0 | 0 | 227.4 | -0.1 | 227.1 | 44.75 | 29.37 | 7.41 | 0 | 200 | 0.29 | 5.17 | 4.62 | 1424.08 | 8.2 | 100 | 59.6 | 60 | 21 | 21 | 1250.9 | 1460 | 0 | -0.0006 | 650 | 1.255 | 34.82 | 43.7 | 43.71 | 0 | 0 | 0 | 0 | 0 | 0 | 0 | 0 | 0 | 0 | 2 | 36.45 | 132.05 | 158.4 | 6592 | 648.4 | 0
等径 | 7.8 | 99.9 | 1.06 | 0.135 | 7.9 | 1343.6 | 0 | 1557.27 | 150 | 0 | 9 | 0 | 1.06 | 0.144 | 322.5 | 4.39 | -0.01 | 322.5 | 1.102 | 237 | 0 | 0 | 0 | 227.5 | -0.1 | 230.2 | 44.7 | 29.37 | 7.41 | 0 | 200 | 0.32 | 5.23 | 4.81 | 1424.08 | 8.2 | 100 | 59.5 | 60 | 21.2 | 21 | 1250.9 | 1460 | 0 | 0 | 650 | 1.254 | 34.84 | 43.69 | 43.72 | 0 | 0 | 0 | 0 | 0 | 0 | 0 | 0 | 0 | 0 | 2 | 36.55 | 131.95 | 158.4 | 6592.8 | 648.5 | 0
等径 | 7.8 | 99.9 | 1 | 0.135 | 7.9 | 1343.7 | 0 | 1557.27 | 53 | 0 | 9 | 0 | 1.06 | 0.137 | 323.5 | 4.52 | -0.02 | 323.4 | 1.102 | 237 | 0 | 0 | 0 | 227.3 | -0.2 | 230.6 | 44.69 | 29.37 | 7.41 | 0 | 200 | 0.26 | 5.34 | 4.98 | 1432.22 | 8.2 | 100 | 59.6 | 60 | 21.2 | 21 | 1250.9 | 1460 | 0 | -0.0009 | 650 | 1.255 | 34.83 | 43.71 | 43.72 | 0 | 0 | 0 | 0 | 0 | 0 | 0 | 0 | 0 | 0 | 2 | 36.62 | 131.88 | 158.4 | 6593.5 | 648.6 | 0
等径 | 7.8 | 100 | 1.1 | 0.135 | 7.9 | 1343.9 | 0 | 1558.36 | 48 | 0 | 9 | 0 | 1.06 | 0.148 | 324.5 | 4.66 | -0.02 | 324.5 | 1.102 | 237 | 0 | 0 | 0 | 227.5 | -0.1 | 227.4 | 44.72 | 29.37 | 7.41 | 0 | 200 | 0.29 | 5.37 | 5.14 | 1432.22 | 8.2 | 100 | 59.5 | 60 | 21 | 21 | 1250.9 | 1460 | 0 | -0.0001 | 650 | 1.252 | 34.84 | 43.62 | 43.72 | 0 | 0 | 0 | 0 | 0 | 0 | 0 | 0 | 0 | 0 | 2 | 36.76 | 131.74 | 158.4 | 6594.2 | 648.7 | 0
等径 | 7.8 | 99.9 | 1.07 | 0.135 | 7.9 | 1344 | 0 | 1555.08 | 91 | 0 | 9 | 0 | 1.06 | 0.144 | 325.6 | 4.82 | -0.01 | 325.6 | 1.102 | 237 | 0 | 0 | 0 | 227.4 | -0.1 | 227.9 | 44.71 | 29.37 | 7.41 | 0 | 200 | 0.32 | 5.4 | 5.28 | 1428.15 | 8.2 | 100 | 59.5 | 60 | 21.1 | 21 | 1251 | 1460 | 0 | -0.0004 | 650 | 1.256 | 34.83 | 43.75 | 43.72 | 0 | 0 | 0 | 0 | 0 | 0 | 0 | 0 | 0 | 0 | 2 | 36.85 | 131.65 | 158.5 | 6595 | 648.8 | 0
等径 | 7.8 | 99.9 | 1.06 | 0.135 | 7.9 | 1344.1 | 0 | 1555.08 | 66 | 0 | 9 | 0 | 1.06 | 0.141 | 326.6 | 4.95 | -0.02 | 326.6 | 1.101 | 237 | 0 | 0 | 0 | 227.4 | -0.1 | 228.9 | 44.74 | 29.37 | 7.41 | 0 | 200 | 0.27 | 5.27 | 5.34 | 1428.15 | 8.1 | 100 | 59.5 | 60 | 21.2 | 21 | 1251 | 1460 | 0 | -0.0005 | 650 | 1.253 | 34.84 | 43.65 | 43.72 | 0 | 0 | 0 | 0 | 0 | 0 | 0 | 0 | 0 | 0 | 2 | 36.94 | 131.56 | 158.5 | 6595.7 | 648.8 | 0
等径 | 7.8 | 99.9 | 1 | 0.135 | 7.9 | 1344.1 | 0 | 1560.56 | 99 | 0 | 9 | 0 | 1.06 | 0.134 | 327.6 | 5.09 | -0.04 | 327.6 | 1.101 | 237 | 0 | 0 | 0 | 227.3 | -0.2 | 230.8 | 44.73 | 29.37 | 7.41 | 0 | 200 | 0.39 | 5.16 | 5.36 | 1420.01 | 8.1 | 100 | 59.5 | 60 | 21.1 | 21 | 1251.1 | 1460 | 0 | -0.0012 | 650 | 1.255 | 34.82 | 43.7 | 43.72 | 0 | 0 | 0 | 0 | 0 | 0 | 0 | 0 | 0 | 0 | 2 | 37.06 | 131.44 | 158.5 | 6596.4 | 648.9 | 0
等径 | 7.8 | 99.9 | 1.04 | 0.135 | 7.9 | 1344.1 | 0 | 1551.8 | 92 | 0 | 9 | 0 | 1.06 | 0.142 | 328.5 | 5.22 | -0.03 | 328.5 | 1.101 | 237 | 0 | 0 | 0 | 227.3 | -0.2 | 230.1 | 44.7 | 29.37 | 7.41 | 0 | 200 | 0.43 | 5.06 | 5.32 | 1436.29 | 8.2 | 100 | 59.6 | 60 | 21 | 21 | 1251.1 | 1460 | 0 | -0.0005 | 650 | 1.256 | 34.82 | 43.73 | 43.71 | 0 | 0 | 0 | 0 | 0 | 0 | 0 | 0 | 0 | 0 | 2 | 37.13 | 131.37 | 158.5 | 6597.1 | 649 | 0
等径 | 7.8 | 99.9 | 1.1 | 0.135 | 7.9 | 1344 | 0 | 1552.9 | 59 | 0 | 9 | 0 | 1.06 | 0.146 | 329.8 | 5.39 | -0.05 | 329.8 | 1.1 | 237 | 0 | 0 | 0 | 227.3 | -0.2 | 228.2 | 44.68 | 29.37 | 7.41 | 0 | 200 | 0.35 | 4.87 | 5.21 | 1428.15 | 8.1 | 100 | 59.5 | 60 | 21 | 21 | 1251.2 | 1460 | 0 | -0.0009 | 650 | 1.256 | 34.83 | 43.75 | 43.71 | 0 | 0 | 0 | 0 | 0 | 0 | 0 | 0 | 0 | 0 | 2 | 37.27 | 131.23 | 158.5 | 6598 | 649.1 | 0
等径 | 7.8 | 99.9 | 1.03 | 0.135 | 7.9 | 1343.9 | 0 | 1553.99 | 78 | 0 | 9 | 0 | 1.06 | 0.139 | 330.6 | 5.5 | -0.05 | 330.6 | 1.1 | 237 | 0 | 0 | 0 | 227.2 | -0.3 | 228.5 | 44.68 | 29.37 | 7.41 | 0 | 200 | 0.34 | 4.77 | 5.11 | 1428.15 | 8.2 | 100 | 59.6 | 60 | 21.1 | 21 | 1251.2 | 1460 | 0 | -0.0007 | 650 | 1.255 | 34.82 | 43.7 | 43.71 | 0 | 0 | 0 | 0 | 0 | 0 | 0 | 0 | 0 | 0 | 2 | 37.29 | 131.21 | 158.6 | 6598.6 | 649.2 | 0
等径 | 7.8 | 99.9 | 1.06 | 0.135 | 7.9 | 1343.7 | 0 | 1555.08 | 23 | 0 | 9 | 0 | 1.06 | 0.142 | 331.6 | 5.64 | -0.01 | 331.6 | 1.1 | 237 | 0 | 0 | 0 | 227.3 | -0.2 | 228.3 | 44.73 | 29.37 | 7.41 | 0 | 200 | 0.32 | 4.63 | 4.98 | 1415.94 | 8.1 | 100 | 59.6 | 60 | 21.2 | 21 | 1251.3 | 1460 | 0 | 0 | 650 | 1.256 | 34.81 | 43.72 | 43.71 | 0 | 0 | 0 | 0 | 0 | 0 | 0 | 0 | 0 | 0 | 2 | 37.47 | 131.03 | 158.6 | 6599.3 | 649.3 | 0
等径 | 7.8 | 99.9 | 1.05 | 0.135 | 7.9 | 1343.6 | 0 | 1549.62 | 56 | 0 | 9 | 0 | 1.06 | 0.142 | 332.8 | 5.8 | -0.03 | 332.8 | 1.1 | 237 | 0 | 0 | 0 | 227.3 | -0.2 | 229.3 | 44.73 | 29.37 | 7.41 | 0 | 200 | 0.38 | 4.53 | 4.83 | 1428.15 | 8.2 | 100 | 59.5 | 60 | 21.1 | 21 | 1251.5 | 1460 | 0 | -0.0008 | 650 | 1.256 | 34.79 | 43.7 | 43.71 | 0 | 0 | 0 | 0 | 0 | 0 | 0 | 0 | 0 | 0 | 2 | 37.58 | 130.92 | 158.6 | 6600.1 | 649.4 | 0
等径 | 7.8 | 99.9 | 1.03 | 0.135 | 7.9 | 1343.5 | 0 | 1555.08 | 94 | 0 | 9 | 0 | 1.06 | 0.142 | 333.6 | 5.92 | -0.02 | 333.6 | 1.099 | 237 | 0 | 0 | 0 | 227.3 | -0.2 | 230 | 44.65 | 29.37 | 7.41 | 0 | 200 | 0.34 | 4.47 | 4.72 | 1428.15 | 8.1 | 100 | 59.6 | 60 | 21.1 | 21 | 1251.6 | 1460 | 0 | -0.0005 | 650 | 1.255 | 34.81 | 43.69 | 43.71 | 0 | 0 | 0 | 0 | 0 | 0 | 0 | 0 | 0 | 0 | 2 | 37.64 | 130.86 | 158.6 | 6600.7 | 649.4 | 0
等径 | 7.8 | 99.9 | 1.06 | 0.135 | 7.9 | 1343.4 | 0 | 1553.99 | 99 | 0 | 9 | 0 | 1.06 | 0.146 | 334.6 | 6.04 | -0.04 | 334.6 | 1.099 | 237 | 0 | 0 | 0 | 227.3 | -0.2 | 229.1 | 44.72 | 29.37 | 7.41 | 0 | 200 | 0.41 | 4.41 | 4.62 | 1420.01 | 8.1 | 100 | 59.6 | 60 | 21 | 21 | 1251.8 | 1460 | 0 | -0.0007 | 650 | 1.256 | 34.82 | 43.73 | 43.71 | 0 | 0 | 0 | 0 | 0 | 0 | 0 | 0 | 0 | 0 | 2 | 37.7 | 130.8 | 158.6 | 6601.3 | 649.5 | 0
等径 | 7.8 | 99.9 | 1 | 0.135 | 7.9 | 1343.3 | 0 | 1553.99 | 143 | 0 | 9 | 0 | 1.06 | 0.138 | 335.6 | 6.2 | -0.04 | 335.6 | 1.099 | 237 | 0 | 0 | 0 | 227.2 | -0.3 | 232.9 | 44.68 | 29.37 | 7.41 | 0 | 200 | 0.27 | 4.36 | 4.52 | 1432.22 | 8.2 | 100 | 59.5 | 60 | 21 | 21 | 1251.8 | 1460 | 0 | -0.001 | 650 | 1.256 | 34.78 | 43.68 | 43.71 | 0 | 0 | 0 | 0 | 0 | 0 | 0 | 0 | 0 | 0 | 2 | 37.81 | 130.69 | 158.7 | 6602.1 | 649.6 | 0
等径 | 7.8 | 99.9 | 1.06 | 0.135 | 7.9 | 1343.2 | 0 | 1556.17 | 71 | 0 | 9 | 0 | 1.06 | 0.143 | 336.6 | 6.33 | -0.03 | 336.6 | 1.098 | 237 | 0 | 0 | 0 | 227.3 | -0.2 | 229.4 | 44.57 | 29.37 | 7.41 | 0 | 200 | 0.37 | 4.28 | 4.45 | 1428.15 | 8.2 | 100 | 59.5 | 60 | 21 | 21 | 1251.9 | 1460 | 0 | -0.0008 | 650 | 1.255 | 34.83 | 43.71 | 43.71 | 0 | 0 | 0 | 0 | 0 | 0 | 0 | 0 | 0 | 0 | 2 | 37.93 | 130.57 | 158.7 | 6602.8 | 649.7 | 0
等径 | 7.8 | 99.9 | 1.05 | 0.135 | 7.9 | 1343.1 | 0 | 1552.9 | 114 | 0 | 9 | 0 | 1.06 | 0.143 | 337.8 | 6.47 | -0.03 | 337.6 | 1.098 | 237 | 0 | 0 | 0 | 227.3 | -0.2 | 224.3 | 44.63 | 29.37 | 7.41 | 0 | 200 | 0.55 | 4.27 | 4.39 | 1424.08 | 8.2 | 100 | 59.6 | 60 | 21.1 | 21 | 1251.9 | 1460 | 0 | -0.0005 | 650 | 1.255 | 34.81 | 43.69 | 43.71 | 0 | 0 | 0 | 0 | 0 | 0 | 0 | 0 | 0 | 0 | 2 | 38 | 130.5 | 158.7 | 6603.6 | 649.8 | 0
等径 | 7.8 | 99.9 | 1.03 | 0.135 | 7.9 | 1343.1 | 0 | 1559.46 | 103 | 0 | 9 | 0 | 1.06 | 0.137 | 338.8 | 6.61 | -0.04 | 338.6 | 1.098 | 237 | 0 | 0 | 0 | 227.3 | -0.2 | 223.2 | 44.66 | 29.37 | 7.41 | 0 | 200 | 0.38 | 4.25 | 4.34 | 1428.15 | 8.2 | 100 | 59.5 | 60 | 21 | 21 | 1252 | 1460 | 0 | -0.0011 | 650 | 1.255 | 34.82 | 43.7 | 43.71 | 0 | 0 | 0 | 0 | 0 | 0 | 0 | 0 | 0 | 0 | 2 | 38.09 | 130.41 | 158.7 | 6604.3 | 649.9 | 0
等径 | 7.8 | 99.9 | 1.07 | 0.135 | 7.9 | 1343.1 | 0 | 1553.99 | 55 | 0 | 9 | 0 | 1.06 | 0.14 | 339.8 | 6.75 | -0.03 | 339.8 | 1.098 | 237 | 0 | 0 | 0 | 227.4 | -0.1 | 225.1 | 44.64 | 29.37 | 7.41 | 0 | 200 | 0.5 | 4.24 | 4.3 | 1420.01 | 8.2 | 100 | 59.6 | 60 | 21 | 21 | 1252.1 | 1460 | 0 | -0.0006 | 650 | 1.254 | 34.82 | 43.66 | 43.71 | 0 | 0 | 0 | 0 | 0 | 0 | 0 | 0 | 0 | 0 | 2 | 38.19 | 130.31 | 158.8 | 6605 | 650 | 0
等径 | 7.8 | 99.9 | 1.01 | 0.135 | 7.9 | 1343 | 0 | 1552.9 | 173 | 0 | 9 | 0 | 1.06 | 0.138 | 340.8 | 6.89 | -0.01 | 340.8 | 1.097 | 237 | 0 | 0 | 0 | 227.3 | -0.2 | 222.4 | 44.54 | 29.37 | 7.41 | 0 | 200 | 0.54 | 4.19 | 4.27 | 1436.29 | 8.1 | 100 | 59.6 | 60 | 21 | 21 | 1252.3 | 1460 | 0 | 0 | 650 | 1.255 | 34.82 | 43.7 | 43.71 | 0 | 0 | 0 | 0 | 0 | 0 | 0 | 0 | 0 | 0 | 2 | 38.29 | 130.21 | 158.8 | 6605.7 | 650.1 | 0
等径 | 7.8 | 99.9 | 1.01 | 0.135 | 7.9 | 1343 | 0 | 1555.08 | 74 | 0 | 9 | 0 | 1.06 | 0.137 | 341.9 | 7.04 | -0.04 | 341.9 | 1.097 | 237 | 0 | 0 | 0 | 227.3 | -0.2 | 223.4 | 44.64 | 29.37 | 7.41 | 0 | 200 | 0.4 | 4.15 | 4.24 | 1440.36 | 8.2 | 100 | 59.6 | 60 | 21.2 | 21 | 1252.3 | 1460 | 0 | -0.0006 | 650 | 1.254 | 34.82 | 43.66 | 43.7 | 0 | 0 | 0 | 0 | 0 | 0 | 0 | 0 | 0 | 0 | 2 | 38.4 | 130.1 | 158.8 | 6606.5 | 650.2 | 0
等径 | 7.8 | 99.9 | 1.07 | 0.135 | 7.9 | 1343 | 0 | 1558.36 | 98 | 0 | 9 | 0 | 1.06 | 0.146 | 342.9 | 7.19 | 0 | 342.9 | 1.097 | 237 | 0 | 0 | 0 | 227.4 | -0.1 | 229.3 | 44.59 | 29.37 | 7.41 | 0 | 200 | 0.56 | 4.11 | 4.2 | 1428.15 | 8.1 | 100 | 59.6 | 60 | 21.3 | 21 | 1252.3 | 1460 | 0 | 0 | 650 | 1.253 | 34.81 | 43.62 | 43.7 | 0 | 0 | 0 | 0 | 0 | 0 | 0 | 0 | 0 | 0 | 2 | 38.47 | 130.03 | 158.8 | 6607.2 | 650.3 | 0
等径 | 7.8 | 99.9 | 1.11 | 0.135 | 7.9 | 1342.9 | 0 | 1555.08 | 73 | 0 | 9 | 0 | 1.06 | 0.149 | 343.9 | 7.32 | 0 | 343.9 | 1.097 | 237 | 0 | 0 | 0 | 227.5 | 0 | 226.8 | 44.6 | 29.37 | 7.41 | 0 | 200 | 0.4 | 4.12 | 4.17 | 1432.22 | 8.2 | 100 | 59.6 | 60 | 21 | 21 | 1252.3 | 1460 | 0 | 0.0006 | 650 | 1.255 | 34.82 | 43.7 | 43.71 | 0 | 0 | 0 | 0 | 0 | 0 | 0 | 0 | 0 | 0 | 2 | 38.58 | 129.92 | 158.8 | 6607.9 | 650.3 | 0
等径 | 7.8 | 99.9 | 1.08 | 0.135 | 7.9 | 1342.9 | 0 | 1555.08 | 61 | 0 | 9 | 0 | 1.06 | 0.144 | 344.9 | 7.46 | -0.02 | 344.9 | 1.097 | 237 | 0 | 0 | 0 | 227.5 | 0 | 228.1 | 44.62 | 29.37 | 7.41 | 0 | 200 | 0.26 | 4.1 | 4.14 | 1424.08 | 8.1 | 100 | 59.6 | 60 | 21 | 21 | 1252.3 | 1460 | 0 | -0.0004 | 650 | 1.254 | 34.82 | 43.66 | 43.71 | 0 | 0 | 0 | 0 | 0 | 0 | 0 | 0 | 0 | 0 | 2 | 38.71 | 129.79 | 158.9 | 6608.6 | 650.4 | 0
等径 | 7.8 | 99.9 | 1.04 | 0.135 | 7.9 | 1342.9 | 0 | 1556.17 | 80 | 0 | 9 | 0 | 1.06 | 0.143 | 345.8 | 7.57 | 0.03 | 345.6 | 1.097 | 237 | 0 | 0 | 0 | 227.5 | 0 | 225.7 | 44.57 | 29.37 | 7.41 | 0 | 200 | 0.36 | 4.11 | 4.12 | 1444.42 | 8.2 | 100 | 59.6 | 60 | 21 | 21 | 1252.3 | 1460 | 0 | 0.0009 | 650 | 1.255 | 34.8 | 43.67 | 43.71 | 0 | 0 | 0 | 0 | 0 | 0 | 0 | 0 | 0 | 0 | 2 | 38.77 | 129.73 | 158.9 | 6609.1 | 650.5 | 0
等径 | 7.8 | 99.9 | 1.04 | 0.135 | 7.9 | 1342.9 | 0 | 1555.08 | 70 | 0 | 9 | 0 | 1.06 | 0.139 | 347 | 7.75 | 0 | 347 | 1.096 | 237 | 0 | 0 | 0 | 227.6 | 0.1 | 230.6 | 44.64 | 29.37 | 7.41 | 0 | 200 | 0.34 | 4.08 | 4.1 | 1420.01 | 8.2 | 100 | 59.6 | 60 | 21 | 21 | 1252.3 | 1460 | 0 | -0.0002 | 650 | 1.256 | 34.81 | 43.72 | 43.71 | 0 | 0 | 0 | 0 | 0 | 0 | 0 | 0 | 0 | 0 | 2 | 38.93 | 129.57 | 158.9 | 6610 | 650.6 | 0
等径 | 7.8 | 99.9 | 1.02 | 0.135 | 7.9 | 1342.8 | 0 | 1559.46 | 200 | 0 | 9 | 0 | 1.06 | 0.139 | 348 | 7.88 | 0 | 348 | 1.096 | 237 | 0 | 0 | 0 | 227.5 | 0 | 229.6 | 44.59 | 29.37 | 7.41 | 0 | 200 | 0.32 | 4.1 | 4.09 | 1428.15 | 8.1 | 100 | 59.6 | 60 | 21.3 | 21 | 1252.4 | 1460 | 0 | 0.0001 | 650 | 1.255 | 34.81 | 43.69 | 43.71 | 0 | 0 | 0 | 0 | 0 | 0 | 0 | 0 | 0 | 0 | 2 | 39.03 | 129.47 | 158.9 | 6610.7 | 650.7 | 0
等径 | 7.8 | 99.9 | 1.07 | 0.135 | 7.9 | 1342.8 | 0 | 1553.99 | 102 | 0 | 9 | 0 | 1.06 | 0.145 | 349.1 | 8.03 | -0.02 | 349.1 | 1.096 | 237 | 0 | 0 | 0 | 227.5 | 0 | 226.6 | 44.59 | 29.37 | 7.41 | 0 | 200 | 0.34 | 4.07 | 4.09 | 1432.22 | 8.2 | 100 | 59.6 | 60 | 21 | 21 | 1252.5 | 1460 | 0 | -0.0002 | 650 | 1.256 | 34.81 | 43.72 | 43.71 | 0 | 0 | 0 | 0 | 0 | 0 | 0 | 0 | 0 | 0 | 2 | 39.09 | 129.41 | 158.9 | 6611.5 | 650.8 | 0
等径 | 7.8 | 99.9 | 1.01 | 0.135 | 7.9 | 1342.8 | 0 | 1556.17 | 54 | 0 | 9 | 0 | 1.06 | 0.133 | 350.1 | 8.16 | -0.05 | 350.1 | 1.096 | 237 | 0 | 0 | 0 | 227.3 | -0.2 | 228 | 44.56 | 29.37 | 7.41 | 0 | 200 | 0.33 | 4.09 | 4.09 | 1424.08 | 8.1 | 100 | 59.6 | 60 | 21 | 21 | 1252.5 | 1460 | 0 | -0.0016 | 650 | 1.254 | 34.85 | 43.7 | 43.71 | 0 | 0 | 0 | 0 | 0 | 0 | 0 | 0 | 0 | 0 | 2 | 39.16 | 129.34 | 159 | 6612.2 | 650.9 | 0
等径 | 7.8 | 99.9 | 1.06 | 0.135 | 7.9 | 1342.8 | 0 | 1556.17 | 100 | 0 | 9 | 0 | 1.06 | 0.142 | 351.1 | 8.3 | -0.02 | 351.1 | 1.096 | 237 | 0 | 0 | 0 | 227.4 | -0.1 | 230.4 | 44.57 | 29.37 | 7.41 | 0 | 200 | 0.36 | 4.16 | 4.09 | 1428.15 | 8.2 | 100 | 59.6 | 60 | 21.2 | 21 | 1252.6 | 1460 | 0 | 0.0002 | 650 | 1.255 | 34.81 | 43.69 | 43.71 | 0 | 0 | 0 | 0 | 0 | 0 | 0 | 0 | 0 | 0 | 2 | 39.27 | 129.23 | 159 | 6612.9 | 650.9 | 0
等径 | 7.8 | 99.9 | 1.04 | 0.135 | 7.9 | 1342.9 | 0 | 1558.36 | 82 | 0 | 9 | 0 | 1.06 | 0.14 | 352.4 | 8.47 | -0.05 | 352.4 | 1.095 | 237 | 0 | 0 | 0 | 227.3 | -0.2 | 228.2 | 44.61 | 29.37 | 7.41 | 0 | 200 | 0.34 | 4.21 | 4.1 | 1420.01 | 8.2 | 100 | 59.6 | 60 | 21.2 | 21 | 1252.6 | 1460 | 0 | -0.0011 | 650 | 1.254 | 34.83 | 43.68 | 43.71 | 0 | 0 | 0 | 0 | 0 | 0 | 0 | 0 | 0 | 0 | 2 | 39.41 | 129.09 | 159 | 6613.8 | 651.1 | 0
等径 | 7.8 | 99.9 | 1.09 | 0.135 | 7.9 | 1342.9 | 0 | 1558.36 | 152 | 0 | 9 | 0 | 1.06 | 0.144 | 353.2 | 8.59 | -0.03 | 353.2 | 1.095 | 237 | 0 | 0 | 0 | 227.3 | -0.2 | 229.9 | 44.56 | 29.37 | 7.41 | 0 | 200 | 0.39 | 4.24 | 4.12 | 1424.08 | 8.1 | 100 | 59.6 | 60 | 21.2 | 21 | 1252.6 | 1460 | 0 | -0.0005 | 650 | 1.254 | 34.82 | 43.66 | 43.71 | 0 | 0 | 0 | 0 | 0 | 0 | 0 | 0 | 0 | 0 | 2 | 39.47 | 129.03 | 159 | 6614.4 | 651.1 | 0
等径 | 7.8 | 99.9 | 0.94 | 0.135 | 7.9 | 1342.9 | 0 | 1553.99 | 78 | 0 | 9 | 0 | 1.06 | 0.128 | 354.2 | 8.73 | -0.05 | 354.2 | 1.095 | 237 | 0 | 0 | 0 | 227.1 | -0.4 | 227.1 | 44.57 | 29.37 | 7.41 | 0 | 200 | 0.45 | 4.22 | 4.16 | 1420.01 | 8.2 | 100 | 59.5 | 60 | 21 | 21 | 1252.6 | 1460 | 0 | -0.0013 | 650 | 1.254 | 34.81 | 43.65 | 43.71 | 0 | 0 | 0 | 0 | 0 | 0 | 0 | 0 | 0 | 0 | 2 | 39.54 | 128.96 | 159 | 6615.1 | 651.2 | 0
等径 | 7.8 | 99.9 | 1.02 | 0.135 | 7.9 | 1343 | 0 | 1556.17 | 89 | 0 | 9 | 0 | 1.06 | 0.143 | 355.1 | 8.85 | -0.06 | 355.1 | 1.095 | 237 | 0 | 0 | 0 | 227.2 | -0.3 | 226.3 | 44.53 | 29.37 | 7.41 | 0 | 200 | 0.35 | 4.23 | 4.19 | 1436.29 | 8.1 | 100 | 59.5 | 60 | 21 | 21 | 1252.7 | 1460 | 0 | -0.0005 | 650 | 1.256 | 34.81 | 43.72 | 43.7 | 0 | 0 | 0 | 0 | 0 | 0 | 0 | 0 | 0 | 0 | 2 | 39.64 | 128.86 | 159.1 | 6615.8 | 651.3 | 0
等径 | 7.8 | 99.9 | 0.98 | 0.135 | 7.9 | 1343 | 0 | 1561.65 | 105 | 0 | 9 | 0 | 1.06 | 0.134 | 356.1 | 8.99 | -0.05 | 356.1 | 1.094 | 237 | 0 | 0 | 0 | 227.1 | -0.4 | 229.6 | 44.58 | 29.37 | 7.41 | 0 | 200 | 0.39 | 4.29 | 4.22 | 1432.22 | 8.1 | 100 | 59.5 | 60 | 21 | 21 | 1252.6 | 1460 | 0 | -0.0017 | 650 | 1.255 | 34.79 | 43.66 | 43.7 | 0 | 0 | 0 | 0 | 0 | 0 | 0 | 0 | 0 | 0 | 2 | 39.77 | 128.73 | 159.1 | 6616.5 | 651.4 | 0
等径 | 7.8 | 99.9 | 1.02 | 0.135 | 7.9 | 1343 | 0 | 1556.17 | 99 | 0 | 9 | 0 | 1.06 | 0.141 | 357.2 | 9.13 | -0.06 | 357.2 | 1.094 | 237 | 0 | 0 | 0 | 227.1 | -0.4 | 225 | 44.54 | 29.37 | 7.41 | 0 | 200 | 0.4 | 4.29 | 4.24 | 1428.15 | 8.2 | 100 | 59.6 | 60 | 20.9 | 21 | 1252.8 | 1460 | 0 | -0.0007 | 650 | 1.256 | 34.79 | 43.7 | 43.7 | 0 | 0 | 0 | 0 | 0 | 0 | 0 | 0 | 0 | 0 | 2 | 39.86 | 128.64 | 159.1 | 6617.3 | 651.5 | 0
等径 | 7.8 | 99.9 | 1.02 | 0.135 | 7.9 | 1343 | 0 | 1557.27 | 75 | 0 | 9 | 0 | 1.06 | 0.135 | 358.2 | 9.27 | -0.05 | 358.2 | 1.094 | 237 | 0 | 0 | 0 | 227.1 | -0.4 | 226.2 | 44.54 | 29.37 | 7.41 | 0 | 200 | 0.37 | 4.29 | 4.26 | 1428.15 | 8.2 | 100 | 59.6 | 60 | 21 | 21 | 1252.9 | 1460 | 0 | -0.0013 | 650 | 1.253 | 34.82 | 43.63 | 43.7 | 0 | 0 | 0 | 0 | 0 | 0 | 0 | 0 | 0 | 0 | 2 | 39.92 | 128.58 | 159.1 | 6618 | 651.6 | 0
等径 | 7.8 | 99.9 | 0.97 | 0.135 | 7.9 | 1343 | 0 | 1557.27 | 80 | 0 | 9 | 0 | 1.06 | 0.136 | 359.1 | 9.39 | -0.05 | 359.1 | 1.093 | 237 | 0 | 0 | 0 | 227 | -0.5 | 230 | 44.55 | 29.37 | 7.41 | 0 | 200 | 0.36 | 4.26 | 4.28 | 1436.29 | 8.1 | 100 | 59.5 | 60 | 21.1 | 21 | 1253 | 1460 | 0 | -0.0004 | 650 | 1.255 | 34.82 | 43.7 | 43.7 | 0 | 0 | 0 | 0 | 0 | 0 | 0 | 0 | 0 | 0 | 2 | 40.05 | 128.45 | 159.1 | 6618.6 | 651.6 | 0
等径 | 7.8 | 99.9 | 0.97 | 0.135 | 7.9 | 1343 | 0 | 1556.17 | 29 | 0 | 9 | 0 | 1.06 | 0.133 | 360.1 | 9.54 | -0.05 | 360.1 | 1.093 | 237 | 0 | 0 | 0 | 227 | -0.5 | 230.4 | 44.49 | 29.37 | 7.41 | 0 | 200 | 0.35 | 4.13 | 4.28 | 1428.15 | 8.1 | 100 | 59.5 | 60 | 21.1 | 21 | 1253.1 | 1460 | 0 | -0.0011 | 650 | 1.254 | 34.82 | 43.66 | 43.7 | 0 | 0 | 0 | 0 | 0 | 0 | 0 | 0 | 0 | 0 | 2 | 40.15 | 128.35 | 159.2 | 6619.4 | 651.7 | 0
等径 | 7.8 | 99.9 | 1.04 | 0.135 | 7.9 | 1343 | 0 | 1557.27 | 47 | 0 | 9 | 0 | 1.06 | 0.142 | 361.1 | 9.66 | -0.04 | 361.1 | 1.093 | 237 | 0 | 0 | 0 | 227.1 | -0.4 | 226.2 | 44.54 | 29.37 | 7.41 | 0 | 200 | 0.48 | 4.02 | 4.26 | 1424.08 | 8.1 | 100 | 59.5 | 60 | 21 | 21 | 1253.2 | 1460 | 0 | -0.0005 | 650 | 1.253 | 34.81 | 43.62 | 43.69 | 0 | 0 | 0 | 0 | 0 | 0 | 0 | 0 | 0 | 0 | 2 | 40.23 | 128.27 | 159.2 | 6620.1 | 651.8 | 0
等径 | 7.8 | 99.9 | 0.94 | 0.135 | 7.9 | 1342.9 | 0 | 1558.36 | 30 | 0 | 9 | 0 | 1.06 | 0.132 | 362.1 | 9.81 | -0.05 | 362.1 | 1.093 | 237 | 0 | 0 | 0 | 227.1 | -0.4 | 225.7 | 44.51 | 29.37 | 7.41 | 0 | 200 | 0.36 | 3.89 | 4.18 | 1432.22 | 8.2 | 100 | 59.5 | 60 | 21 | 21 | 1253.3 | 1460 | 0 | -0.0015 | 650 | 1.256 | 34.79 | 43.7 | 43.69 | 0 | 0 | 0 | 0 | 0 | 0 | 0 | 0 | 0 | 0 | 2 | 40.29 | 128.21 | 159.2 | 6620.8 | 651.9 | 0
等径 | 7.8 | 99.9 | 1 | 0.135 | 7.9 | 1342.8 | 0 | 1555.08 | 69 | 0 | 9 | 0 | 1.06 | 0.139 | 363.1 | 9.94 | -0.06 | 363.1 | 1.092 | 237 | 0 | 0 | 0 | 227.1 | -0.4 | 224.2 | 44.52 | 29.37 | 7.41 | 0 | 200 | 0.27 | 3.76 | 4.07 | 1440.36 | 8.2 | 100 | 59.6 | 60 | 21.1 | 21 | 1253.3 | 1460 | 0 | -0.0012 | 650 | 1.254 | 34.84 | 43.69 | 43.69 | 0 | 0 | 0 | 0 | 0 | 0 | 0 | 0 | 0 | 0 | 2 | 40.4 | 128.1 | 159.2 | 6621.5 | 652 | 0
等径 | 7.8 | 100 | 0.99 | 0.135 | 7.9 | 1342.7 | 0 | 1559.46 | 82 | 0 | 10 | 0 | 1.06 | 0.13 | 364.1 | 10.09 | -0.07 | 364.1 | 1.092 | 237 | 0 | 0 | 0 | 227 | -0.5 | 224.7 | 44.5 | 29.37 | 7.41 | 0 | 200 | 0.25 | 3.61 | 3.94 | 1432.22 | 8.1 | 100 | 59.6 | 60 | 21.1 | 21 | 1253.4 | 1460 | 0 | -0.0019 | 650 | 1.255 | 34.81 | 43.69 | 43.69 | 0 | 0 | 0 | 0 | 0 | 0 | 0 | 0 | 0 | 0 | 2 | 40.48 | 128.02 | 159.3 | 6622.3 | 652.1 | 0
等径 | 7.8 | 99.9 | 0.98 | 0.135 | 7.9 | 1342.6 | 0 | 1560.56 | 82 | 0 | 10 | 0 | 1.06 | 0.134 | 365.1 | 10.21 | -0.07 | 365.1 | 1.092 | 237 | 0 | 0 | 0 | 227 | -0.5 | 225.5 | 44.51 | 29.37 | 7.41 | 0 | 200 | 0.22 | 3.52 | 3.83 | 1420.01 | 8.1 | 100 | 59.6 | 60 | 21.1 | 21 | 1253.4 | 1460 | 0 | -0.001 | 650 | 1.255 | 34.83 | 43.71 | 43.69 | 0 | 0 | 0 | 0 | 0 | 0 | 0 | 0 | 0 | 0 | 2 | 40.6 | 127.9 | 159.3 | 6623 | 652.2 | 0
等径 | 7.8 | 99.9 | 1.1 | 0.135 | 7.9 | 1342.5 | 0 | 1559.46 | 179 | 0 | 10 | 0 | 1.06 | 0.148 | 366.1 | 10.36 | -0.05 | 366.1 | 1.091 | 237 | 0 | 0 | 0 | 227.1 | -0.4 | 228.7 | 44.48 | 29.37 | 7.41 | 0 | 200 | 0.28 | 3.45 | 3.7 | 1436.29 | 8.1 | 100 | 59.6 | 60 | 21 | 21 | 1253.4 | 1460 | 0 | -0.0009 | 650 | 1.256 | 34.77 | 43.67 | 43.68 | 0 | 0 | 0 | 0 | 0 | 0 | 0 | 0 | 0 | 0 | 2 | 40.74 | 127.76 | 159.3 | 6623.7 | 652.3 | 0
等径 | 7.8 | 99.9 | 1.08 | 0.135 | 7.9 | 1342.3 | 0 | 1559.46 | 61 | 0 | 10 | 0 | 1.06 | 0.148 | 367.1 | 10.49 | -0.04 | 367.1 | 1.091 | 237 | 0 | 0 | 0 | 227.1 | -0.4 | 229.8 | 44.53 | 29.37 | 7.41 | 0 | 200 | 0.36 | 3.4 | 3.58 | 1428.15 | 8.1 | 100 | 59.6 | 60 | 21.2 | 21 | 1253.3 | 1460 | 0 | -0.0004 | 650 | 1.254 | 34.82 | 43.66 | 43.68 | 0 | 0 | 0 | 0 | 0 | 0 | 0 | 0 | 0 | 0 | 2 | 40.78 | 127.72 | 159.3 | 6624.4 | 652.4 | 0
等径 | 7.8 | 99.9 | 1.05 | 0.135 | 7.9 | 1342.2 | 0 | 1558.36 | 75 | 0 | 10 | 0 | 1.06 | 0.141 | 368.1 | 10.62 | -0.04 | 368.1 | 1.091 | 237 | 0 | 0 | 0 | 227.2 | -0.3 | 229.3 | 44.49 | 29.37 | 7.41 | 0 | 200 | 0.37 | 3.42 | 3.49 | 1440.36 | 8.1 | 100 | 59.6 | 60 | 21.1 | 21 | 1253.2 | 1460 | 0 | -0.0006 | 650 | 1.255 | 34.81 | 43.69 | 43.68 | 0 | 0 | 0 | 0 | 0 | 0 | 0 | 0 | 0 | 0 | 2 | 40.9 | 127.6 | 159.3 | 6625.1 | 652.4 | 0
等径 | 7.8 | 99.9 | 1.12 | 0.135 | 7.9 | 1342.2 | 0 | 1561.65 | 84 | 0 | 10 | 0 | 1.06 | 0.148 | 369.1 | 10.77 | -0.01 | 369.1 | 1.09 | 237 | 0 | 0 | 0 | 227.3 | -0.2 | 230.4 | 44.46 | 29.37 | 7.41 | 0 | 200 | 0.3 | 3.44 | 3.43 | 1428.15 | 8.1 | 100 | 59.5 | 60 | 21 | 21 | 1253.2 | 1460 | 0 | 0.0003 | 650 | 1.253 | 34.81 | 43.62 | 43.68 | 0 | 0 | 0 | 0 | 0 | 0 | 0 | 0 | 0 | 0 | 2 | 40.96 | 127.54 | 159.4 | 6625.8 | 652.5 | 0
等径 | 7.8 | 99.9 | 1.03 | 0.135 | 7.9 | 1342.2 | 0 | 1561.65 | 134 | 0 | 10 | 0 | 1.06 | 0.139 | 370.4 | 10.93 | -0.03 | 370.4 | 1.09 | 237 | 0 | 0 | 0 | 227.3 | -0.2 | 224.1 | 44.46 | 29.37 | 7.41 | 0 | 200 | 0.27 | 3.54 | 3.41 | 1424.08 | 8.2 | 100 | 59.6 | 60 | 21.2 | 21 | 1253.2 | 1460 | 0 | -0.0012 | 650 | 1.255 | 34.79 | 43.66 | 43.68 | 0 | 0 | 0 | 0 | 0 | 0 | 0 | 0 | 0 | 0 | 2 | 41.09 | 127.41 | 159.4 | 6626.6 | 652.6 | 0
等径 | 7.8 | 99.9 | 1.04 | 0.135 | 7.9 | 1342.2 | 0 | 1560.56 | 77 | 0 | 10 | 0 | 1.06 | 0.146 | 371.2 | 11.05 | -0.02 | 371.1 | 1.09 | 237 | 0 | 0 | 0 | 227.3 | -0.2 | 225.9 | 44.51 | 29.37 | 7.41 | 0 | 200 | 0.3 | 3.57 | 3.43 | 1448.49 | 8.2 | 100 | 59.6 | 60 | 21.1 | 21 | 1253.1 | 1460 | 0 | -0.0002 | 650 | 1.256 | 34.79 | 43.7 | 43.68 | 0 | 0 | 0 | 0 | 0 | 0 | 0 | 0 | 0 | 0 | 2 | 41.18 | 127.32 | 159.4 | 6627.2 | 652.7 | 0
等径 | 7.8 | 99.9 | 1.02 | 0.135 | 7.9 | 1342.2 | 0 | 1563.85 | 96 | 0 | 10 | 0 | 1.06 | 0.137 | 372.2 | 11.2 | -0.02 | 372.2 | 1.09 | 237 | 0 | 0 | 0 | 227.3 | -0.2 | 231.2 | 44.45 | 29.37 | 7.41 | 0 | 200 | 0.33 | 3.72 | 3.49 | 1440.36 | 8.2 | 100 | 59.6 | 60 | 21 | 21 | 1253.1 | 1460 | 0 | -0.0013 | 650 | 1.255 | 34.82 | 43.7 | 43.68 | 0 | 0 | 0 | 0 | 0 | 0 | 0 | 0 | 0 | 0 | 2 | 41.24 | 127.26 | 159.4 | 6628 | 652.8 | 0
等径 | 7.8 | 99.9 | 1.02 | 0.135 | 7.9 | 1342.3 | 0 | 1561.65 | 42 | 0 | 10 | 0 | 1.06 | 0.138 | 373.2 | 11.33 | -0.02 | 373.2 | 1.09 | 237 | 0 | 0 | 0 | 227.4 | -0.1 | 230.3 | 44.43 | 29.37 | 7.41 | 0 | 200 | 0.31 | 3.89 | 3.57 | 1432.22 | 8.2 | 100 | 59.6 | 60 | 21 | 21 | 1253.1 | 1460 | 0 | 0.0001 | 650 | 1.254 | 34.81 | 43.65 | 43.68 | 0 | 0 | 0 | 0 | 0 | 0 | 0 | 0 | 0 | 0 | 2 | 41.36 | 127.14 | 159.4 | 6628.7 | 652.9 | 0
等径 | 7.8 | 99.9 | 1.08 | 0.135 | 7.9 | 1342.4 | 0 | 1561.65 | 94 | 0 | 10 | 0 | 1.06 | 0.145 | 374.2 | 11.46 | -0.06 | 374.1 | 1.09 | 237 | 0 | 0 | 0 | 227.4 | -0.2 | 228.9 | 44.49 | 29.37 | 7.41 | 0 | 200 | 0.28 | 3.93 | 3.66 | 1436.29 | 8.1 | 100 | 59.6 | 60 | 20.9 | 21 | 1253.1 | 1460 | 0 | -0.0008 | 650 | 1.255 | 34.81 | 43.69 | 43.68 | 0 | 0 | 0 | 0 | 0 | 0 | 0 | 0 | 0 | 0 | 2 | 41.51 | 126.99 | 159.5 | 6629.4 | 653 | 0
等径 | 7.8 | 99.9 | 1.05 | 0.135 | 7.9 | 1342.5 | 0 | 1559.46 | 77 | 0 | 10 | 0 | 1.06 | 0.144 | 375.2 | 11.61 | 0 | 375.2 | 1.089 | 237 | 0 | 0 | 0 | 227.4 | -0.1 | 234.8 | 44.47 | 29.37 | 7.41 | 0 | 200 | 0.18 | 4.09 | 3.78 | 1428.15 | 8.1 | 100 | 59.6 | 60 | 21.2 | 21 | 1253 | 1460 | 0 | 0.0001 | 650 | 1.255 | 34.8 | 43.67 | 43.68 | 0 | 0 | 0 | 0 | 0 | 0 | 0 | 0 | 0 | 0 | 2 | 41.57 | 126.93 | 159.5 | 6630.1 | 653.1 | 0
等径 | 7.8 | 99.9 | 1 | 0.135 | 7.9 | 1342.7 | 0 | 1563.85 | 84 | 0 | 10 | 0 | 1.06 | 0.135 | 376.4 | 11.75 | -0.03 | 376.4 | 1.089 | 237 | 0 | 0 | 0 | 227.3 | -0.2 | 225.9 | 44.41 | 29.37 | 7.41 | 0 | 200 | 0.24 | 4.2 | 3.91 | 1448.49 | 8.1 | 100 | 59.6 | 60 | 21 | 21 | 1253 | 1460 | 0 | -0.0011 | 650 | 1.253 | 34.81 | 43.62 | 43.68 | 0 | 0 | 0 | 0 | 0 | 0 | 0 | 0 | 0 | 0 | 2 | 41.63 | 126.87 | 159.5 | 6630.9 | 653.1 | 0
等径 | 7.8 | 100 | 1.1 | 0.135 | 7.9 | 1342.8 | 0 | 1563.85 | 99 | 0 | 10 | 0 | 1.06 | 0.148 | 377.4 | 11.89 | -0.04 | 377.4 | 1.089 | 237 | 0 | 0 | 0 | 227.4 | -0.1 | 223.5 | 44.44 | 29.37 | 7.41 | 0 | 200 | 0.2 | 4.33 | 4.04 | 1432.22 | 8.1 | 100 | 59.6 | 60 | 21.2 | 21 | 1253 | 1460 | 0 | -0.0003 | 650 | 1.255 | 34.8 | 43.67 | 43.68 | 0 | 0 | 0 | 0 | 0 | 0 | 0 | 0 | 0 | 0 | 2 | 41.79 | 126.71 | 159.5 | 6631.6 | 653.2 | 0
等径 | 7.8 | 100 | 1.06 | 0.135 | 7.9 | 1342.9 | 0 | 1563.85 | 95 | 0 | 10 | 0 | 1.06 | 0.142 | 378.4 | 12.03 | -0.04 | 378.4 | 1.089 | 237 | 0 | 0 | 0 | 227.3 | -0.2 | 224.9 | 44.42 | 29.37 | 7.41 | 0 | 200 | 0.22 | 4.47 | 4.17 | 1440.36 | 8.1 | 100 | 59.6 | 60 | 21 | 21 | 1253 | 1460 | 0 | -0.0013 | 650 | 1.253 | 34.82 | 43.63 | 43.68 | 0 | 0 | 0 | 0 | 0 | 0 | 0 | 0 | 0 | 0 | 2 | 41.84 | 126.66 | 159.5 | 6632.3 | 653.3 | 0
等径 | 7.8 | 99.9 | 1.05 | 0.135 | 7.9 | 1343.1 | 0 | 1560.56 | 95 | 0 | 10 | 0 | 1.06 | 0.144 | 379.4 | 12.18 | -0.01 | 379.4 | 1.089 | 237 | 0 | 0 | 0 | 227.4 | -0.1 | 226.7 | 44.45 | 29.37 | 7.41 | 0 | 200 | 0.36 | 4.55 | 4.3 | 1428.15 | 8.1 | 100 | 59.6 | 60 | 21.2 | 21 | 1253 | 1460 | 0 | 0 | 650 | 1.253 | 34.8 | 43.6 | 43.68 | 0 | 0 | 0 | 0 | 0 | 0 | 0 | 0 | 0 | 0 | 2 | 41.96 | 126.54 | 159.6 | 6633 | 653.4 | 0
等径 | 7.8 | 99.9 | 1.08 | 0.135 | 7.9 | 1343.2 | 0 | 1561.65 | 83 | 0 | 10 | 0 | 1.06 | 0.144 | 380.5 | 12.32 | -0.04 | 380.5 | 1.088 | 237 | 0 | 0 | 0 | 227.4 | -0.1 | 229 | 44.47 | 29.37 | 7.41 | 0 | 200 | 0.45 | 4.6 | 4.42 | 1444.42 | 8.1 | 100 | 59.6 | 60 | 21 | 21 | 1253 | 1460 | 0 | -0.0011 | 650 | 1.255 | 34.8 | 43.67 | 43.68 | 0 | 0 | 0 | 0 | 0 | 0 | 0 | 0 | 0 | 0 | 2 | 42.07 | 126.43 | 159.6 | 6633.8 | 653.5 | 0
等径 | 7.8 | 99.9 | 1.07 | 0.135 | 7.9 | 1343.3 | 0 | 1562.75 | 57 | 0 | 10 | 0 | 1.06 | 0.142 | 381.4 | 12.44 | -0.01 | 381.4 | 1.088 | 237 | 0 | 0 | 0 | 227.4 | -0.1 | 232.1 | 44.44 | 29.37 | 7.41 | 0 | 200 | 0.27 | 4.7 | 4.5 | 1436.29 | 8.2 | 100 | 59.6 | 60 | 21 | 21 | 1253.1 | 1460 | 0 | -0.0004 | 650 | 1.255 | 34.8 | 43.67 | 43.68 | 0 | 0 | 0 | 0 | 0 | 0 | 0 | 0 | 0 | 0 | 2 | 42.15 | 126.35 | 159.6 | 6634.4 | 653.6 | 0
等径 | 7.8 | 99.9 | 1.09 | 0.135 | 7.9 | 1343.3 | 0 | 1563.85 | 119 | 0 | 10 | 0 | 1.06 | 0.145 | 382.5 | 12.59 | -0.02 | 382.5 | 1.088 | 237 | 0 | 0 | 0 | 227.4 | -0.1 | 231.9 | 44.45 | 29.37 | 7.41 | 0 | 200 | 0.31 | 4.74 | 4.59 | 1440.36 | 8.2 | 100 | 59.6 | 60 | 21.1 | 21 | 1253 | 1460 | 0 | -0.0004 | 650 | 1.255 | 34.82 | 43.7 | 43.68 | 0 | 0 | 0 | 0 | 0 | 0 | 0 | 0 | 0 | 0 | 2 | 42.29 | 126.21 | 159.6 | 6635.2 | 653.7 | 0
等径 | 7.8 | 99.9 | 1.02 | 0.135 | 7.9 | 1343.4 | 0 | 1556.17 | 97 | 0 | 10 | 0 | 1.06 | 0.133 | 383.5 | 12.73 | 0 | 383.5 | 1.088 | 237 | 0 | 0 | 0 | 227.5 | 0 | 231 | 44.45 | 29.37 | 7.41 | 0 | 200 | 0.21 | 4.69 | 4.65 | 1444.42 | 8.2 | 100 | 59.5 | 60 | 21.2 | 21 | 1253.1 | 1460 | 0 | -0.0007 | 650 | 1.256 | 34.79 | 43.7 | 43.68 | 0 | 0 | 0 | 0 | 0 | 0 | 0 | 0 | 0 | 0 | 2 | 42.38 | 126.12 | 159.6 | 6635.9 | 653.8 | 0
等径 | 7.8 | 99.9 | 1.12 | 0.135 | 7.9 | 1343.4 | 0 | 1558.36 | 95 | 0 | 10 | 0 | 1.06 | 0.149 | 384.5 | 12.87 | -0.01 | 384.5 | 1.088 | 237 | 0 | 0 | 0 | 227.6 | 0.1 | 230.7 | 44.46 | 29.37 | 7.41 | 0 | 200 | 0.19 | 4.65 | 4.68 | 1432.22 | 8.1 | 100 | 59.6 | 60 | 21.1 | 21 | 1253.2 | 1460 | 0 | 0.0009 | 650 | 1.253 | 34.81 | 43.62 | 43.68 | 0 | 0 | 0 | 0 | 0 | 0 | 0 | 0 | 0 | 0 | 2 | 42.49 | 126.01 | 159.7 | 6636.6 | 653.8 | 0
等径 | 7.8 | 99.9 | 1.06 | 0.135 | 7.9 | 1343.5 | 0 | 1555.08 | 80 | 0 | 10 | 0 | 1.06 | 0.145 | 385.6 | 13.02 | 0.02 | 385.6 | 1.088 | 237 | 0 | 0 | 0 | 227.6 | 0.1 | 227.7 | 44.5 | 29.37 | 7.41 | 0 | 200 | 0.29 | 4.59 | 4.69 | 1432.22 | 8.2 | 100 | 59.5 | 60 | 21 | 21 | 1253.3 | 1460 | 0 | 0.0004 | 650 | 1.255 | 34.78 | 43.65 | 43.68 | 0 | 0 | 0 | 0 | 0 | 0 | 0 | 0 | 0 | 0 | 2 | 42.57 | 125.93 | 159.7 | 6637.3 | 653.9 | 0
等径 | 7.8 | 100 | 1.12 | 0.135 | 7.9 | 1343.4 | 0 | 1556.17 | 66 | 0 | 10 | 0 | 1.06 | 0.148 | 386.6 | 13.16 | 0.01 | 386.6 | 1.088 | 237 | 0 | 0 | 0 | 227.6 | 0.1 | 231 | 44.43 | 29.37 | 7.41 | 0 | 200 | 0.32 | 4.49 | 4.67 | 1415.94 | 8.2 | 100 | 59.5 | 60 | 21.1 | 21 | 1253.3 | 1460 | 0 | 0.0001 | 650 | 1.255 | 34.8 | 43.67 | 43.68 | 0 | 0 | 0 | 0 | 0 | 0 | 0 | 0 | 0 | 0 | 2 | 42.68 | 125.82 | 159.7 | 6638 | 654 | 0
等径 | 7.8 | 99.9 | 1.06 | 0.135 | 7.9 | 1343.4 | 0 | 1556.17 | 70 | 0 | 10 | 0 | 1.06 | 0.144 | 387.5 | 13.28 | 0.01 | 387.5 | 1.087 | 237 | 0 | 0 | 0 | 227.6 | 0.1 | 228.5 | 44.42 | 29.37 | 7.41 | 0 | 200 | 0.26 | 4.34 | 4.63 | 1432.22 | 8.1 | 100 | 59.6 | 60 | 21.1 | 21 | 1253.4 | 1460 | 0 | 0 | 650 | 1.254 | 34.8 | 43.64 | 43.68 | 0 | 0 | 0 | 0 | 0 | 0 | 0 | 0 | 0 | 0 | 2 | 42.75 | 125.75 | 159.7 | 6638.6 | 654.1 | 0
等径 | 7.8 | 99.9 | 1.02 | 0.135 | 7.9 | 1343.3 | 0 | 1560.56 | 33 | 0 | 10 | 0 | 1.06 | 0.139 | 388.9 | 13.46 | 0.02 | 388.9 | 1.087 | 237 | 0 | 0 | 0 | 227.6 | 0.1 | 226.9 | 44.37 | 29.37 | 7.41 | 0 | 200 | 0.29 | 4.19 | 4.5 | 1432.22 | 8.1 | 100 | 59.5 | 60 | 21.1 | 21 | 1253.5 | 1460 | 0 | 0.0002 | 650 | 1.253 | 34.81 | 43.62 | 43.69 | 0 | 0 | 0 | 0 | 0 | 0 | 0 | 0 | 0 | 0 | 2 | 42.86 | 125.64 | 159.7 | 6639.5 | 654.2 | 0
等径 | 7.8 | 99.9 | 1.06 | 0.135 | 7.9 | 1343.1 | 0 | 1557.27 | 53 | 0 | 10 | 0 | 1.06 | 0.145 | 389.9 | 13.6 | -0.02 | 389.9 | 1.087 | 237 | 0 | 0 | 0 | 227.6 | 0.1 | 219 | 44.35 | 29.37 | 7.41 | 0 | 200 | 0.29 | 4.06 | 4.38 | 1436.29 | 8.2 | 100 | 59.6 | 60 | 21.2 | 21 | 1253.5 | 1460 | 0 | -0.0003 | 650 | 1.254 | 34.8 | 43.64 | 43.69 | 0 | 0 | 0 | 0 | 0 | 0 | 0 | 0 | 0 | 0 | 2 | 42.92 | 125.58 | 159.8 | 6640.2 | 654.3 | 0
等径 | 7.8 | 99.9 | 1.08 | 0.135 | 7.9 | 1343 | 0 | 1555.08 | 75 | 0 | 10 | 0 | 1.06 | 0.146 | 390.9 | 13.73 | 0.04 | 390.9 | 1.087 | 237 | 0 | 0 | 0 | 227.7 | 0.2 | 216 | 44.35 | 29.37 | 7.41 | 0 | 200 | 0.28 | 3.91 | 4.25 | 1432.22 | 8.1 | 100 | 59.6 | 60 | 20.9 | 21 | 1253.6 | 1460 | 0 | 0.001 | 650 | 1.255 | 34.81 | 43.69 | 43.69 | 0 | 0 | 0 | 0 | 0 | 0 | 0 | 0 | 0 | 0 | 2 | 43.02 | 125.48 | 159.8 | 6640.9 | 654.4 | 0
等径 | 7.8 | 99.9 | 1.01 | 0.135 | 7.9 | 1342.9 | 0 | 1556.17 | 172 | 0 | 10 | 0 | 1.06 | 0.138 | 392 | 13.88 | 0 | 392 | 1.087 | 237 | 0 | 0 | 0 | 227.6 | 0.1 | 217.2 | 44.36 | 29.37 | 7.41 | 0 | 200 | 0.26 | 3.82 | 4.11 | 1440.36 | 8.1 | 100 | 59.6 | 60 | 21.1 | 21 | 1253.7 | 1460 | 0 | 0.0001 | 650 | 1.254 | 34.81 | 43.65 | 43.69 | 0 | 0 | 0 | 0 | 0 | 0 | 0 | 0 | 0 | 0 | 2 | 43.14 | 125.36 | 159.8 | 6641.6 | 654.5 | 0
等径 | 7.8 | 99.9 | 1.03 | 0.135 | 7.9 | 1342.7 | 0 | 1563.85 | 106 | 0 | 10 | 0 | 1.06 | 0.141 | 393 | 14.02 | 0 | 393 | 1.087 | 237 | 0 | 0 | 0 | 227.6 | 0.1 | 215.5 | 44.4 | 29.37 | 7.41 | 0 | 200 | 0.24 | 3.75 | 3.98 | 1436.29 | 8.1 | 100 | 59.6 | 60 | 21 | 21 | 1254 | 1460 | 0 | -0.0003 | 650 | 1.255 | 34.79 | 43.66 | 43.69 | 0 | 0 | 0 | 0 | 0 | 0 | 0 | 0 | 0 | 0 | 2 | 43.21 | 125.29 | 159.8 | 6642.3 | 654.5 | 0
等径 | 7.8 | 99.9 | 1.04 | 0.135 | 7.9 | 1342.6 | 0 | 1561.65 | 92 | 0 | 10 | 0 | 1.06 | 0.14 | 394 | 14.17 | 0 | 394 | 1.087 | 237 | 0 | 0 | 0 | 227.6 | 0.1 | 221.4 | 44.36 | 29.37 | 7.41 | 0 | 200 | 0.23 | 3.69 | 3.87 | 1424.08 | 8.1 | 100 | 59.6 | 60 | 21 | 21 | 1254 | 1460 | 0 | 0 | 650 | 1.255 | 34.81 | 43.69 | 43.69 | 0 | 0 | 0 | 0 | 0 | 0 | 0 | 0 | 0 | 0 | 2 | 43.39 | 125.11 | 159.9 | 6643 | 654.6 | 0
等径 | 7.8 | 99.9 | 1.01 | 0.135 | 7.9 | 1342.5 | 0 | 1557.27 | 79 | 0 | 10 | 0 | 1.06 | 0.139 | 395.1 | 14.32 | -0.04 | 395.1 | 1.087 | 237 | 0 | 0 | 0 | 227.4 | -0.1 | 228.6 | 44.32 | 29.37 | 7.41 | 0 | 200 | 0.25 | 3.67 | 3.78 | 1436.29 | 8.1 | 100 | 59.6 | 60 | 21 | 21 | 1254.2 | 1460 | 0 | -0.0007 | 650 | 1.255 | 34.81 | 43.69 | 43.69 | 0 | 0 | 0 | 0 | 0 | 0 | 0 | 0 | 0 | 0 | 2 | 43.43 | 125.07 | 159.9 | 6643.8 | 654.7 | 0
等径 | 7.8 | 99.9 | 1.02 | 0.135 | 7.9 | 1342.5 | 0 | 1559.46 | 75 | 0 | 10 | 0 | 1.06 | 0.136 | 396.1 | 14.45 | -0.03 | 396 | 1.087 | 237 | 0 | 0 | 0 | 227.4 | -0.1 | 227.7 | 44.33 | 29.37 | 7.41 | 0 | 200 | 0.26 | 3.65 | 3.73 | 1440.36 | 8.1 | 100 | 59.6 | 60 | 21 | 21 | 1254.2 | 1460 | 0 | -0.0009 | 650 | 1.254 | 34.81 | 43.65 | 43.69 | 0 | 0 | 0 | 0 | 0 | 0 | 0 | 0 | 0 | 0 | 2 | 43.49 | 125.01 | 159.9 | 6644.5 | 654.8 | 0
等径 | 7.8 | 99.9 | 0.99 | 0.135 | 7.9 | 1342.4 | 0 | 1557.27 | 107 | 0 | 10 | 0 | 1.06 | 0.132 | 397.4 | 14.62 | -0.01 | 397.4 | 1.086 | 237 | 0 | 0 | 0 | 227.3 | -0.2 | 223.9 | 44.29 | 29.37 | 7.41 | 0 | 200 | 0.33 | 3.62 | 3.68 | 1415.94 | 8.1 | 100 | 59.6 | 60 | 21 | 21 | 1254.4 | 1460 | 0 | -0.0004 | 650 | 1.254 | 34.79 | 43.63 | 43.69 | 0 | 0 | 0 | 0 | 0 | 0 | 0 | 0 | 0 | 0 | 2 | 43.62 | 124.88 | 159.9 | 6645.4 | 654.9 | 0
等径 | 7.8 | 99.9 | 1.04 | 0.135 | 7.9 | 1342.4 | 0 | 1560.56 | 72 | 0 | 10 | 0 | 1.06 | 0.139 | 398.1 | 14.73 | -0.02 | 398.1 | 1.086 | 237 | 0 | 0 | 0 | 227.4 | -0.1 | 227.5 | 44.3 | 29.37 | 7.41 | 0 | 200 | 0.34 | 3.56 | 3.66 | 1436.29 | 8.1 | 100 | 59.6 | 60 | 21.1 | 21 | 1254.5 | 1460 | 0 | -0.0011 | 650 | 1.254 | 34.81 | 43.65 | 43.69 | 0 | 0 | 0 | 0 | 0 | 0 | 0 | 0 | 0 | 0 | 2 | 43.69 | 124.81 | 159.9 | 6645.9 | 655 | 0
等径 | 7.8 | 99.9 | 0.99 | 0.135 | 7.9 | 1342.4 | 0 | 1560.56 | 89 | 0 | 10 | 0 | 1.06 | 0.137 | 399.1 | 14.87 | -0.04 | 399.1 | 1.086 | 237 | 0 | 0 | 0 | 227.3 | -0.2 | 226.1 | 44.28 | 29.37 | 7.41 | 0 | 200 | 0.24 | 3.51 | 3.63 | 1444.42 | 8.1 | 100 | 59.6 | 60 | 21.2 | 21 | 1254.5 | 1460 | 0 | -0.0007 | 650 | 1.255 | 34.82 | 43.7 | 43.69 | 0 | 0 | 0 | 0 | 0 | 0 | 0 | 0 | 0 | 0 | 2 | 43.78 | 124.72 | 160 | 6646.6 | 655.1 | 0
等径 | 7.8 | 99.9 | 1.01 | 0.135 | 7.9 | 1342.3 | 0 | 1561.65 | 143 | 0 | 10 | 0 | 1.06 | 0.138 | 400.2 | 15.02 | -0.03 | 400.2 | 1.086 | 237 | 0 | 0 | 0 | 227.3 | -0.2 | 225.9 | 44.28 | 29.37 | 7.41 | 0 | 200 | 0.31 | 3.45 | 3.58 | 1448.49 | 8.1 | 100 | 59.6 | 60 | 21.1 | 21 | 1254.6 | 1460 | 0 | -0.0002 | 650 | 1.255 | 34.81 | 43.69 | 43.69 | 0 | 0 | 0 | 0 | 0 | 0 | 0 | 0 | 0 | 0 | 2 | 43.94 | 124.56 | 160 | 6647.4 | 655.2 | 0
等径 | 7.8 | 99.9 | 1.04 | 0.135 | 7.9 | 1342.3 | 0 | 1551.8 | 69 | 0 | 10 | 0 | 1.06 | 0.14 | 401.2 | 15.15 | -0.05 | 401.2 | 1.086 | 237 | 0 | 0 | 0 | 227.3 | -0.2 | 228.7 | 44.31 | 29.37 | 7.41 | 0 | 200 | 0.32 | 3.42 | 3.53 | 1428.15 | 8.1 | 100 | 59.6 | 60 | 21 | 21 | 1254.7 | 1460 | 0 | -0.0012 | 650 | 1.253 | 34.83 | 43.64 | 43.69 | 0 | 0 | 0 | 0 | 0 | 0 | 0 | 0 | 0 | 0 | 2 | 44 | 124.5 | 160 | 6648.1 | 655.3 | 0
等径 | 7.8 | 99.9 | 1.02 | 0.135 | 7.9 | 1342.2 | 0 | 1555.08 | 54 | 0 | 10 | 0 | 1.06 | 0.136 | 402.1 | 15.27 | -0.05 | 402.1 | 1.085 | 237 | 0 | 0 | 0 | 227.2 | -0.3 | 228.9 | 44.27 | 29.37 | 7.41 | 0 | 200 | 0.33 | 3.37 | 3.49 | 1436.29 | 8.1 | 100 | 59.6 | 60 | 21 | 21 | 1254.7 | 1460 | 0 | -0.001 | 650 | 1.255 | 34.82 | 43.7 | 43.69 | 0 | 0 | 0 | 0 | 0 | 0 | 0 | 0 | 0 | 0 | 2 | 44.08 | 124.42 | 160 | 6648.8 | 655.3 | 0
等径 | 7.8 | 99.9 | 1.02 | 0.135 | 7.9 | 1342.2 | 0 | 1551.8 | 106 | 0 | 10 | 0 | 1.06 | 0.138 | 403.1 | 15.41 | -0.06 | 403.1 | 1.085 | 237 | 0 | 0 | 0 | 227.1 | -0.4 | 226.4 | 44.23 | 29.37 | 7.41 | 0 | 200 | 0.42 | 3.34 | 3.44 | 1432.22 | 8.1 | 100 | 59.6 | 60 | 21 | 21 | 1254.9 | 1460 | 0 | -0.0012 | 650 | 1.255 | 34.81 | 43.69 | 43.68 | 0 | 0 | 0 | 0 | 0 | 0 | 0 | 0 | 0 | 0 | 2 | 44.17 | 124.33 | 160 | 6649.5 | 655.4 | 0
等径 | 7.8 | 99.9 | 0.87 | 0.135 | 7.9 | 1342.2 | 0 | 1549.62 | 63 | 0 | 10 | 0 | 1.06 | 0.118 | 404.1 | 15.55 | -0.06 | 404.1 | 1.085 | 237 | 0 | 0 | 0 | 226.9 | -0.6 | 225.1 | 44.3 | 29.37 | 7.41 | 0 | 200 | 0.43 | 3.31 | 3.4 | 1428.15 | 8.2 | 100 | 59.5 | 60 | 21.1 | 21 | 1255 | 1460 | 0 | -0.0017 | 650 | 1.253 | 34.81 | 43.62 | 43.68 | 0 | 0 | 0 | 0 | 0 | 0 | 0 | 0 | 0 | 0 | 2 | 44.27 | 124.23 | 160.1 | 6650.2 | 655.5 | 0
等径 | 7.8 | 99.9 | 0.93 | 0.135 | 7.9 | 1342.1 | 0 | 1548.54 | 84 | 0 | 10 | 0 | 1.06 | 0.126 | 405.1 | 15.68 | -0.08 | 405.1 | 1.085 | 237 | 0 | 0 | 0 | 226.9 | -0.6 | 227.1 | 44.27 | 29.37 | 7.41 | 0 | 200 | 0.56 | 3.28 | 3.36 | 1415.94 | 8.2 | 100 | 59.6 | 60 | 21.1 | 21 | 1255 | 1460 | 0 | -0.0012 | 650 | 1.253 | 34.81 | 43.62 | 43.68 | 0 | 0 | 0 | 0 | 0 | 0 | 0 | 0 | 0 | 0 | 2 | 44.35 | 124.15 | 160.1 | 6650.9 | 655.6 | 0
等径 | 7.8 | 99.9 | 1 | 0.135 | 7.9 | 1342.1 | 0 | 1556.17 | 53 | 0 | 10 | 0 | 1.06 | 0.134 | 406 | 15.81 | -0.08 | 406 | 1.084 | 237 | 0 | 0 | 0 | 226.9 | -0.6 | 227.3 | 44.26 | 29.37 | 7.41 | 0 | 200 | 0.44 | 3.28 | 3.32 | 1428.15 | 8.1 | 100 | 59.6 | 60 | 21 | 21 | 1255 | 1460 | 0 | -0.0014 | 650 | 1.254 | 34.81 | 43.65 | 43.68 | 0 | 0 | 0 | 0 | 0 | 0 | 0 | 0 | 0 | 0 | 2 | 44.44 | 124.06 | 160.1 | 6651.7 | 655.7 | 0
等径 | 7.8 | 99.9 | 1.08 | 0.135 | 7.9 | 1342.1 | 0 | 1556.17 | 111 | 0 | 10 | 0 | 1.06 | 0.143 | 407.1 | 15.97 | -0.09 | 407.1 | 1.084 | 237 | 0 | 0 | 0 | 226.9 | -0.6 | 225.8 | 44.25 | 29.37 | 7.41 | 0 | 200 | 0.34 | 3.29 | 3.3 | 1428.15 | 8.1 | 100 | 59.6 | 60 | 21 | 21 | 1255 | 1460 | 0 | -0.002 | 650 | 1.252 | 34.82 | 43.59 | 43.67 | 0 | 0 | 0 | 0 | 0 | 0 | 0 | 0 | 0 | 0 | 2 | 44.56 | 123.94 | 160.1 | 6652.5 | 655.8 | 0
等径 | 7.8 | 99.9 | 0.92 | 0.135 | 7.9 | 1342 | 0 | 1553.99 | 52 | 0 | 10 | 0 | 1.06 | 0.12 | 408 | 16.09 | -0.06 | 408 | 1.084 | 237 | 0 | 0 | 0 | 226.8 | -0.7 | 227.7 | 44.26 | 29.37 | 7.41 | 0 | 200 | 0.34 | 3.3 | 3.29 | 1428.15 | 8.2 | 100 | 59.6 | 60 | 21.1 | 21 | 1255 | 1460 | 0 | -0.0016 | 650 | 1.254 | 34.8 | 43.64 | 43.67 | 0 | 0 | 0 | 0 | 0 | 0 | 0 | 0 | 0 | 0 | 2 | 44.6 | 123.9 | 160.1 | 6653.1 | 655.9 | 0
等径 | 7.8 | 99.9 | 1.02 | 0.135 | 7.9 | 1342 | 0 | 1552.9 | 98 | 0 | 10 | 0 | 1.06 | 0.141 | 409 | 16.22 | -0.05 | 409 | 1.083 | 237 | 0 | 0 | 0 | 226.9 | -0.6 | 223.1 | 44.19 | 29.37 | 7.41 | 0 | 200 | 0.28 | 3.33 | 3.29 | 1432.22 | 8.2 | 100 | 59.6 | 60 | 21 | 21 | 1255.2 | 1460 | 0 | 0 | 650 | 1.255 | 34.79 | 43.66 | 43.67 | 0 | 0 | 0 | 0 | 0 | 0 | 0 | 0 | 0 | 0 | 2 | 44.72 | 123.78 | 160.2 | 6653.8 | 656 | 0
等径 | 7.8 | 99.9 | 1.05 | 0.135 | 7.9 | 1342.1 | 0 | 1553.99 | 0 | 0 | 10 | 0 | 1.06 | 0.144 | 410 | 16.36 | -0.05 | 410 | 1.083 | 237 | 0 | 0 | 0 | 227 | -0.5 | 226.1 | 44.23 | 29.37 | 7.41 | 0 | 200 | 0.36 | 3.34 | 3.31 | 1428.15 | 8.1 | 100 | 59.6 | 60 | 21.2 | 21 | 1255.2 | 1460 | 0 | -0.0009 | 650 | 1.254 | 34.77 | 43.6 | 43.67 | 0 | 0 | 0 | 0 | 0 | 0 | 0 | 0 | 0 | 0 | 2 | 44.82 | 123.68 | 160.2 | 6654.6 | 656.1 | 0
等径 | 7.8 | 100 | 1.01 | 0.135 | 7.9 | 1342.1 | 0 | 1551.8 | 109 | 0 | 10 | 0 | 1.06 | 0.137 | 411 | 16.5 | -0.05 | 411 | 1.083 | 237 | 0 | 0 | 0 | 227 | -0.5 | 224.3 | 44.21 | 29.37 | 7.41 | 0 | 200 | 0.29 | 3.36 | 3.32 | 1415.94 | 8.1 | 100 | 59.6 | 60 | 21.2 | 21 | 1255.2 | 1460 | 0 | -0.0015 | 650 | 1.255 | 34.8 | 43.67 | 43.66 | 0 | 0 | 0 | 0 | 0 | 0 | 0 | 0 | 0 | 0 | 2 | 44.89 | 123.61 | 160.2 | 6655.3 | 656.1 | 0
等径 | 7.8 | 99.9 | 1.04 | 0.135 | 7.9 | 1342.1 | 0 | 1555.08 | 82 | 0 | 10 | 0 | 1.06 | 0.141 | 411.9 | 16.62 | -0.04 | 411.9 | 1.083 | 237 | 0 | 0 | 0 | 227.1 | -0.4 | 230.3 | 44.22 | 29.37 | 7.41 | 0 | 200 | 0.28 | 3.36 | 3.33 | 1432.22 | 8.1 | 100 | 59.6 | 60 | 21.1 | 21 | 1255 | 1460 | 0 | 0 | 650 | 1.254 | 34.78 | 43.61 | 43.66 | 0 | 0 | 0 | 0 | 0 | 0 | 0 | 0 | 0 | 0 | 2 | 45.01 | 123.49 | 160.2 | 6655.9 | 656.2 | 0
等径 | 7.8 | 99.9 | 1.03 | 0.135 | 7.9 | 1342.1 | 0 | 1551.8 | 63 | 0 | 10 | 0 | 1.06 | 0.14 | 413 | 16.77 | -0.05 | 413 | 1.082 | 237 | 0 | 0 | 0 | 227.1 | -0.4 | 228 | 44.2 | 29.37 | 7.41 | 0 | 200 | 0.36 | 3.42 | 3.35 | 1432.22 | 8.1 | 100 | 59.6 | 60 | 21.2 | 21 | 1255 | 1460 | 0 | -0.0012 | 650 | 1.255 | 34.82 | 43.7 | 43.66 | 0 | 0 | 0 | 0 | 0 | 0 | 0 | 0 | 0 | 0 | 2 | 45.09 | 123.41 | 160.2 | 6656.7 | 656.3 | 0
等径 | 7.8 | 99.9 | 1.06 | 0.135 | 7.9 | 1342.1 | 0 | 1552.9 | 50 | 0 | 10 | 0 | 1.06 | 0.145 | 413.9 | 16.9 | -0.05 | 413.9 | 1.082 | 237 | 0 | 0 | 0 | 227.1 | -0.4 | 231.7 | 44.23 | 29.37 | 7.41 | 0 | 200 | 0.36 | 3.5 | 3.37 | 1420.01 | 8.2 | 100 | 59.6 | 60 | 21.2 | 21 | 1255 | 1460 | 0 | -0.0007 | 650 | 1.255 | 34.79 | 43.66 | 43.66 | 0 | 0 | 0 | 0 | 0 | 0 | 0 | 0 | 0 | 0 | 2 | 45.21 | 123.29 | 160.3 | 6657.4 | 656.4 | 0
等径 | 7.8 | 99.9 | 1 | 0.135 | 7.9 | 1342.2 | 0 | 1555.08 | 77 | 0 | 10 | 0 | 1.06 | 0.138 | 415 | 17.04 | -0.06 | 414.9 | 1.082 | 237 | 0 | 0 | 0 | 227 | -0.5 | 230.5 | 44.19 | 29.37 | 7.41 | 0 | 200 | 0.45 | 3.54 | 3.4 | 1432.22 | 8.2 | 100 | 59.6 | 60 | 21 | 21 | 1255 | 1460 | 0 | -0.0015 | 650 | 1.253 | 34.79 | 43.59 | 43.66 | 0 | 0 | 0 | 0 | 0 | 0 | 0 | 0 | 0 | 0 | 2 | 45.29 | 123.21 | 160.3 | 6658.1 | 656.5 | 0
等径 | 7.8 | 99.9 | 1.06 | 0.135 | 7.9 | 1342.2 | 0 | 1553.99 | 8 | 0 | 10 | 0 | 1.06 | 0.145 | 416 | 17.18 | -0.03 | 416 | 1.082 | 237 | 0 | 0 | 0 | 227.2 | -0.3 | 230 | 44.12 | 29.37 | 7.41 | 0 | 200 | 0.36 | 3.75 | 3.45 | 1424.08 | 8.2 | 100 | 59.6 | 60 | 21.1 | 21 | 1255.2 | 1460 | 0 | -0.0003 | 650 | 1.255 | 34.81 | 43.69 | 43.66 | 0 | 0 | 0 | 0 | 0 | 0 | 0 | 0 | 0 | 0 | 2 | 45.38 | 123.12 | 160.3 | 6658.8 | 656.6 | 0
等径 | 7.8 | 99.9 | 1.07 | 0.135 | 7.9 | 1342.2 | 0 | 1556.17 | 55 | 0 | 10 | 0 | 1.06 | 0.144 | 416.4 | 17.23 | -0.03 | 416.2 | 1.082 | 237 | 0 | 0 | 0 | 227.2 | -0.3 | 228.7 | 44.19 | 29.37 | 7.41 | 0 | 200 | 0.44 | 3.75 | 3.47 | 1415.94 | 8.1 | 100 | 59.6 | 60 | 21.1 | 21 | 1255.2 | 1460 | 0 | -0.0009 | 650 | 1.253 | 34.8 | 43.6 | 43.66 | 0 | 0 | 0 | 0 | 0 | 0 | 0 | 0 | 0 | 0 | 2 | 45.42 | 123.08 | 160.3 | 6659.1 | 656.6 | 0
等径 | 7.8 | 99.9 | 1.06 | 0.135 | 7.9 | 1342.4 | 0 | 1556.17 | 89 | 0 | 10 | 0 | 1.06 | 0.144 | 418.1 | 17.48 | -0.02 | 418.1 | 1.081 | 237 | 0 | 0 | 0 | 227.3 | -0.2 | 227.6 | 44.17 | 29.37 | 7.41 | 0 | 200 | 0.4 | 4.09 | 3.67 | 1432.22 | 8.1 | 100 | 59.6 | 60 | 21 | 21 | 1255.5 | 1460 | 0 | -0.0005 | 650 | 1.252 | 34.8 | 43.57 | 43.66 | 0 | 0 | 0 | 0 | 0 | 0 | 0 | 0 | 0 | 0 | 2 | 45.61 | 122.89 | 160.4 | 6660.4 | 656.8 | 0
等径 | 7.8 | 99.9 | 1.04 | 0.135 | 7.9 | 1342.5 | 0 | 1556.17 | 109 | 0 | 10 | 0 | 1.06 | 0.145 | 418.8 | 17.57 | 0 | 418.8 | 1.081 | 237 | 0 | 0 | 0 | 227.3 | -0.2 | 227.4 | 44.16 | 29.37 | 7.41 | 0 | 200 | 0.46 | 4.17 | 3.77 | 1444.42 | 8.2 | 100 | 59.6 | 60 | 21.1 | 21 | 1255.5 | 1460 | 0 | 0.0003 | 650 | 1.253 | 34.82 | 43.63 | 43.66 | 0 | 0 | 0 | 0 | 0 | 0 | 0 | 0 | 0 | 0 | 2 | 45.65 | 122.85 | 160.4 | 6660.8 | 656.8 | 0
等径 | 7.8 | 99.9 | 1.06 | 0.135 | 7.9 | 1342.7 | 0 | 1558.36 | 102 | 0 | 10 | 0 | 1.06 | 0.148 | 420.1 | 17.74 | 0.03 | 420.1 | 1.081 | 237 | 0 | 0 | 0 | 227.5 | 0 | 227 | 44.14 | 29.37 | 7.41 | 0 | 200 | 0.39 | 4.44 | 3.98 | 1436.29 | 8.2 | 100 | 59.6 | 60 | 21 | 21 | 1255.6 | 1460 | 0 | 0.0015 | 650 | 1.252 | 34.83 | 43.61 | 43.66 | 0 | 0 | 0 | 0 | 0 | 0 | 0 | 0 | 0 | 0 | 2 | 45.77 | 122.73 | 160.4 | 6661.7 | 656.9 | 0
等径 | 7.8 | 99.9 | 1.02 | 0.135 | 7.9 | 1342.9 | 0 | 1555.08 | 72 | 0 | 10 | 0 | 1.06 | 0.136 | 421.1 | 17.89 | 0 | 421.1 | 1.081 | 237 | 0 | 0 | 0 | 227.5 | 0 | 232.2 | 44.23 | 29.37 | 7.41 | 0 | 200 | 0.41 | 4.59 | 4.17 | 1432.22 | 8.1 | 100 | 59.6 | 60 | 21.3 | 21 | 1255.6 | 1460 | 0 | -0.0002 | 650 | 1.252 | 34.84 | 43.62 | 43.66 | 0 | 0 | 0 | 0 | 0 | 0 | 0 | 0 | 0 | 0 | 2 | 45.92 | 122.58 | 160.4 | 6662.4 | 657 | 0
等径 | 7.8 | 99.9 | 1.07 | 0.135 | 7.9 | 1343.1 | 0 | 1547.45 | 16 | 0 | 10 | 0 | 1.06 | 0.139 | 422.1 | 18.02 | 0.02 | 422.1 | 1.081 | 237 | 0 | 0 | 0 | 227.7 | 0.2 | 233.4 | 44.21 | 29.37 | 7.41 | 0 | 200 | 0.32 | 4.71 | 4.35 | 1420.01 | 8.2 | 100 | 59.6 | 60 | 21.1 | 21 | 1255.7 | 1460 | 0 | -0.0004 | 650 | 1.253 | 34.86 | 43.68 | 43.66 | 0 | 0 | 0 | 0 | 0 | 0 | 0 | 0 | 0 | 0 | 2 | 46.01 | 122.49 | 160.4 | 6663.1 | 657.1 | 0
等径 | 7.8 | 99.9 | 1.09 | 0.135 | 7.9 | 1343.3 | 0 | 1559.46 | 54 | 0 | 10 | 0 | 1.06 | 0.148 | 423.2 | 18.18 | 0.02 | 423.2 | 1.081 | 237 | 0 | 0 | 0 | 227.7 | 0.2 | 229 | 44.17 | 29.37 | 7.41 | 0 | 200 | 0.32 | 4.81 | 4.53 | 1432.22 | 8.2 | 100 | 59.6 | 60 | 21.1 | 21 | 1255.7 | 1460 | 0 | 0.0008 | 650 | 1.254 | 34.82 | 43.66 | 43.66 | 0 | 0 | 0 | 0 | 0 | 0 | 0 | 0 | 0 | 0 | 2 | 46.12 | 122.38 | 160.5 | 6663.8 | 657.2 | 0
等径 | 7.8 | 99.9 | 1.14 | 0.135 | 7.9 | 1343.4 | 0 | 1555.08 | 146 | 0 | 10 | 0 | 1.06 | 0.154 | 424.5 | 18.34 | 0.03 | 424.5 | 1.081 | 237 | 0 | 0 | 0 | 227.8 | 0.3 | 233.3 | 44.19 | 29.37 | 7.41 | 0 | 200 | 0.36 | 4.83 | 4.68 | 1440.36 | 8.2 | 100 | 59.6 | 60 | 21.1 | 21 | 1255.7 | 1460 | 0 | 0.0009 | 650 | 1.253 | 34.82 | 43.63 | 43.67 | 0 | 0 | 0 | 0 | 0 | 0 | 0 | 0 | 0 | 0 | 2 | 46.24 | 122.26 | 160.5 | 6664.7 | 657.3 | 0
等径 | 7.8 | 99.9 | 1.05 | 0.135 | 7.9 | 1343.5 | 0 | 1556.17 | 87 | 0 | 10 | 0 | 1.06 | 0.144 | 425.8 | 18.5 | 0.01 | 425.8 | 1.081 | 237 | 0 | 0 | 0 | 227.7 | 0.2 | 230.3 | 44.21 | 29.37 | 7.41 | 0 | 200 | 0.48 | 4.77 | 4.77 | 1415.94 | 8.2 | 100 | 59.5 | 60 | 21.2 | 21 | 1255.8 | 1460 | 0 | 0 | 650 | 1.253 | 34.85 | 43.67 | 43.67 | 0 | 0 | 0 | 0 | 0 | 0 | 0 | 0 | 0 | 0 | 2 | 46.37 | 122.13 | 160.5 | 6665.5 | 657.4 | 0
等径 | 7.8 | 99.9 | 1.1 | 0.135 | 7.9 | 1343.5 | 0 | 1553.99 | 6 | 0 | 10 | 0 | 1.06 | 0.145 | 426.6 | 18.64 | 0 | 426.6 | 1.081 | 237 | 0 | 0 | 0 | 227.7 | 0.2 | 232.4 | 44.27 | 29.37 | 7.41 | 0 | 200 | 0.43 | 4.7 | 4.79 | 1415.94 | 8.2 | 100 | 59.5 | 60 | 21.1 | 21 | 1255.8 | 1460 | 0 | -0.0001 | 650 | 1.251 | 34.84 | 43.58 | 43.67 | 0 | 0 | 0 | 0 | 0 | 0 | 0 | 0 | 0 | 0 | 2 | 46.49 | 122.01 | 160.5 | 6666.1 | 657.5 | 0
等径 | 7.8 | 99.9 | 1.07 | 0.135 | 7.9 | 1343.5 | 0 | 1557.27 | 203 | 0 | 10 | 0 | 1.06 | 0.144 | 427.6 | 18.76 | 0 | 427.6 | 1.081 | 237 | 0 | 0 | 0 | 227.6 | 0.1 | 234 | 44.14 | 29.37 | 7.41 | 0 | 200 | 0.37 | 4.63 | 4.78 | 1424.08 | 8.1 | 100 | 59.6 | 60 | 21 | 21 | 1255.8 | 1460 | 0 | 0.0001 | 650 | 1.252 | 34.83 | 43.61 | 43.67 | 0 | 0 | 0 | 0 | 0 | 0 | 0 | 0 | 0 | 0 | 2 | 46.51 | 121.99 | 160.5 | 6666.8 | 657.5 | 0
等径 | 7.8 | 100 | 1.06 | 0.135 | 7.9 | 1343.5 | 0 | 1555.08 | 4 | 0 | 10 | 0 | 1.06 | 0.142 | 428.5 | 18.9 | -0.04 | 428.5 | 1.081 | 237 | 0 | 0 | 0 | 227.5 | 0 | 234.9 | 44.17 | 29.37 | 7.41 | 0 | 200 | 0.31 | 4.54 | 4.73 | 1428.15 | 8.2 | 100 | 59.6 | 60 | 21 | 21 | 1255.9 | 1460 | 0 | -0.0008 | 650 | 1.254 | 34.85 | 43.7 | 43.67 | 0 | 0 | 0 | 0 | 0 | 0 | 0 | 0 | 0 | 0 | 2 | 46.66 | 121.84 | 160.6 | 6667.5 | 657.6 | 0
等径 | 7.8 | 99.9 | 0.97 | 0.135 | 7.9 | 1343.4 | 0 | 1557.27 | 103 | 0 | 10 | 0 | 1.06 | 0.14 | 429.5 | 19.03 | 0 | 429.5 | 1.081 | 237 | 0 | 0 | 0 | 227.4 | -0.1 | 232.7 | 44.23 | 29.37 | 7.41 | 0 | 200 | 0.38 | 4.42 | 4.66 | 1432.22 | 8.1 | 100 | 59.6 | 60 | 21 | 21 | 1256 | 1460 | 0 | -0.0001 | 650 | 1.253 | 34.83 | 43.64 | 43.67 | 0 | 0 | 0 | 0 | 0 | 0 | 0 | 0 | 0 | 0 | 2 | 46.73 | 121.77 | 160.6 | 6668.1 | 657.7 | 0
等径 | 7.8 | 99.9 | 1.02 | 0.135 | 7.9 | 1343.3 | 0 | 1556.17 | 78 | 0 | 10 | 0 | 1.06 | 0.136 | 430.6 | 19.17 | -0.06 | 430.5 | 1.08 | 237 | 0 | 0 | 0 | 227.3 | -0.2 | 229.8 | 44.2 | 29.37 | 7.41 | 0 | 200 | 0.32 | 4.38 | 4.57 | 1411.87 | 8.1 | 100 | 59.6 | 60 | 21 | 21 | 1256 | 1460 | 0 | -0.0012 | 650 | 1.253 | 34.83 | 43.64 | 43.67 | 0 | 0 | 0 | 0 | 0 | 0 | 0 | 0 | 0 | 0 | 2 | 46.82 | 121.68 | 160.6 | 6668.9 | 657.8 | 0
等径 | 7.8 | 99.9 | 0.98 | 0.135 | 7.9 | 1343.2 | 0 | 1562.75 | 55 | 0 | 10 | 0 | 1.06 | 0.138 | 431.6 | 19.31 | -0.06 | 431.6 | 1.08 | 237 | 0 | 0 | 0 | 227.2 | -0.3 | 230.2 | 44.11 | 29.37 | 7.41 | 0 | 200 | 0.3 | 4.25 | 4.48 | 1424.08 | 8.2 | 100 | 59.5 | 60 | 21.1 | 21 | 1256 | 1460 | 0 | -0.0009 | 650 | 1.251 | 34.83 | 43.57 | 43.67 | 0 | 0 | 0 | 0 | 0 | 0 | 0 | 0 | 0 | 0 | 2 | 46.89 | 121.61 | 160.6 | 6669.6 | 657.9 | 0
等径 | 7.8 | 99.9 | 1 | 0.135 | 7.9 | 1343.2 | 0 | 1553.99 | 79 | 0 | 10 | 0 | 1.06 | 0.137 | 432.5 | 19.44 | -0.06 | 432.5 | 1.08 | 237 | 0 | 0 | 0 | 227.1 | -0.4 | 234.2 | 44.27 | 29.37 | 7.41 | 0 | 200 | 0.32 | 4.18 | 4.39 | 1432.22 | 8.2 | 100 | 59.5 | 60 | 21.1 | 21 | 1256.1 | 1460 | 0 | -0.0016 | 650 | 1.252 | 34.84 | 43.62 | 43.67 | 0 | 0 | 0 | 0 | 0 | 0 | 0 | 0 | 0 | 0 | 2 | 47.02 | 121.48 | 160.6 | 6670.3 | 658 | 0
等径 | 7.8 | 99.9 | 0.93 | 0.135 | 7.9 | 1343.1 | 0 | 1555.08 | 84 | 0 | 10 | 0 | 1.06 | 0.132 | 433.5 | 19.57 | -0.07 | 433.5 | 1.08 | 237 | 0 | 0 | 0 | 227 | -0.5 | 235.9 | 44.23 | 29.37 | 7.41 | 0 | 200 | 0.2 | 4.1 | 4.3 | 1432.22 | 8.2 | 100 | 59.6 | 60 | 21 | 21 | 1256.1 | 1460 | 0 | -0.001 | 650 | 1.254 | 34.81 | 43.65 | 43.66 | 0 | 0 | 0 | 0 | 0 | 0 | 0 | 0 | 0 | 0 | 2 | 47.14 | 121.36 | 160.7 | 6671 | 658.1 | 0
等径 | 7.8 | 99.9 | 1.06 | 0.135 | 7.9 | 1343 | 0 | 1555.08 | 70 | 0 | 10 | 0 | 1.06 | 0.148 | 434.5 | 19.71 | -0.05 | 434.5 | 1.079 | 237 | 0 | 0 | 0 | 227.1 | -0.4 | 235.6 | 44.19 | 29.37 | 7.41 | 0 | 200 | 0.3 | 4.05 | 4.22 | 1436.29 | 8.2 | 100 | 59.6 | 60 | 21 | 21 | 1256.2 | 1460 | 0 | -0.0006 | 650 | 1.253 | 34.82 | 43.63 | 43.66 | 0 | 0 | 0 | 0 | 0 | 0 | 0 | 0 | 0 | 0 | 2 | 47.21 | 121.29 | 160.7 | 6671.7 | 658.2 | 0
等径 | 7.8 | 99.9 | 0.95 | 0.135 | 7.9 | 1342.9 | 0 | 1559.46 | 58 | 0 | 10 | 0 | 1.06 | 0.137 | 435.5 | 19.86 | -0.07 | 435.5 | 1.079 | 237 | 0 | 0 | 0 | 226.9 | -0.6 | 232.2 | 44.14 | 29.37 | 7.41 | 0 | 200 | 0.33 | 3.97 | 4.14 | 1428.15 | 8.2 | 100 | 59.6 | 60 | 21 | 21 | 1256.5 | 1460 | 0 | -0.002 | 650 | 1.253 | 34.82 | 43.63 | 43.66 | 0 | 0 | 0 | 0 | 0 | 0 | 0 | 0 | 0 | 0 | 2 | 47.28 | 121.22 | 160.7 | 6672.5 | 658.3 | 0
等径 | 7.8 | 99.9 | 0.95 | 0.135 | 7.9 | 1342.8 | 0 | 1559.46 | 153 | 0 | 10 | 0 | 1.06 | 0.127 | 436.5 | 19.99 | -0.06 | 436.5 | 1.079 | 237 | 0 | 0 | 0 | 227 | -0.5 | 229.5 | 44.17 | 29.37 | 7.41 | 0 | 200 | 0.28 | 3.88 | 4.08 | 1424.08 | 8.2 | 100 | 59.5 | 60 | 21 | 21 | 1256.5 | 1460 | 0 | -0.0019 | 650 | 1.251 | 34.83 | 43.57 | 43.66 | 0 | 0 | 0 | 0 | 0 | 0 | 0 | 0 | 0 | 0 | 2 | 47.41 | 121.09 | 160.7 | 6673.2 | 658.3 | 0
等径 | 7.8 | 99.9 | 0.99 | 0.135 | 7.9 | 1342.8 | 0 | 1559.46 | 76 | 0 | 10 | 0 | 1.06 | 0.126 | 437.5 | 20.12 | -0.08 | 437.5 | 1.079 | 237 | 0 | 0 | 0 | 227 | -0.5 | 225.5 | 44.15 | 29.37 | 7.41 | 0 | 200 | 0.43 | 3.82 | 4.01 | 1432.22 | 8.2 | 100 | 59.6 | 60 | 21.1 | 21 | 1256.5 | 1460 | 0 | -0.0018 | 650 | 1.253 | 34.84 | 43.65 | 43.65 | 0 | 0 | 0 | 0 | 0 | 0 | 0 | 0 | 0 | 0 | 2 | 47.5 | 121 | 160.7 | 6673.9 | 658.4 | 0
等径 | 7.8 | 99.9 | 1.02 | 0.135 | 7.9 | 1342.7 | 0 | 1560.56 | 64 | 0 | 10 | 0 | 1.06 | 0.136 | 438.6 | 20.27 | -0.08 | 438.6 | 1.078 | 237 | 0 | 0 | 0 | 226.9 | -0.6 | 225.5 | 44.13 | 29.37 | 7.41 | 0 | 200 | 0.39 | 3.75 | 3.92 | 1428.15 | 8.2 | 100 | 59.6 | 60 | 21.1 | 21 | 1256.4 | 1460 | 0 | -0.0018 | 650 | 1.254 | 34.81 | 43.65 | 43.65 | 0 | 0 | 0 | 0 | 0 | 0 | 0 | 0 | 0 | 0 | 2 | 47.58 | 120.92 | 160.8 | 6674.8 | 658.5 | 0
等径 | 7.8 | 99.9 | 1.01 | 0.135 | 7.9 | 1342.6 | 0 | 1558.36 | 59 | 0 | 10 | 0 | 1.06 | 0.134 | 439.4 | 20.39 | -0.07 | 439.4 | 1.078 | 237 | 0 | 0 | 0 | 226.9 | -0.6 | 225.1 | 44.08 | 29.37 | 7.41 | 0 | 200 | 0.35 | 3.73 | 3.86 | 1432.22 | 8.2 | 100 | 59.6 | 60 | 21.2 | 21 | 1256.4 | 1460 | 0 | -0.0011 | 650 | 1.251 | 34.83 | 43.57 | 43.65 | 0 | 0 | 0 | 0 | 0 | 0 | 0 | 0 | 0 | 0 | 2 | 47.68 | 120.82 | 160.8 | 6675.3 | 658.6 | 0
等径 | 7.8 | 99.9 | 0.98 | 0.135 | 7.9 | 1342.5 | 0 | 1558.36 | 108 | 0 | 10 | 0 | 1.06 | 0.134 | 440.5 | 20.55 | -0.08 | 440.5 | 1.078 | 237 | 0 | 0 | 0 | 226.8 | -0.7 | 228.8 | 44.15 | 29.37 | 7.41 | 0 | 200 | 0.24 | 3.64 | 3.78 | 1440.36 | 8.2 | 100 | 59.6 | 60 | 21 | 21 | 1256.5 | 1460 | 0 | -0.0018 | 650 | 1.253 | 34.83 | 43.64 | 43.64 | 0 | 0 | 0 | 0 | 0 | 0 | 0 | 0 | 0 | 0 | 2 | 47.81 | 120.69 | 160.8 | 6676.2 | 658.7 | 0
等径 | 7.8 | 99.9 | 1.06 | 0.135 | 7.9 | 1342.5 | 0 | 1558.36 | 47 | 0 | 10 | 0 | 1.06 | 0.142 | 441.2 | 20.65 | -0.09 | 441.2 | 1.078 | 237 | 0 | 0 | 0 | 226.9 | -0.6 | 227.4 | 44.11 | 29.37 | 7.41 | 0 | 200 | 0.32 | 3.67 | 3.74 | 1440.36 | 8.2 | 100 | 59.6 | 60 | 20.9 | 21 | 1256.4 | 1460 | 0 | -0.0021 | 650 | 1.252 | 34.81 | 43.58 | 43.64 | 0 | 0 | 0 | 0 | 0 | 0 | 0 | 0 | 0 | 0 | 2 | 47.82 | 120.68 | 160.8 | 6676.8 | 658.8 | 0
等径 | 7.8 | 99.9 | 1.05 | 0.135 | 7.9 | 1342.5 | 0 | 1559.46 | 74 | 0 | 10 | 0 | 1.06 | 0.14 | 442.2 | 20.78 | -0.05 | 442.2 | 1.078 | 237 | 0 | 0 | 0 | 226.9 | -0.6 | 221.1 | 44.07 | 29.37 | 7.41 | 0 | 200 | 0.26 | 3.67 | 3.69 | 1432.22 | 8.2 | 100 | 59.6 | 60 | 21.1 | 21 | 1256.2 | 1460 | 0 | -0.0005 | 650 | 1.252 | 34.82 | 43.59 | 43.64 | 0 | 0 | 0 | 0 | 0 | 0 | 0 | 0 | 0 | 0 | 2 | 47.9 | 120.6 | 160.8 | 6677.5 | 658.9 | 0
等径 | 7.8 | 99.9 | 0.97 | 0.135 | 7.9 | 1342.4 | 0 | 1555.08 | 170 | 0 | 10 | 0 | 1.06 | 0.133 | 443.2 | 20.91 | -0.05 | 443.2 | 1.077 | 237 | 0 | 0 | 0 | 226.9 | -0.6 | 216.2 | 44.11 | 29.37 | 7.41 | 0 | 200 | 0.34 | 3.76 | 3.67 | 1428.15 | 8.2 | 100 | 59.5 | 60 | 21 | 21 | 1256.2 | 1460 | 0 | -0.0013 | 650 | 1.253 | 34.82 | 43.63 | 43.64 | 0 | 0 | 0 | 0 | 0 | 0 | 0 | 0 | 0 | 0 | 2 | 48 | 120.5 | 160.9 | 6678.2 | 659 | 0
等径 | 7.8 | 99.9 | 0.99 | 0.135 | 7.9 | 1342.4 | 0 | 1560.56 | 46 | 0 | 10 | 0 | 1.06 | 0.134 | 444.4 | 21.07 | -0.03 | 444.4 | 1.077 | 237 | 0 | 0 | 0 | 227 | -0.5 | 220.6 | 44.06 | 29.37 | 7.41 | 0 | 200 | 0.38 | 3.8 | 3.68 | 1432.22 | 8.2 | 100 | 59.6 | 60 | 21 | 21 | 1256 | 1460 | 0 | -0.0007 | 650 | 1.251 | 34.8 | 43.53 | 43.63 | 0 | 0 | 0 | 0 | 0 | 0 | 0 | 0 | 0 | 0 | 2 | 48.12 | 120.38 | 160.9 | 6679 | 659.1 | 0
等径 | 7.8 | 99.9 | 0.95 | 0.135 | 7.9 | 1342.5 | 0 | 1561.65 | 189 | 0 | 10 | 0 | 1.06 | 0.128 | 445.2 | 21.2 | -0.05 | 445.2 | 1.077 | 237 | 0 | 0 | 0 | 227 | -0.5 | 219 | 44.08 | 29.37 | 7.41 | 0 | 200 | 0.28 | 4.03 | 3.72 | 1436.29 | 8.2 | 100 | 59.6 | 60 | 21 | 21 | 1256 | 1460 | 0 | -0.0015 | 650 | 1.254 | 34.8 | 43.64 | 43.63 | 0 | 0 | 0 | 0 | 0 | 0 | 0 | 0 | 0 | 0 | 2 | 48.17 | 120.33 | 160.9 | 6679.6 | 659.1 | 0
等径 | 7.8 | 99.9 | 1.07 | 0.135 | 7.9 | 1342.6 | 0 | 1563.85 | 68 | 0 | 10 | 0 | 1.06 | 0.145 | 446.4 | 21.34 | 0 | 446.4 | 1.077 | 237 | 0 | 0 | 0 | 227.2 | -0.3 | 218.1 | 44.07 | 29.37 | 7.41 | 0 | 200 | 0.2 | 4.12 | 3.8 | 1432.22 | 8.2 | 100 | 59.6 | 60 | 21 | 21 | 1256 | 1460 | 0 | 0.0007 | 650 | 1.253 | 34.8 | 43.6 | 43.63 | 0 | 0 | 0 | 0 | 0 | 0 | 0 | 0 | 0 | 0 | 2 | 48.29 | 120.21 | 160.9 | 6680.4 | 659.2 | 0
等径 | 7.8 | 99.9 | 1.08 | 0.135 | 7.9 | 1342.7 | 0 | 1564.95 | 96 | 0 | 10 | 0 | 1.06 | 0.142 | 447.4 | 21.49 | -0.02 | 447.4 | 1.077 | 237 | 0 | 0 | 0 | 227.4 | -0.1 | 228 | 44.05 | 29.37 | 7.41 | 0 | 200 | 0.22 | 4.32 | 3.92 | 1428.15 | 8.2 | 100 | 59.5 | 60 | 21 | 21 | 1256 | 1460 | 0 | -0.0008 | 650 | 1.252 | 34.8 | 43.57 | 43.63 | 0 | 0 | 0 | 0 | 0 | 0 | 0 | 0 | 0 | 0 | 2 | 48.39 | 120.11 | 161 | 6681.1 | 659.3 | 0
等径 | 7.8 | 99.9 | 1.02 | 0.135 | 7.9 | 1342.8 | 0 | 1558.36 | 90 | 0 | 10 | 0 | 1.06 | 0.138 | 448.4 | 21.62 | 0.01 | 448.4 | 1.077 | 237 | 0 | 0 | 0 | 227.4 | -0.1 | 228.5 | 44.07 | 29.37 | 7.41 | 0 | 200 | 0.23 | 4.42 | 4.05 | 1440.36 | 8.2 | 100 | 59.6 | 60 | 21.1 | 21 | 1256.1 | 1460 | 0 | -0.0002 | 650 | 1.251 | 34.8 | 43.53 | 43.64 | 0 | 0 | 0 | 0 | 0 | 0 | 0 | 0 | 0 | 0 | 2 | 48.51 | 119.99 | 161 | 6681.8 | 659.4 | 0
等径 | 7.8 | 99.9 | 1.06 | 0.135 | 7.9 | 1343 | 0 | 1563.85 | 90 | 0 | 10 | 0 | 1.06 | 0.146 | 449.6 | 21.79 | 0.02 | 449.6 | 1.076 | 237 | 0 | 0 | 0 | 227.5 | 0 | 226.2 | 44.05 | 29.37 | 7.41 | 0 | 200 | 0.18 | 4.57 | 4.23 | 1436.29 | 8.2 | 100 | 59.6 | 60 | 21.1 | 21 | 1256.2 | 1460 | 0 | 0.0009 | 650 | 1.254 | 34.81 | 43.65 | 43.64 | 0 | 0 | 0 | 0 | 0 | 0 | 0 | 0 | 0 | 0 | 2 | 48.63 | 119.87 | 161 | 6682.6 | 659.5 | 0
等径 | 7.8 | 99.9 | 1.1 | 0.135 | 7.9 | 1343.1 | 0 | 1556.17 | 91 | 0 | 10 | 0 | 1.06 | 0.146 | 450.5 | 21.91 | 0.03 | 450.5 | 1.076 | 237 | 0 | 0 | 0 | 227.7 | 0.2 | 232.3 | 44.11 | 29.37 | 7.41 | 0 | 200 | 0.21 | 4.68 | 4.37 | 1448.49 | 8.2 | 100 | 59.6 | 60 | 21.2 | 21 | 1256.2 | 1460 | 0 | 0.0003 | 650 | 1.254 | 34.81 | 43.65 | 43.64 | 0 | 0 | 0 | 0 | 0 | 0 | 0 | 0 | 0 | 0 | 2 | 48.74 | 119.76 | 161 | 6683.2 | 659.6 | 0
等径 | 7.8 | 99.9 | 1.1 | 0.135 | 7.9 | 1343.3 | 0 | 1556.17 | 70 | 0 | 10 | 0 | 1.06 | 0.149 | 451.5 | 22.05 | -0.04 | 451.5 | 1.076 | 237 | 0 | 0 | 0 | 227.7 | -0.3 | 233.4 | 44.06 | 29.37 | 7.41 | 0 | 200 | 0.22 | 4.73 | 4.52 | 1432.22 | 8.2 | 100 | 59.6 | 60 | 21 | 21 | 1256.3 | 1460 | 0 | -0.0003 | 650 | 1.253 | 34.81 | 43.62 | 43.64 | 0 | 0 | 0 | 0 | 0 | 0 | 0 | 0 | 0 | 0 | 2 | 48.79 | 119.71 | 161 | 6683.9 | 659.7 | 0
等径 | 7.8 | 99.9 | 1.02 | 0.135 | 7.9 | 1343.4 | 0 | 1561.65 | 55 | 0 | 10 | 0 | 1.06 | 0.137 | 452.4 | 22.17 | -0.04 | 452.4 | 1.076 | 237 | 0 | 0 | 0 | 227.6 | -0.4 | 232.3 | 44.09 | 29.37 | 7.41 | 0 | 200 | 0.26 | 4.74 | 4.62 | 1415.94 | 8.2 | 100 | 59.5 | 60 | 20.9 | 21 | 1256.4 | 1460 | 0 | -0.001 | 650 | 1.252 | 34.84 | 43.62 | 43.64 | 0 | 0 | 0 | 0 | 0 | 0 | 0 | 0 | 0 | 0 | 2 | 48.86 | 119.64 | 161.1 | 6684.6 | 659.7 | 0
等径 | 7.8 | 99.9 | 1.04 | 0.135 | 7.9 | 1343.5 | 0 | 1564.95 | 95 | 0 | 10 | 0 | 1.06 | 0.135 | 453.5 | 22.33 | -0.07 | 453.5 | 1.076 | 237 | 0 | 0 | 0 | 227.6 | -0.4 | 229.7 | 44.04 | 29.37 | 7.41 | 0 | 200 | 0.28 | 4.74 | 4.69 | 1436.29 | 8.2 | 100 | 59.6 | 60 | 21.1 | 21 | 1256.4 | 1460 | 0 | -0.0019 | 650 | 1.252 | 34.82 | 43.59 | 43.64 | 0 | 0 | 0 | 0 | 0 | 0 | 0 | 0 | 0 | 0 | 2 | 49 | 119.5 | 161.1 | 6685.4 | 659.8 | 0
等径 | 7.8 | 99.9 | 0.99 | 0.135 | 7.9 | 1343.5 | 0 | 1561.65 | 67 | 0 | 10 | 0 | 1.06 | 0.135 | 454.5 | 22.46 | -0.05 | 454.5 | 1.076 | 237 | 0 | 0 | 0 | 227.5 | -0.5 | 230.1 | 44.05 | 29.37 | 7.41 | 0 | 200 | 0.24 | 4.72 | 4.72 | 1432.22 | 8.2 | 100 | 59.6 | 60 | 21.1 | 21 | 1256.5 | 1460 | 0 | -0.0007 | 650 | 1.252 | 34.84 | 43.62 | 43.63 | 0 | 0 | 0 | 0 | 0 | 0 | 0 | 0 | 0 | 0 | 2 | 49.09 | 119.41 | 161.1 | 6686.1 | 659.9 | 0
等径 | 7.8 | 99.9 | 1.07 | 0.135 | 7.9 | 1343.5 | 0 | 1557.27 | 98 | 0 | 10 | 0 | 1.06 | 0.146 | 455.5 | 22.59 | -0.03 | 455.5 | 1.075 | 237 | 0 | 0 | 0 | 227.7 | -0.3 | 225.3 | 43.96 | 29.37 | 7.41 | 0 | 200 | 0.33 | 4.68 | 4.73 | 1428.15 | 8.2 | 100 | 59.6 | 60 | 21 | 21 | 1256.5 | 1460 | 0 | -0.0001 | 650 | 1.254 | 34.81 | 43.65 | 43.63 | 0 | 0 | 0 | 0 | 0 | 0 | 0 | 0 | 0 | 0 | 2 | 49.17 | 119.33 | 161.1 | 6686.8 | 660 | 0
等径 | 7.8 | 99.9 | 1.1 | 0.135 | 7.9 | 1343.5 | 0 | 1559.46 | 94 | 0 | 10 | 0 | 1.06 | 0.147 | 456.5 | 22.74 | -0.04 | 456.5 | 1.075 | 237 | 0 | 0 | 0 | 227.7 | -0.3 | 229.3 | 44.02 | 29.37 | 7.41 | 0 | 200 | 0.34 | 4.58 | 4.72 | 1440.36 | 8.2 | 100 | 59.6 | 60 | 21.2 | 21 | 1256.5 | 1460 | 0 | -0.0011 | 650 | 1.254 | 34.82 | 43.66 | 43.63 | 0 | 0 | 0 | 0 | 0 | 0 | 0 | 0 | 0 | 0 | 2 | 49.24 | 119.26 | 161.1 | 6687.5 | 660.1 | 0
等径 | 7.8 | 100 | 1.07 | 0.135 | 7.9 | 1343.4 | 0 | 1566.05 | 82 | 0 | 10 | 0 | 1.06 | 0.145 | 457.4 | 22.86 | -0.01 | 457.4 | 1.075 | 237 | 0 | 0 | 0 | 227.8 | -0.2 | 227 | 44.04 | 29.37 | 7.41 | 0 | 200 | 0.3 | 4.5 | 4.69 | 1444.42 | 8.2 | 100 | 59.6 | 60 | 21.2 | 21 | 1256.5 | 1460 | 0 | 0.0001 | 650 | 1.253 | 34.8 | 43.6 | 43.63 | 0 | 0 | 0 | 0 | 0 | 0 | 0 | 0 | 0 | 0 | 2 | 49.38 | 119.12 | 161.2 | 6688.1 | 660.2 | 0
等径 | 7.8 | 99.9 | 0.99 | 0.135 | 7.9 | 1343.4 | 0 | 1561.65 | 95 | 0 | 10 | 0 | 1.06 | 0.132 | 458.6 | 23.02 | 0.01 | 458.6 | 1.075 | 237 | 0 | 0 | 0 | 227.8 | -0.2 | 226.6 | 44.08 | 29.37 | 7.41 | 0 | 200 | 0.25 | 4.38 | 4.61 | 1436.29 | 8.2 | 100 | 59.6 | 60 | 21 | 21 | 1256.7 | 1460 | 0 | -0.0002 | 650 | 1.253 | 34.83 | 43.64 | 43.63 | 0 | 0 | 0 | 0 | 0 | 0 | 0 | 0 | 0 | 0 | 2 | 49.48 | 119.02 | 161.2 | 6689 | 660.3 | 0
等径 | 7.8 | 99.9 | 1 | 0.135 | 7.9 | 1343.3 | 0 | 1560.56 | 75 | 0 | 10 | 0 | 1.06 | 0.135 | 459.8 | 23.18 | 0 | 459.8 | 1.075 | 237 | 0 | 0 | 0 | 227.9 | -0.1 | 227 | 44.05 | 29.37 | 7.41 | 0 | 200 | 0.33 | 4.25 | 4.51 | 1428.15 | 8.2 | 100 | 59.5 | 60 | 21 | 21 | 1256.7 | 1460 | 0 | 0.0001 | 650 | 1.251 | 34.81 | 43.55 | 43.63 | 0 | 0 | 0 | 0 | 0 | 0 | 0 | 0 | 0 | 0 | 2 | 49.62 | 118.88 | 161.2 | 6689.8 | 660.4 | 0
等径 | 7.8 | 99.9 | 1.08 | 0.135 | 7.9 | 1343.2 | 0 | 1560.56 | 161 | 0 | 10 | 0 | 1.06 | 0.147 | 460.6 | 23.29 | -0.01 | 460.5 | 1.075 | 237 | 0 | 0 | 0 | 228 | 0 | 231.4 | 44.04 | 29.37 | 7.41 | 0 | 200 | 0.36 | 4.12 | 4.43 | 1428.15 | 8.2 | 100 | 59.6 | 60 | 21.1 | 21 | 1256.7 | 1460 | 0 | -0.0002 | 650 | 1.253 | 34.82 | 43.63 | 43.63 | 0 | 0 | 0 | 0 | 0 | 0 | 0 | 0 | 0 | 0 | 2 | 49.68 | 118.82 | 161.2 | 6690.3 | 660.5 | 0
等径 | 7.8 | 100 | 1 | 0.135 | 7.9 | 1343.1 | 0 | 1560.56 | 34 | 0 | 10 | 0 | 1.06 | 0.131 | 461.8 | 23.46 | -0.01 | 461.8 | 1.075 | 237 | 0 | 0 | 0 | 227.9 | -0.1 | 231.3 | 43.99 | 29.37 | 7.41 | 0 | 200 | 0.28 | 3.95 | 4.29 | 1432.22 | 8.3 | 100 | 59.6 | 60 | 21.1 | 21 | 1256.8 | 1460 | 0 | -0.0008 | 650 | 1.254 | 34.82 | 43.66 | 43.64 | 0 | 0 | 0 | 0 | 0 | 0 | 0 | 0 | 0 | 0 | 2 | 49.77 | 118.73 | 161.2 | 6691.2 | 660.6 | 0
等径 | 7.8 | 99.9 | 1.13 | 0.135 | 7.9 | 1342.9 | 0 | 1562.75 | 93 | 0 | 10 | 0 | 1.06 | 0.142 | 462.8 | 23.59 | -0.03 | 462.8 | 1.075 | 237 | 0 | 0 | 0 | 228.1 | 0.1 | 230.6 | 44 | 29.37 | 7.41 | 0 | 200 | 0.29 | 3.86 | 4.17 | 1440.36 | 8.2 | 100 | 59.6 | 60 | 21.1 | 21 | 1256.8 | 1460 | 0 | -0.0007 | 650 | 1.254 | 34.84 | 43.69 | 43.64 | 0 | 0 | 0 | 0 | 0 | 0 | 0 | 0 | 0 | 0 | 2 | 49.87 | 118.63 | 161.3 | 6691.8 | 660.6 | 0
等径 | 7.8 | 99.9 | 1.05 | 0.135 | 7.9 | 1342.8 | 0 | 1563.85 | 78 | 0 | 10 | 0 | 1.06 | 0.146 | 463.8 | 23.73 | 0.03 | 463.8 | 1.075 | 237 | 0 | 0 | 0 | 228 | 0 | 232.6 | 44.01 | 29.37 | 7.41 | 0 | 200 | 0.29 | 3.75 | 4.04 | 1436.29 | 8.2 | 100 | 59.6 | 60 | 21.1 | 21 | 1256.8 | 1460 | 0 | 0.001 | 650 | 1.253 | 34.8 | 43.6 | 43.64 | 0 | 0 | 0 | 0 | 0 | 0 | 0 | 0 | 0 | 0 | 2 | 49.97 | 118.53 | 161.3 | 6692.5 | 660.7 | 0
等径 | 7.8 | 100 | 1.02 | 0.135 | 7.9 | 1342.7 | 0 | 1570.46 | 75 | 0 | 10 | 0 | 1.06 | 0.143 | 464.8 | 23.87 | 0 | 464.8 | 1.075 | 237 | 0 | 0 | 0 | 228 | 0 | 230.2 | 44 | 29.37 | 7.41 | 0 | 200 | 0.24 | 3.71 | 3.91 | 1444.42 | 8.2 | 100 | 59.6 | 60 | 21 | 21 | 1256.9 | 1460 | 0 | -0.0003 | 650 | 1.253 | 34.84 | 43.65 | 43.64 | 0 | 0 | 0 | 0 | 0 | 0 | 0 | 0 | 0 | 0 | 2 | 50.09 | 118.41 | 161.3 | 6693.2 | 660.8 | 0
等径 | 7.8 | 99.9 | 1.06 | 0.135 | 7.9 | 1342.5 | 0 | 1567.15 | 74 | 0 | 10 | 0 | 1.06 | 0.141 | 466 | 24.04 | 0.01 | 466 | 1.075 | 237 | 0 | 0 | 0 | 228.1 | 0.1 | 227.9 | 44.03 | 29.37 | 7.41 | 0 | 200 | 0.17 | 3.67 | 3.79 | 1444.42 | 8.2 | 100 | 59.6 | 60 | 21.2 | 21 | 1257 | 1460 | 0 | 0.0002 | 650 | 1.252 | 34.84 | 43.62 | 43.64 | 0 | 0 | 0 | 0 | 0 | 0 | 0 | 0 | 0 | 0 | 2 | 50.21 | 118.29 | 161.3 | 6694.1 | 660.9 | 0
等径 | 7.8 | 99.9 | 1.04 | 0.135 | 7.9 | 1342.5 | 0 | 1563.85 | 70 | 0 | 10 | 0 | 1.06 | 0.138 | 467.1 | 24.18 | 0 | 467.1 | 1.075 | 237 | 0 | 0 | 0 | 228 | 0 | 227.4 | 44.02 | 29.37 | 7.41 | 0 | 200 | 0.25 | 3.66 | 3.72 | 1424.08 | 8.2 | 100 | 59.6 | 60 | 21.1 | 21 | 1257.1 | 1460 | 0 | 0.0001 | 650 | 1.253 | 34.84 | 43.65 | 43.64 | 0 | 0 | 0 | 0 | 0 | 0 | 0 | 0 | 0 | 0 | 2 | 50.29 | 118.21 | 161.4 | 6694.8 | 661 | 0
等径 | 7.8 | 99.9 | 1.06 | 0.135 | 7.9 | 1342.4 | 0 | 1563.85 | 106 | 0 | 10 | 0 | 1.06 | 0.144 | 468 | 24.31 | -0.01 | 468 | 1.074 | 237 | 0 | 0 | 0 | 228 | 0 | 230.3 | 44.02 | 29.37 | 7.41 | 0 | 200 | 0.26 | 3.62 | 3.68 | 1440.36 | 8.2 | 100 | 59.5 | 60 | 21 | 21 | 1257.2 | 1460 | 0 | 0.0002 | 650 | 1.253 | 34.81 | 43.62 | 43.64 | 0 | 0 | 0 | 0 | 0 | 0 | 0 | 0 | 0 | 0 | 2 | 50.35 | 118.15 | 161.4 | 6695.4 | 661.1 | 0
等径 | 7.8 | 99.9 | 1.03 | 0.135 | 7.9 | 1342.4 | 0 | 1566.05 | 89 | 0 | 10 | 0 | 1.06 | 0.141 | 468.9 | 24.44 | -0.05 | 468.9 | 1.074 | 237 | 0 | 0 | 0 | 227.9 | -0.1 | 226.4 | 43.96 | 29.37 | 7.41 | 0 | 200 | 0.19 | 3.64 | 3.65 | 1428.15 | 8.2 | 100 | 59.6 | 60 | 21.2 | 21 | 1257.3 | 1460 | 0 | -0.0008 | 650 | 1.253 | 34.8 | 43.6 | 43.64 | 0 | 0 | 0 | 0 | 0 | 0 | 0 | 0 | 0 | 0 | 2 | 50.45 | 118.05 | 161.4 | 6696.1 | 661.2 | 0
等径 | 7.8 | 99.9 | 0.94 | 0.135 | 7.9 | 1342.4 | 0 | 1569.35 | 78 | 0 | 10 | 0 | 1.06 | 0.13 | 469.9 | 24.58 | -0.05 | 469.9 | 1.074 | 237 | 0 | 0 | 0 | 227.7 | -0.3 | 226.5 | 43.94 | 29.37 | 7.41 | 0 | 200 | 0.22 | 3.58 | 3.64 | 1444.42 | 8.2 | 100 | 59.6 | 60 | 21.1 | 21 | 1257.4 | 1460 | 0 | -0.0015 | 650 | 1.253 | 34.82 | 43.63 | 43.64 | 0 | 0 | 0 | 0 | 0 | 0 | 0 | 0 | 0 | 0 | 2 | 50.55 | 117.95 | 161.4 | 6696.9 | 661.3 | 0
等径 | 7.8 | 99.9 | 0.94 | 0.135 | 7.9 | 1342.4 | 0 | 1563.85 | 81 | 0 | 10 | 0 | 1.06 | 0.127 | 470.9 | 24.71 | -0.07 | 470.9 | 1.074 | 237 | 0 | 0 | 0 | 227.6 | -0.4 | 226.4 | 43.97 | 29.37 | 7.41 | 0 | 200 | 0.16 | 3.6 | 3.63 | 1440.36 | 8.2 | 100 | 59.6 | 60 | 21 | 21 | 1257.5 | 1460 | 0 | -0.0015 | 650 | 1.252 | 34.8 | 43.57 | 43.64 | 0 | 0 | 0 | 0 | 0 | 0 | 0 | 0 | 0 | 0 | 2 | 50.66 | 117.84 | 161.4 | 6697.5 | 661.4 | 0
等径 | 7.8 | 99.9 | 1.05 | 0.135 | 7.9 | 1342.4 | 0 | 1559.46 | 77 | 0 | 10 | 0 | 1.06 | 0.14 | 472.2 | 24.9 | -0.05 | 472.2 | 1.074 | 237 | 0 | 0 | 0 | 227.7 | -0.3 | 230 | 44.01 | 29.37 | 7.41 | 0 | 200 | 0.28 | 3.64 | 3.62 | 1436.29 | 8.2 | 100 | 59.6 | 60 | 21 | 21 | 1257.7 | 1460 | 0 | -0.0014 | 650 | 1.252 | 34.81 | 43.58 | 43.63 | 0 | 0 | 0 | 0 | 0 | 0 | 0 | 0 | 0 | 0 | 2 | 50.81 | 117.69 | 161.5 | 6698.6 | 661.5 | 0
等径 | 7.8 | 99.9 | 1.01 | 0.135 | 7.9 | 1342.4 | 0 | 1566.05 | 84 | 0 | 10 | 0 | 1.06 | 0.141 | 472.9 | 24.98 | -0.03 | 472.9 | 1.073 | 237 | 0 | 0 | 0 | 227.7 | -0.3 | 233.3 | 44 | 29.37 | 7.41 | 0 | 200 | 0.21 | 3.62 | 3.62 | 1444.42 | 8.2 | 100 | 59.6 | 60 | 21 | 21 | 1257.6 | 1460 | 0 | -0.0002 | 650 | 1.251 | 34.8 | 43.53 | 43.63 | 0 | 0 | 0 | 0 | 0 | 0 | 0 | 0 | 0 | 0 | 2 | 50.86 | 117.64 | 161.5 | 6699 | 661.5 | 0
等径 | 7.8 | 99.9 | 1.09 | 0.135 | 7.9 | 1342.4 | 0 | 1564.95 | 135 | 0 | 10 | 0 | 1.06 | 0.148 | 474 | 25.14 | -0.05 | 474 | 1.073 | 237 | 0 | 0 | 0 | 227.6 | -0.3 | 235.7 | 44.03 | 29.37 | 7.41 | 0 | 200 | 0.23 | 3.71 | 3.63 | 1440.36 | 8.2 | 100 | 59.5 | 60 | 21 | 21 | 1257.5 | 1460 | 0 | -0.0008 | 650 | 1.253 | 34.81 | 43.62 | 43.63 | 0 | 0 | 0 | 0 | 0 | 0 | 0 | 0 | 0 | 0 | 2 | 50.97 | 117.53 | 161.5 | 6699.8 | 661.6 | 0
等径 | 7.8 | 99.9 | 1.06 | 0.135 | 7.9 | 1342.4 | 0 | 1563.85 | 142 | 0 | 10 | 0 | 1.06 | 0.144 | 474.9 | 25.25 | -0.02 | 474.9 | 1.073 | 237 | 0 | 0 | 0 | 227.7 | -0.3 | 234.3 | 43.98 | 29.37 | 7.41 | 0 | 200 | 0.21 | 3.81 | 3.65 | 1436.29 | 8.2 | 100 | 59.6 | 60 | 21 | 21 | 1257.5 | 1460 | 0 | 0 | 650 | 1.253 | 34.82 | 43.63 | 43.63 | 0 | 0 | 0 | 0 | 0 | 0 | 0 | 0 | 0 | 0 | 2 | 51.05 | 117.45 | 161.5 | 6700.4 | 661.7 | 0
等径 | 7.8 | 99.9 | 1.1 | 0.135 | 7.9 | 1342.4 | 0 | 1569.35 | 88 | 0 | 10 | 0 | 1.06 | 0.148 | 475.8 | 25.39 | 0.03 | 475.8 | 1.073 | 237 | 0 | 0 | 0 | 227.9 | -0.1 | 232.8 | 43.95 | 29.37 | 7.41 | 0 | 200 | 0.22 | 3.87 | 3.68 | 1448.49 | 8.2 | 100 | 59.5 | 60 | 21.1 | 21 | 1257.3 | 1460 | 0 | 0.0007 | 650 | 1.253 | 34.81 | 43.62 | 43.63 | 0 | 0 | 0 | 0 | 0 | 0 | 0 | 0 | 0 | 0 | 2 | 51.14 | 117.36 | 161.5 | 6701 | 661.8 | 0
等径 | 7.8 | 100 | 1.09 | 0.135 | 7.9 | 1342.5 | 0 | 1570.46 | 52 | 0 | 10 | 0 | 1.06 | 0.148 | 476.9 | 25.53 | -0.05 | 476.9 | 1.073 | 237 | 0 | 0 | 0 | 227.9 | -0.1 | 232.3 | 43.95 | 29.37 | 7.41 | 0 | 200 | 0.28 | 3.9 | 3.73 | 1444.42 | 8.2 | 100 | 59.6 | 60 | 21 | 21 | 1257.3 | 1460 | 0 | -0.0016 | 650 | 1.253 | 34.83 | 43.64 | 43.63 | 0 | 0 | 0 | 0 | 0 | 0 | 0 | 0 | 0 | 0 | 2 | 51.24 | 117.26 | 161.6 | 6701.8 | 661.9 | 0
等径 | 7.8 | 99.9 | 1.1 | 0.135 | 7.9 | 1342.6 | 0 | 1566.05 | 106 | 0 | 10 | 0 | 1.06 | 0.148 | 478 | 25.69 | 0 | 478 | 1.073 | 237 | 0 | 0 | 0 | 228 | 0 | 225.7 | 43.96 | 29.37 | 7.41 | 0 | 200 | 0.34 | 3.93 | 3.8 | 1432.22 | 8.2 | 100 | 59.6 | 60 | 21 | 21 | 1257.3 | 1460 | 0 | -0.0001 | 650 | 1.252 | 34.81 | 43.58 | 43.63 | 0 | 0 | 0 | 0 | 0 | 0 | 0 | 0 | 0 | 0 | 2 | 51.33 | 117.17 | 161.6 | 6702.6 | 662 | 0
等径 | 7.8 | 99.9 | 1.06 | 0.135 | 7.9 | 1342.6 | 0 | 1568.25 | 96 | 0 | 10 | 0 | 1.06 | 0.142 | 479 | 25.82 | -0.03 | 479 | 1.073 | 237 | 0 | 0 | 0 | 227.9 | -0.1 | 228.5 | 43.95 | 29.37 | 7.41 | 0 | 200 | 0.32 | 3.95 | 3.87 | 1436.29 | 8.2 | 100 | 59.6 | 60 | 21 | 21 | 1257.4 | 1460 | 0 | -0.0009 | 650 | 1.254 | 34.81 | 43.65 | 43.63 | 0 | 0 | 0 | 0 | 0 | 0 | 0 | 0 | 0 | 0 | 2 | 51.45 | 117.05 | 161.6 | 6703.3 | 662.1 | 0
等径 | 7.8 | 99.9 | 1.05 | 0.135 | 7.9 | 1342.7 | 0 | 1562.75 | 77 | 0 | 10 | 0 | 1.06 | 0.141 | 480 | 25.96 | -0.03 | 480 | 1.073 | 237 | 0 | 0 | 0 | 227.8 | -0.2 | 229 | 43.96 | 29.37 | 7.41 | 0 | 200 | 0.18 | 3.95 | 3.92 | 1436.29 | 8.2 | 100 | 59.6 | 60 | 21 | 21 | 1257.4 | 1460 | 0 | -0.0008 | 650 | 1.254 | 34.81 | 43.65 | 43.63 | 0 | 0 | 0 | 0 | 0 | 0 | 0 | 0 | 0 | 0 | 2 | 51.57 | 116.93 | 161.6 | 6704 | 662.1 | 0
等径 | 7.8 | 99.9 | 1.04 | 0.135 | 7.9 | 1342.7 | 0 | 1563.85 | 92 | 0 | 10 | 0 | 1.06 | 0.135 | 481 | 26.11 | -0.04 | 481 | 1.073 | 237 | 0 | 0 | 0 | 227.8 | -0.2 | 234 | 43.97 | 29.37 | 7.41 | 0 | 200 | 0.27 | 3.97 | 3.94 | 1436.29 | 8.2 | 100 | 59.6 | 60 | 21.1 | 21 | 1257.5 | 1460 | 0 | -0.0009 | 650 | 1.252 | 34.83 | 43.61 | 43.63 | 0 | 0 | 0 | 0 | 0 | 0 | 0 | 0 | 0 | 0 | 2 | 51.64 | 116.86 | 161.6 | 6704.7 | 662.2 | 0
等径 | 7.8 | 99.9 | 1 | 0.135 | 7.9 | 1342.7 | 0 | 1567.15 | 24 | 0 | 10 | 0 | 1.06 | 0.134 | 482.1 | 26.26 | -0.03 | 482.1 | 1.072 | 237 | 0 | 0 | 0 | 227.8 | -0.3 | 235.4 | 44 | 29.37 | 7.41 | 0 | 200 | 0.26 | 3.99 | 3.95 | 1432.22 | 8.2 | 100 | 59.6 | 60 | 21 | 21 | 1257.6 | 1460 | 0 | -0.0007 | 650 | 1.252 | 34.8 | 43.57 | 43.63 | 0 | 0 | 0 | 0 | 0 | 0 | 0 | 0 | 0 | 0 | 2 | 51.76 | 116.74 | 161.7 | 6705.5 | 662.3 | 0
等径 | 7.8 | 99.9 | 1.02 | 0.135 | 7.9 | 1342.7 | 0 | 1559.46 | 78 | 0 | 10 | 0 | 1.06 | 0.138 | 483 | 26.38 | -0.03 | 483 | 1.072 | 237 | 0 | 0 | 0 | 227.8 | -0.2 | 234.7 | 43.95 | 29.37 | 7.41 | 0 | 200 | 0.18 | 4 | 3.96 | 1440.36 | 8.2 | 100 | 59.6 | 60 | 21.1 | 21 | 1257.7 | 1460 | 0 | -0.0002 | 650 | 1.254 | 34.8 | 43.64 | 43.63 | 0 | 0 | 0 | 0 | 0 | 0 | 0 | 0 | 0 | 0 | 2 | 51.84 | 116.66 | 161.7 | 6706.1 | 662.4 | 0
等径 | 7.8 | 99.9 | 1.04 | 0.135 | 7.9 | 1342.7 | 0 | 1567.15 | 95 | 0 | 10 | 0 | 1.06 | 0.141 | 484 | 26.52 | -0.03 | 484 | 1.072 | 237 | 0 | 0 | 0 | 227.8 | -0.2 | 231.6 | 43.98 | 29.37 | 7.41 | 0 | 200 | 0.3 | 4.01 | 3.97 | 1432.22 | 8.2 | 100 | 59.6 | 60 | 21.2 | 21 | 1257.7 | 1460 | 0 | -0.0006 | 650 | 1.251 | 34.81 | 43.55 | 43.63 | 0 | 0 | 0 | 0 | 0 | 0 | 0 | 0 | 0 | 0 | 2 | 51.97 | 116.53 | 161.7 | 6706.9 | 662.5 | 0
等径 | 7.8 | 99.9 | 1.02 | 0.135 | 7.9 | 1342.7 | 0 | 1570.46 | 82 | 0 | 10 | 0 | 1.06 | 0.132 | 485 | 26.66 | -0.04 | 485 | 1.072 | 237 | 0 | 0 | 0 | 227.8 | -0.2 | 232.5 | 43.93 | 29.37 | 7.41 | 0 | 200 | 0.25 | 4.11 | 3.98 | 1440.36 | 8.2 | 100 | 59.6 | 60 | 20.9 | 21 | 1257.8 | 1460 | 0 | -0.0016 | 650 | 1.252 | 34.8 | 43.57 | 43.63 | 0 | 0 | 0 | 0 | 0 | 0 | 0 | 0 | 0 | 0 | 2 | 52.03 | 116.47 | 161.7 | 6707.6 | 662.6 | 0
等径 | 7.8 | 99.9 | 1.02 | 0.135 | 7.9 | 1342.8 | 0 | 1570.46 | 96 | 0 | 10 | 0 | 1.06 | 0.138 | 486 | 26.8 | -0.05 | 486 | 1.072 | 237 | 0 | 0 | 0 | 227.7 | -0.3 | 230.9 | 43.93 | 29.37 | 7.41 | 0 | 200 | 0.35 | 4.11 | 4.01 | 1436.29 | 8.2 | 100 | 59.6 | 60 | 21.2 | 21 | 1257.8 | 1460 | 0 | -0.0007 | 650 | 1.254 | 34.79 | 43.63 | 43.62 | 0 | 0 | 0 | 0 | 0 | 0 | 0 | 0 | 0 | 0 | 2 | 52.12 | 116.38 | 161.7 | 6708.3 | 662.7 | 0
等径 | 7.8 | 99.9 | 1.03 | 0.135 | 7.9 | 1342.8 | 0 | 1572.67 | 50 | 0 | 10 | 0 | 1.06 | 0.14 | 487 | 26.94 | -0.04 | 487 | 1.072 | 237 | 0 | 0 | 0 | 227.7 | -0.3 | 228.6 | 43.9 | 29.37 | 7.41 | 0 | 200 | 0.44 | 4.28 | 4.05 | 1448.49 | 8.2 | 100 | 59.6 | 60 | 21 | 21 | 1257.9 | 1460 | 0 | -0.0008 | 650 | 1.252 | 34.8 | 43.57 | 43.62 | 0 | 0 | 0 | 0 | 0 | 0 | 0 | 0 | 0 | 0 | 2 | 52.24 | 116.26 | 161.8 | 6709 | 662.8 | 0
等径 | 7.8 | 100 | 0.96 | 0.135 | 7.9 | 1342.9 | 0 | 1566.05 | 101 | 0 | 10 | 0 | 1.06 | 0.134 | 488.1 | 27.08 | -0.06 | 488.1 | 1.071 | 237 | 0 | 0 | 0 | 227.6 | -0.4 | 222.8 | 43.93 | 29.37 | 7.41 | 0 | 200 | 0.34 | 4.36 | 4.12 | 1415.94 | 8.2 | 100 | 59.6 | 60 | 21.2 | 21 | 1258 | 1460 | 0 | -0.0014 | 650 | 1.253 | 34.81 | 43.62 | 43.62 | 0 | 0 | 0 | 0 | 0 | 0 | 0 | 0 | 0 | 0 | 2 | 52.33 | 116.17 | 161.8 | 6709.8 | 662.9 | 0
等径 | 7.8 | 99.9 | 0.98 | 0.135 | 7.9 | 1343 | 0 | 1566.05 | 70 | 0 | 10 | 0 | 1.06 | 0.131 | 489 | 27.2 | -0.07 | 488.9 | 1.071 | 237 | 0 | 0 | 0 | 227.6 | -0.4 | 222.3 | 43.9 | 29.37 | 7.41 | 0 | 200 | 0.21 | 4.43 | 4.2 | 1432.22 | 8.2 | 100 | 59.6 | 60 | 21.2 | 21 | 1258 | 1460 | 0 | -0.0015 | 650 | 1.254 | 34.75 | 43.58 | 43.62 | 0 | 0 | 0 | 0 | 0 | 0 | 0 | 0 | 0 | 0 | 2 | 52.42 | 116.08 | 161.8 | 6710.4 | 662.9 | 0
等径 | 7.8 | 99.9 | 1 | 0.135 | 7.9 | 1343.1 | 0 | 1567.15 | 102 | 0 | 10 | 0 | 1.06 | 0.135 | 490 | 27.34 | -0.07 | 490 | 1.071 | 237 | 0 | 0 | 0 | 227.5 | -0.5 | 224.6 | 43.92 | 29.37 | 7.41 | 0 | 200 | 0.17 | 4.51 | 4.31 | 1452.56 | 8.2 | 100 | 59.6 | 60 | 21 | 21 | 1258.1 | 1460 | 0 | -0.0013 | 650 | 1.253 | 34.77 | 43.57 | 43.62 | 0 | 0 | 0 | 0 | 0 | 0 | 0 | 0 | 0 | 0 | 2 | 52.5 | 116 | 161.8 | 6711.2 | 663 | 0
等径 | 7.8 | 99.9 | 0.91 | 0.135 | 7.9 | 1343.2 | 0 | 1562.75 | 78 | 0 | 10 | 0 | 1.06 | 0.129 | 491 | 27.48 | -0.05 | 491 | 1.071 | 237 | 0 | 0 | 0 | 227.4 | -0.6 | 225.8 | 43.96 | 29.37 | 7.41 | 0 | 200 | 0.28 | 4.57 | 4.4 | 1436.29 | 8.2 | 100 | 59.6 | 60 | 21 | 21 | 1258.2 | 1460 | 0 | -0.0003 | 650 | 1.255 | 34.77 | 43.64 | 43.61 | 0 | 0 | 0 | 0 | 0 | 0 | 0 | 0 | 0 | 0 | 2 | 52.64 | 115.86 | 161.8 | 6711.9 | 663.1 | 0
等径 | 7.8 | 99.9 | 0.92 | 0.135 | 7.9 | 1343.2 | 0 | 1579.31 | 48 | 0 | 10 | 0 | 1.06 | 0.128 | 492 | 27.61 | -0.09 | 492 | 1.071 | 237 | 0 | 0 | 0 | 227.4 | -0.6 | 226.9 | 43.91 | 29.37 | 7.41 | 0 | 200 | 0.32 | 4.57 | 4.48 | 1448.49 | 8.2 | 100 | 59.6 | 60 | 21.1 | 21 | 1258.1 | 1460 | 0 | -0.0018 | 650 | 1.254 | 34.78 | 43.61 | 43.61 | 0 | 0 | 0 | 0 | 0 | 0 | 0 | 0 | 0 | 0 | 2 | 52.71 | 115.79 | 161.9 | 6712.6 | 663.2 | 0
等径 | 7.8 | 99.9 | 0.95 | 0.135 | 7.9 | 1343.3 | 0 | 1567.15 | 71 | 0 | 10 | 0 | 1.06 | 0.128 | 493 | 27.75 | -0.05 | 493 | 1.07 | 237 | 0 | 0 | 0 | 227.5 | -0.6 | 234 | 43.86 | 29.37 | 7.41 | 0 | 200 | 0.28 | 4.64 | 4.54 | 1444.42 | 8.2 | 100 | 59.6 | 60 | 21.1 | 21 | 1258 | 1460 | 0 | -0.0008 | 650 | 1.255 | 34.76 | 43.62 | 43.61 | 0 | 0 | 0 | 0 | 0 | 0 | 0 | 0 | 0 | 0 | 2 | 52.8 | 115.7 | 161.9 | 6713.4 | 663.3 | 0
等径 | 7.8 | 99.9 | 1 | 0.135 | 7.9 | 1343.3 | 0 | 1563.85 | 97 | 0 | 10 | 0 | 1.06 | 0.133 | 493.9 | 27.87 | -0.08 | 493.9 | 1.07 | 237 | 0 | 0 | 0 | 227.4 | -0.6 | 228.3 | 43.89 | 29.37 | 7.41 | 0 | 200 | 0.28 | 4.7 | 4.58 | 1436.29 | 8.2 | 100 | 59.6 | 60 | 21.2 | 21 | 1257.8 | 1460 | 0 | -0.0025 | 650 | 1.255 | 34.77 | 43.64 | 43.61 | 0 | 0 | 0 | 0 | 0 | 0 | 0 | 0 | 0 | 0 | 2 | 52.88 | 115.62 | 161.9 | 6714 | 663.4 | 0
等径 | 7.8 | 99.9 | 1.03 | 0.135 | 7.9 | 1343.4 | 0 | 1567.15 | 82 | 0 | 10 | 0 | 1.06 | 0.137 | 494.9 | 28 | -0.06 | 494.9 | 1.07 | 237 | 0 | 0 | 0 | 227.5 | -0.5 | 227.3 | 43.87 | 29.37 | 7.41 | 0 | 200 | 0.34 | 4.84 | 4.64 | 1444.42 | 8.1 | 100 | 59.6 | 60 | 21 | 21 | 1257.7 | 1460 | 0 | -0.0009 | 650 | 1.253 | 34.75 | 43.54 | 43.6 | 0 | 0 | 0 | 0 | 0 | 0 | 0 | 0 | 0 | 0 | 2 | 52.93 | 115.57 | 161.9 | 6714.7 | 663.5 | 0
等径 | 7.8 | 99.9 | 1.06 | 0.135 | 7.9 | 1343.5 | 0 | 1567.15 | 81 | 0 | 10 | 0 | 1.06 | 0.142 | 495.9 | 28.15 | -0.02 | 495.9 | 1.07 | 237 | 0 | 0 | 0 | 227.6 | -0.4 | 229.6 | 43.88 | 29.37 | 7.41 | 0 | 200 | 0.25 | 4.92 | 4.72 | 1448.49 | 8.1 | 100 | 59.6 | 60 | 21.2 | 21 | 1257.7 | 1460 | 0 | 0 | 650 | 1.253 | 34.77 | 43.57 | 43.6 | 0 | 0 | 0 | 0 | 0 | 0 | 0 | 0 | 0 | 0 | 2 | 53.09 | 115.41 | 162 | 6715.5 | 663.6 | 0
等径 | 7.8 | 100 | 1.03 | 0.135 | 7.9 | 1343.6 | 0 | 1575.99 | 78 | 0 | 10 | 0 | 1.06 | 0.145 | 497.1 | 28.3 | -0.03 | 497.1 | 1.07 | 237 | 0 | 0 | 0 | 227.7 | -0.3 | 224.3 | 43.86 | 29.37 | 7.41 | 0 | 200 | 0.24 | 4.86 | 4.82 | 1452.56 | 8.2 | 100 | 59.6 | 60 | 21 | 21 | 1257.7 | 1460 | 0 | -0.0004 | 650 | 1.253 | 34.78 | 43.58 | 43.6 | 0 | 0 | 0 | 0 | 0 | 0 | 0 | 0 | 0 | 0 | 2 | 53.19 | 115.31 | 162 | 6716.3 | 663.7 | 0
等径 | 7.8 | 99.9 | 1 | 0.135 | 7.9 | 1343.6 | 0 | 1570.46 | 112 | 0 | 10 | 0 | 1.06 | 0.14 | 497.9 | 28.42 | -0.03 | 497.9 | 1.07 | 237 | 0 | 0 | 0 | 227.7 | -0.3 | 224.1 | 43.9 | 29.37 | 7.41 | 0 | 200 | 0.25 | 4.83 | 4.87 | 1432.22 | 8.1 | 100 | 59.6 | 60 | 21.1 | 21 | 1257.7 | 1460 | 0 | -0.0007 | 650 | 1.254 | 34.79 | 43.63 | 43.6 | 0 | 0 | 0 | 0 | 0 | 0 | 0 | 0 | 0 | 0 | 2 | 53.24 | 115.26 | 162 | 6716.9 | 663.7 | 0
等径 | 7.8 | 100 | 1.13 | 0.135 | 7.9 | 1343.6 | 0 | 1571.56 | 84 | 0 | 10 | 0 | 1.06 | 0.149 | 499 | 28.57 | -0.02 | 499 | 1.07 | 237 | 0 | 0 | 0 | 227.9 | -0.1 | 226.2 | 43.89 | 29.37 | 7.41 | 0 | 200 | 0.26 | 4.65 | 4.87 | 1436.29 | 8.2 | 100 | 59.6 | 60 | 21 | 21 | 1257.7 | 1460 | 0 | 0 | 650 | 1.252 | 34.8 | 43.57 | 43.6 | 0 | 0 | 0 | 0 | 0 | 0 | 0 | 0 | 0 | 0 | 2 | 53.37 | 115.13 | 162 | 6717.6 | 663.8 | 0
等径 | 7.8 | 99.9 | 1.03 | 0.135 | 7.9 | 1343.6 | 0 | 1571.56 | 112 | 0 | 10 | 0 | 1.06 | 0.143 | 500.1 | 28.72 | 0.02 | 500.1 | 1.07 | 237 | 0 | 0 | 0 | 227.9 | -0.1 | 227.3 | 43.93 | 29.37 | 7.41 | 0 | 200 | 0.24 | 4.52 | 4.81 | 1436.29 | 8.2 | 100 | 59.6 | 60 | 21 | 21 | 1257.8 | 1460 | 0 | 0.0001 | 650 | 1.251 | 34.8 | 43.53 | 43.6 | 0 | 0 | 0 | 0 | 0 | 0 | 0 | 0 | 0 | 0 | 2 | 53.46 | 115.04 | 162 | 6718.4 | 663.9 | 0
等径 | 7.8 | 99.9 | 1.05 | 0.135 | 7.9 | 1343.5 | 0 | 1570.46 | 99 | 0 | 10 | 0 | 1.06 | 0.143 | 500.6 | 28.79 | 0 | 500.6 | 1.069 | 237 | 0 | 0 | 0 | 228 | 0 | 228.3 | 43.83 | 29.37 | 7.41 | 0 | 200 | 0.19 | 4.43 | 4.76 | 1456.63 | 8.1 | 100 | 59.6 | 60 | 21.2 | 21 | 1257.9 | 1460 | 0 | -0.0003 | 650 | 1.251 | 34.8 | 43.53 | 43.6 | 0 | 0 | 0 | 0 | 0 | 0 | 0 | 0 | 0 | 0 | 2 | 53.5 | 115 | 162 | 6718.7 | 664 | 0
等径 | 7.8 | 99.9 | 1.05 | 0.135 | 7.9 | 1343.3 | 0 | 1574.88 | 69 | 0 | 10 | 0 | 1.06 | 0.145 | 502.1 | 28.99 | 0.03 | 502.1 | 1.069 | 237 | 0 | 0 | 0 | 228.1 | 0.1 | 225.6 | 43.85 | 29.37 | 7.41 | 0 | 200 | 0.26 | 4.09 | 4.58 | 1448.49 | 8.2 | 100 | 59.6 | 60 | 21.2 | 21 | 1258 | 1460 | 0 | 0.0003 | 650 | 1.251 | 34.8 | 43.53 | 43.61 | 0 | 0 | 0 | 0 | 0 | 0 | 0 | 0 | 0 | 0 | 2 | 53.7 | 114.8 | 162.1 | 6719.7 | 664.1 | 0
等径 | 7.8 | 99.9 | 1.1 | 0.135 | 7.9 | 1343.2 | 0 | 1569.35 | 86 | 0 | 10 | 0 | 1.06 | 0.148 | 503.2 | 29.15 | 0.02 | 503.2 | 1.069 | 237 | 0 | 0 | 0 | 228.2 | 0.2 | 226.3 | 43.84 | 29.37 | 7.41 | 0 | 200 | 0.29 | 3.78 | 4.4 | 1432.22 | 8.2 | 100 | 59.6 | 60 | 21.3 | 21 | 1258.2 | 1460 | 0 | 0.0007 | 650 | 1.252 | 34.81 | 43.58 | 43.61 | 0 | 0 | 0 | 0 | 0 | 0 | 0 | 0 | 0 | 0 | 2 | 53.74 | 114.76 | 162.1 | 6720.5 | 664.2 | 0
等径 | 7.8 | 99.9 | 1.07 | 0.135 | 7.9 | 1343 | 0 | 1568.25 | 96 | 0 | 10 | 0 | 1.06 | 0.147 | 504.2 | 29.29 | 0.01 | 504.2 | 1.069 | 237 | 0 | 0 | 0 | 228.1 | 0.1 | 229.2 | 43.81 | 29.37 | 7.41 | 0 | 200 | 0.28 | 3.66 | 4.21 | 1448.49 | 8.2 | 100 | 59.6 | 60 | 21 | 21 | 1258.2 | 1460 | 0 | 0.0005 | 650 | 1.252 | 34.8 | 43.57 | 43.61 | 0 | 0 | 0 | 0 | 0 | 0 | 0 | 0 | 0 | 0 | 2 | 53.85 | 114.65 | 162.1 | 6721.2 | 664.3 | 0
等径 | 7.8 | 99.9 | 1.06 | 0.135 | 7.9 | 1342.7 | 0 | 1566.05 | 73 | 0 | 10 | 0 | 1.06 | 0.144 | 505.4 | 29.43 | 0.01 | 505.4 | 1.069 | 237 | 0 | 0 | 0 | 228.1 | 0.1 | 229.2 | 43.85 | 29.37 | 7.41 | 0 | 200 | 0.29 | 3.49 | 3.97 | 1432.22 | 8.2 | 100 | 59.5 | 60 | 20.9 | 21 | 1258.2 | 1460 | 0 | -0.0001 | 650 | 1.25 | 34.8 | 43.5 | 43.61 | 0 | 0 | 0 | 0 | 0 | 0 | 0 | 0 | 0 | 0 | 2 | 53.96 | 114.54 | 162.1 | 6721.9 | 664.4 | 0
等径 | 7.8 | 99.9 | 1.12 | 0.135 | 7.9 | 1342.5 | 0 | 1567.15 | 82 | 0 | 10 | 0 | 1.06 | 0.152 | 506.4 | 29.57 | 0 | 506.4 | 1.069 | 237 | 0 | 0 | 0 | 228.2 | 0.2 | 227.8 | 43.85 | 29.37 | 7.41 | 0 | 200 | 0.29 | 3.44 | 3.75 | 1440.36 | 8.2 | 100 | 59.6 | 60 | 21.1 | 21 | 1258.2 | 1460 | 0 | 0.0006 | 650 | 1.252 | 34.79 | 43.56 | 43.61 | 0 | 0 | 0 | 0 | 0 | 0 | 0 | 0 | 0 | 0 | 2 | 54.05 | 114.45 | 162.2 | 6722.6 | 664.4 | 0
等径 | 7.8 | 99.9 | 1.03 | 0.135 | 7.9 | 1342.3 | 0 | 1573.77 | 92 | 0 | 10 | 0 | 1.06 | 0.137 | 507.5 | 29.73 | 0 | 507.5 | 1.069 | 237 | 0 | 0 | 0 | 228.1 | 0.1 | 228.8 | 43.78 | 29.37 | 7.41 | 0 | 200 | 0.27 | 3.42 | 3.57 | 1444.42 | 8.2 | 100 | 59.6 | 60 | 21 | 21 | 1258.3 | 1460 | 0 | -0.0009 | 650 | 1.25 | 34.82 | 43.52 | 43.62 | 0 | 0 | 0 | 0 | 0 | 0 | 0 | 0 | 0 | 0 | 2 | 54.14 | 114.36 | 162.2 | 6723.4 | 664.5 | 0
等径 | 7.8 | 99.9 | 1.02 | 0.135 | 7.9 | 1342.2 | 0 | 1574.88 | 86 | 0 | 10 | 0 | 1.06 | 0.133 | 508.4 | 29.85 | -0.02 | 508.4 | 1.069 | 237 | 0 | 0 | 0 | 228 | 0 | 231.6 | 43.81 | 29.37 | 7.41 | 0 | 200 | 0.33 | 3.4 | 3.48 | 1452.56 | 8.1 | 100 | 59.6 | 60 | 21 | 21 | 1258.4 | 1460 | 0 | -0.0012 | 650 | 1.252 | 34.82 | 43.59 | 43.61 | 0 | 0 | 0 | 0 | 0 | 0 | 0 | 0 | 0 | 0 | 2 | 54.22 | 114.28 | 162.2 | 6724 | 664.6 | 0
等径 | 7.8 | 99.9 | 1.04 | 0.135 | 7.9 | 1342.2 | 0 | 1572.67 | 86 | 0 | 10 | 0 | 1.06 | 0.142 | 509.5 | 30 | -0.01 | 509.5 | 1.069 | 237 | 0 | 0 | 0 | 227.9 | -0.1 | 228.2 | 43.84 | 29.37 | 7.41 | 0 | 200 | 0.27 | 3.42 | 3.44 | 1448.49 | 8.2 | 100 | 59.6 | 60 | 21 | 21 | 1258.5 | 1460 | 0 | 0.0003 | 650 | 1.252 | 34.79 | 43.56 | 43.62 | 0 | 0 | 0 | 0 | 0 | 0 | 0 | 0 | 0 | 0 | 2 | 54.37 | 114.13 | 162.2 | 6724.8 | 664.7 | 0
等径 | 7.8 | 99.9 | 1.11 | 0.135 | 7.9 | 1342.2 | 0 | 1568.25 | 69 | 0 | 10 | 0 | 1.06 | 0.148 | 510.5 | 30.14 | -0.07 | 510.4 | 1.069 | 237 | 0 | 0 | 0 | 227.9 | -0.1 | 227.2 | 43.78 | 29.37 | 7.41 | 0 | 200 | 0.34 | 3.46 | 3.42 | 1440.36 | 8.2 | 100 | 59.6 | 60 | 21 | 21 | 1258.6 | 1460 | 0 | -0.0017 | 650 | 1.251 | 34.81 | 43.55 | 43.61 | 0 | 0 | 0 | 0 | 0 | 0 | 0 | 0 | 0 | 0 | 2 | 54.45 | 114.05 | 162.2 | 6725.5 | 664.8 | 0
等径 | 7.8 | 99.9 | 0.99 | 0.135 | 7.9 | 1342.2 | 0 | 1567.15 | 67 | 0 | 10 | 0 | 1.06 | 0.134 | 511.4 | 30.27 | -0.03 | 511.4 | 1.069 | 237 | 0 | 0 | 0 | 227.7 | -0.3 | 232.1 | 43.82 | 29.37 | 7.41 | 0 | 200 | 0.33 | 3.59 | 3.43 | 1444.42 | 8.2 | 100 | 59.6 | 60 | 20.9 | 21 | 1258.7 | 1460 | 0 | -0.0005 | 650 | 1.252 | 34.8 | 43.57 | 43.61 | 0 | 0 | 0 | 0 | 0 | 0 | 0 | 0 | 0 | 0 | 2 | 54.58 | 113.92 | 162.3 | 6726.2 | 664.9 | 0
等径 | 7.8 | 99.9 | 0.96 | 0.135 | 7.9 | 1342.2 | 0 | 1574.88 | 176 | 0 | 10 | 0 | 1.06 | 0.13 | 512.5 | 30.41 | -0.05 | 512.4 | 1.069 | 237 | 0 | 0 | 0 | 227.6 | -0.4 | 235.9 | 43.83 | 29.37 | 7.41 | 0 | 200 | 0.37 | 3.65 | 3.47 | 1444.42 | 8.2 | 100 | 59.6 | 60 | 20.9 | 21 | 1258.8 | 1460 | 0 | -0.0012 | 650 | 1.254 | 34.79 | 43.63 | 43.61 | 0 | 0 | 0 | 0 | 0 | 0 | 0 | 0 | 0 | 0 | 2 | 54.65 | 113.85 | 162.3 | 6726.9 | 665 | 0
等径 | 7.8 | 100 | 0.99 | 0.135 | 7.9 | 1342.3 | 0 | 1570.46 | 95 | 0 | 10 | 0 | 1.06 | 0.135 | 513.5 | 30.55 | -0.03 | 513.5 | 1.068 | 237 | 0 | 0 | 0 | 227.7 | -0.3 | 235 | 43.87 | 29.37 | 7.41 | 0 | 200 | 0.38 | 3.78 | 3.53 | 1440.36 | 8.1 | 100 | 59.6 | 60 | 21.1 | 21 | 1258.7 | 1460 | 0 | -0.0006 | 650 | 1.253 | 34.79 | 43.59 | 43.61 | 0 | 0 | 0 | 0 | 0 | 0 | 0 | 0 | 0 | 0 | 2 | 54.77 | 113.73 | 162.3 | 6727.6 | 665.1 | 0
等径 | 7.8 | 99.9 | 1.01 | 0.135 | 7.9 | 1342.4 | 0 | 1566.05 | 60 | 0 | 10 | 0 | 1.06 | 0.135 | 514.5 | 30.69 | -0.05 | 514.5 | 1.068 | 237 | 0 | 0 | 0 | 227.7 | -0.3 | 232.6 | 43.8 | 29.37 | 7.41 | 0 | 200 | 0.41 | 3.95 | 3.61 | 1436.29 | 8.1 | 100 | 59.6 | 60 | 21.1 | 21 | 1258.7 | 1460 | 0 | -0.001 | 650 | 1.253 | 34.81 | 43.62 | 43.61 | 0 | 0 | 0 | 0 | 0 | 0 | 0 | 0 | 0 | 0 | 2 | 54.86 | 113.64 | 162.3 | 6728.3 | 665.2 | 0
等径 | 7.8 | 99.9 | 1.03 | 0.135 | 7.9 | 1342.5 | 0 | 1573.77 | 94 | 0 | 10 | 0 | 1.06 | 0.136 | 515.5 | 30.83 | -0.03 | 515.5 | 1.068 | 237 | 0 | 0 | 0 | 227.7 | -0.3 | 229.1 | 43.79 | 29.37 | 7.41 | 0 | 200 | 0.39 | 4.06 | 3.72 | 1448.49 | 8.2 | 100 | 59.6 | 60 | 21.1 | 21 | 1258.7 | 1460 | 0 | -0.0007 | 650 | 1.253 | 34.8 | 43.6 | 43.61 | 0 | 0 | 0 | 0 | 0 | 0 | 0 | 0 | 0 | 0 | 2 | 54.93 | 113.57 | 162.3 | 6729.1 | 665.2 | 0
等径 | 7.8 | 99.9 | 1.01 | 0.135 | 7.9 | 1342.6 | 0 | 1568.25 | 130 | 0 | 10 | 0 | 1.06 | 0.136 | 516.5 | 30.98 | -0.04 | 516.5 | 1.068 | 237 | 0 | 0 | 0 | 227.7 | -0.3 | 230 | 43.83 | 29.37 | 7.41 | 0 | 200 | 0.43 | 4.26 | 3.86 | 1452.56 | 8.2 | 100 | 59.6 | 60 | 21.2 | 21 | 1258.8 | 1460 | 0 | -0.0009 | 650 | 1.251 | 34.8 | 43.53 | 43.61 | 0 | 0 | 0 | 0 | 0 | 0 | 0 | 0 | 0 | 0 | 2 | 55.04 | 113.46 | 162.4 | 6729.8 | 665.3 | 0
等径 | 7.8 | 100 | 1.07 | 0.135 | 7.9 | 1342.7 | 0 | 1570.46 | 184 | 0 | 10 | 0 | 1.06 | 0.146 | 517.2 | 31.08 | -0.04 | 517.2 | 1.068 | 237 | 0 | 0 | 0 | 227.7 | -0.3 | 224.2 | 43.84 | 29.37 | 7.41 | 0 | 200 | 0.4 | 4.31 | 3.97 | 1436.29 | 8.1 | 100 | 59.6 | 60 | 21.2 | 21 | 1258.9 | 1460 | 0 | -0.0005 | 650 | 1.252 | 34.81 | 43.58 | 43.6 | 0 | 0 | 0 | 0 | 0 | 0 | 0 | 0 | 0 | 0 | 2 | 55.14 | 113.36 | 162.4 | 6730.4 | 665.4 | 0
等径 | 7.8 | 100 | 1.04 | 0.135 | 7.9 | 1342.9 | 0 | 1574.88 | 74 | 0 | 10 | 0 | 1.06 | 0.14 | 518.8 | 31.27 | -0.04 | 518.8 | 1.068 | 237 | 0 | 0 | 0 | 227.7 | -0.3 | 226.9 | 43.81 | 29.37 | 7.41 | 0 | 200 | 0.47 | 4.5 | 4.18 | 1432.22 | 8.2 | 100 | 59.6 | 60 | 21.2 | 21 | 1258.9 | 1460 | 0 | -0.0008 | 650 | 1.251 | 34.79 | 43.52 | 43.6 | 0 | 0 | 0 | 0 | 0 | 0 | 0 | 0 | 0 | 0 | 2 | 55.28 | 113.22 | 162.4 | 6731.4 | 665.5 | 0
等径 | 7.8 | 99.9 | 1.02 | 0.135 | 7.9 | 1343.1 | 0 | 1578.2 | 41 | 0 | 10 | 0 | 1.06 | 0.139 | 519.6 | 31.39 | -0.03 | 519.5 | 1.068 | 237 | 0 | 0 | 0 | 227.7 | -0.3 | 230.7 | 43.77 | 29.37 | 7.41 | 0 | 200 | 0.46 | 4.56 | 4.29 | 1452.56 | 8.1 | 100 | 59.6 | 60 | 21 | 21 | 1259.1 | 1460 | 0 | -0.0006 | 650 | 1.252 | 34.8 | 43.57 | 43.6 | 0 | 0 | 0 | 0 | 0 | 0 | 0 | 0 | 0 | 0 | 2 | 55.34 | 113.16 | 162.4 | 6732 | 665.6 | 0
等径 | 7.8 | 100 | 1 | 0.135 | 7.9 | 1343.2 | 0 | 1573.77 | 95 | 0 | 10 | 0 | 1.06 | 0.133 | 520.6 | 31.53 | -0.05 | 520.6 | 1.068 | 237 | 0 | 0 | 0 | 227.7 | -0.3 | 231.7 | 43.8 | 29.37 | 7.41 | 0 | 200 | 0.42 | 4.59 | 4.41 | 1432.22 | 8.1 | 100 | 59.6 | 60 | 21.2 | 21 | 1259.2 | 1460 | 0 | -0.0012 | 650 | 1.251 | 34.79 | 43.52 | 43.6 | 0 | 0 | 0 | 0 | 0 | 0 | 0 | 0 | 0 | 0 | 2 | 55.45 | 113.05 | 162.5 | 6732.7 | 665.7 | 0
等径 | 7.8 | 99.9 | 1.01 | 0.135 | 7.9 | 1343.3 | 0 | 1577.09 | 102 | 0 | 10 | 0 | 1.06 | 0.141 | 521.6 | 31.68 | -0.03 | 521.6 | 1.068 | 237 | 0 | 0 | 0 | 227.7 | -0.3 | 233.3 | 43.85 | 29.37 | 7.41 | 0 | 200 | 0.41 | 4.58 | 4.5 | 1436.29 | 8.1 | 100 | 59.6 | 60 | 21 | 21 | 1259.3 | 1460 | 0 | -0.0001 | 650 | 1.253 | 34.78 | 43.58 | 43.6 | 0 | 0 | 0 | 0 | 0 | 0 | 0 | 0 | 0 | 0 | 2 | 55.58 | 112.92 | 162.5 | 6733.5 | 665.8 | 0
等径 | 7.8 | 99.9 | 0.94 | 0.135 | 7.9 | 1343.3 | 0 | 1573.77 | 73 | 0 | 10 | 0 | 1.06 | 0.134 | 522.6 | 31.8 | -0.03 | 522.5 | 1.067 | 237 | 0 | 0 | 0 | 227.6 | -0.4 | 230.3 | 43.8 | 29.37 | 7.41 | 0 | 200 | 0.41 | 4.58 | 4.55 | 1444.42 | 8.2 | 100 | 59.6 | 60 | 20.8 | 21 | 1259.4 | 1460 | 0 | 0.0001 | 650 | 1.253 | 34.79 | 43.59 | 43.6 | 0 | 0 | 0 | 0 | 0 | 0 | 0 | 0 | 0 | 0 | 2 | 55.61 | 112.89 | 162.5 | 6734.1 | 665.9 | 0
等径 | 7.8 | 99.9 | 1.1 | 0.135 | 7.9 | 1343.3 | 0 | 1566.05 | 107 | 0 | 10 | 0 | 1.06 | 0.144 | 523.5 | 31.93 | -0.03 | 523.5 | 1.067 | 237 | 0 | 0 | 0 | 227.8 | -0.2 | 229.4 | 43.77 | 29.37 | 7.41 | 0 | 200 | 0.46 | 4.53 | 4.57 | 1436.29 | 8.1 | 100 | 59.6 | 60 | 21.1 | 21 | 1259.5 | 1460 | 0 | -0.0016 | 650 | 1.251 | 34.79 | 43.52 | 43.6 | 0 | 0 | 0 | 0 | 0 | 0 | 0 | 0 | 0 | 0 | 2 | 55.71 | 112.79 | 162.5 | 6734.8 | 665.9 | 0
等径 | 7.8 | 99.9 | 1.15 | 0.135 | 7.9 | 1343.3 | 0 | 1572.67 | 79 | 0 | 10 | 0 | 1.06 | 0.148 | 524.6 | 32.08 | -0.01 | 524.6 | 1.067 | 237 | 0 | 0 | 0 | 228 | 0 | 228.4 | 43.82 | 29.37 | 7.41 | 0 | 200 | 0.44 | 4.48 | 4.57 | 1440.36 | 8.1 | 100 | 59.6 | 60 | 21.3 | 21 | 1259.4 | 1460 | 0 | -0.0003 | 650 | 1.253 | 34.82 | 43.63 | 43.6 | 0 | 0 | 0 | 0 | 0 | 0 | 0 | 0 | 0 | 0 | 2 | 55.85 | 112.65 | 162.5 | 6735.5 | 666 | 0
等径 | 7.8 | 99.9 | 1.02 | 0.135 | 7.9 | 1343.3 | 0 | 1572.67 | 45 | 0 | 10 | 0 | 1.06 | 0.141 | 525.6 | 32.22 | -0.01 | 525.6 | 1.067 | 237 | 0 | 0 | 0 | 227.8 | -0.2 | 228.9 | 43.79 | 29.37 | 7.41 | 0 | 200 | 0.38 | 4.4 | 4.55 | 1448.49 | 8.1 | 100 | 59.6 | 60 | 21.2 | 21 | 1259.3 | 1460 | 0 | -0.0003 | 650 | 1.252 | 34.8 | 43.57 | 43.6 | 0 | 0 | 0 | 0 | 0 | 0 | 0 | 0 | 0 | 0 | 2 | 55.94 | 112.56 | 162.6 | 6736.2 | 666.1 | 0
等径 | 7.8 | 99.9 | 1.06 | 0.135 | 7.9 | 1343.3 | 0 | 1577.09 | 49 | 0 | 10 | 0 | 1.06 | 0.144 | 526.6 | 32.36 | -0.02 | 526.6 | 1.067 | 237 | 0 | 0 | 0 | 227.9 | -0.1 | 228.4 | 43.71 | 29.37 | 7.41 | 0 | 200 | 0.45 | 4.27 | 4.49 | 1448.49 | 8.1 | 100 | 59.6 | 60 | 21 | 21 | 1259.1 | 1460 | 0 | -0.0002 | 650 | 1.251 | 34.82 | 43.56 | 43.6 | 0 | 0 | 0 | 0 | 0 | 0 | 0 | 0 | 0 | 0 | 2 | 56.03 | 112.47 | 162.6 | 6736.9 | 666.2 | 0
等径 | 7.8 | 99.9 | 1.11 | 0.135 | 7.9 | 1343.2 | 0 | 1575.99 | 51 | 0 | 10 | 0 | 1.06 | 0.144 | 527.6 | 32.5 | 0 | 527.6 | 1.067 | 237 | 0 | 0 | 0 | 228 | 0 | 230.7 | 43.79 | 29.37 | 7.41 | 0 | 200 | 0.45 | 4.13 | 4.42 | 1432.22 | 8.1 | 100 | 59.6 | 60 | 21.2 | 21 | 1258.9 | 1460 | 0 | -0.0001 | 650 | 1.253 | 34.82 | 43.63 | 43.6 | 0 | 0 | 0 | 0 | 0 | 0 | 0 | 0 | 0 | 0 | 2 | 56.15 | 112.35 | 162.6 | 6737.6 | 666.3 | 0
等径 | 7.8 | 99.9 | 1.09 | 0.135 | 7.9 | 1343.1 | 0 | 1573.77 | 92 | 0 | 10 | 0 | 1.06 | 0.149 | 528.8 | 32.65 | 0.03 | 528.8 | 1.067 | 237 | 0 | 0 | 0 | 228.1 | 0.1 | 231.1 | 43.81 | 29.37 | 7.41 | 0 | 200 | 0.31 | 3.97 | 4.31 | 1448.49 | 8 | 100 | 59.6 | 60 | 21 | 21 | 1258.9 | 1460 | 0 | 0.0009 | 650 | 1.253 | 34.81 | 43.62 | 43.6 | 0 | 0 | 0 | 0 | 0 | 0 | 0 | 0 | 0 | 0 | 2 | 56.24 | 112.26 | 162.6 | 6738.4 | 666.4 | 0
等径 | 7.8 | 99.9 | 1.04 | 0.135 | 7.9 | 1342.9 | 0 | 1574.88 | 57 | 0 | 10 | 0 | 1.06 | 0.141 | 529.9 | 32.8 | 0.02 | 529.9 | 1.067 | 237 | 0 | 0 | 0 | 228.1 | 0.1 | 229.1 | 43.79 | 29.37 | 7.41 | 0 | 200 | 0.43 | 3.86 | 4.18 | 1440.36 | 8.1 | 100 | 59.6 | 60 | 21 | 21 | 1258.7 | 1460 | 0 | -0.0001 | 650 | 1.251 | 34.81 | 43.55 | 43.61 | 0 | 0 | 0 | 0 | 0 | 0 | 0 | 0 | 0 | 0 | 2 | 56.34 | 112.16 | 162.6 | 6739.1 | 666.5 | 0
等径 | 7.8 | 100 | 1.01 | 0.135 | 7.9 | 1342.8 | 0 | 1575.99 | 114 | 0 | 10 | 0 | 1.06 | 0.141 | 530.9 | 32.94 | 0.02 | 530.9 | 1.067 | 237 | 0 | 0 | 0 | 228.1 | 0.1 | 227.6 | 43.74 | 29.37 | 7.41 | 0 | 200 | 0.43 | 3.79 | 4.05 | 1444.42 | 8.1 | 100 | 59.6 | 60 | 21 | 21 | 1258.7 | 1460 | 0 | 0.0002 | 650 | 1.253 | 34.81 | 43.62 | 43.61 | 0 | 0 | 0 | 0 | 0 | 0 | 0 | 0 | 0 | 0 | 2 | 56.41 | 112.09 | 162.7 | 6739.8 | 666.6 | 0
等径 | 7.8 | 99.9 | 1.04 | 0.135 | 7.9 | 1342.7 | 0 | 1573.77 | 79 | 0 | 10 | 0 | 1.06 | 0.141 | 532 | 33.09 | 0.04 | 532 | 1.067 | 237 | 0 | 0 | 0 | 228.2 | 0.2 | 232.2 | 43.79 | 29.37 | 7.41 | 0 | 200 | 0.41 | 3.72 | 3.92 | 1444.42 | 8.1 | 100 | 59.6 | 60 | 21.1 | 21 | 1258.8 | 1460 | 0 | 0.0008 | 650 | 1.251 | 34.79 | 43.52 | 43.61 | 0 | 0 | 0 | 0 | 0 | 0 | 0 | 0 | 0 | 0 | 2 | 56.54 | 111.96 | 162.7 | 6740.6 | 666.7 | 0
等径 | 7.8 | 99.9 | 1.15 | 0.135 | 7.9 | 1342.6 | 0 | 1575.99 | 75 | 0 | 10 | 0 | 1.06 | 0.151 | 533.1 | 33.24 | 0.03 | 533.1 | 1.067 | 237 | 0 | 0 | 0 | 228.4 | 0.4 | 229.6 | 43.78 | 29.37 | 7.41 | 0 | 200 | 0.44 | 3.72 | 3.83 | 1452.56 | 8.1 | 100 | 59.6 | 60 | 21.2 | 21 | 1258.9 | 1460 | 0 | 0.0012 | 650 | 1.252 | 34.82 | 43.59 | 43.61 | 0 | 0 | 0 | 0 | 0 | 0 | 0 | 0 | 0 | 0 | 2 | 56.66 | 111.84 | 162.7 | 6741.3 | 666.7 | 0
等径 | 7.8 | 99.9 | 1.1 | 0.135 | 7.9 | 1342.5 | 0 | 1567.15 | 95 | 0 | 10 | 0 | 1.06 | 0.144 | 534.1 | 33.38 | 0 | 534.1 | 1.067 | 237 | 0 | 0 | 0 | 228.2 | 0.2 | 231.1 | 43.81 | 29.37 | 7.41 | 0 | 200 | 0.36 | 3.77 | 3.77 | 1444.42 | 8.1 | 100 | 59.6 | 60 | 21 | 21 | 1258.9 | 1460 | 0 | -0.0004 | 650 | 1.252 | 34.81 | 43.58 | 43.62 | 0 | 0 | 0 | 0 | 0 | 0 | 0 | 0 | 0 | 0 | 2 | 56.74 | 111.76 | 162.7 | 6742 | 666.8 | 0
等径 | 7.8 | 99.9 | 1.08 | 0.135 | 7.9 | 1342.5 | 0 | 1579.31 | 107 | 0 | 10 | 0 | 1.06 | 0.146 | 535.2 | 33.53 | 0.03 | 535.2 | 1.067 | 237 | 0 | 0 | 0 | 228.2 | 0.2 | 230.8 | 43.78 | 29.37 | 7.41 | 0 | 200 | 0.42 | 3.77 | 3.74 | 1440.36 | 8.1 | 100 | 59.6 | 60 | 21.1 | 21 | 1259 | 1460 | 0 | 0.0012 | 650 | 1.251 | 34.8 | 43.53 | 43.62 | 0 | 0 | 0 | 0 | 0 | 0 | 0 | 0 | 0 | 0 | 2 | 56.86 | 111.64 | 162.7 | 6742.7 | 666.9 | 0
等径 | 7.8 | 100 | 1.01 | 0.135 | 7.9 | 1342.5 | 0 | 1579.31 | 93 | 0 | 10 | 0 | 1.06 | 0.141 | 536.2 | 33.67 | 0.01 | 536.2 | 1.067 | 237 | 0 | 0 | 0 | 228.1 | 0.1 | 230.1 | 43.77 | 29.37 | 7.41 | 0 | 200 | 0.32 | 3.91 | 3.75 | 1452.56 | 8.1 | 100 | 59.6 | 60 | 21.1 | 21 | 1259.1 | 1460 | 0 | 0 | 650 | 1.253 | 34.79 | 43.59 | 43.62 | 0 | 0 | 0 | 0 | 0 | 0 | 0 | 0 | 0 | 0 | 2 | 56.96 | 111.54 | 162.8 | 6743.4 | 667 | 0
等径 | 7.8 | 99.9 | 1.15 | 0.135 | 7.9 | 1342.6 | 0 | 1578.2 | 85 | 0 | 10 | 0 | 1.06 | 0.153 | 537.5 | 33.84 | 0.01 | 537.5 | 1.067 | 237 | 0 | 0 | 0 | 228.2 | 0.2 | 228.7 | 43.72 | 29.37 | 7.41 | 0 | 200 | 0.39 | 3.98 | 3.8 | 1456.63 | 8.2 | 100 | 59.6 | 60 | 21 | 21 | 1259.2 | 1460 | 0 | 0.0006 | 650 | 1.253 | 34.82 | 43.63 | 43.62 | 0 | 0 | 0 | 0 | 0 | 0 | 0 | 0 | 0 | 0 | 2 | 57.05 | 111.45 | 162.8 | 6744.3 | 667.1 | 0
等径 | 7.8 | 99.9 | 1 | 0.135 | 7.9 | 1342.6 | 0 | 1577.09 | 74 | 0 | 10 | 0 | 1.06 | 0.138 | 538.4 | 33.95 | -0.02 | 538.4 | 1.067 | 237 | 0 | 0 | 0 | 228 | 0 | 227.3 | 43.81 | 29.37 | 7.41 | 0 | 200 | 0.3 | 3.99 | 3.86 | 1444.42 | 8.1 | 100 | 59.6 | 60 | 21.1 | 21 | 1259.2 | 1460 | 0 | -0.0006 | 650 | 1.252 | 34.79 | 43.56 | 43.62 | 0 | 0 | 0 | 0 | 0 | 0 | 0 | 0 | 0 | 0 | 2 | 57.18 | 111.32 | 162.8 | 6744.8 | 667.2 | 0
等径 | 7.8 | 99.9 | 1.12 | 0.135 | 7.9 | 1342.7 | 0 | 1583.76 | 97 | 0 | 10 | 0 | 1.06 | 0.155 | 539.4 | 34.09 | -0.02 | 539.2 | 1.067 | 237 | 0 | 0 | 0 | 228 | 0 | 228.1 | 43.79 | 29.37 | 7.41 | 0 | 200 | 0.39 | 4.08 | 3.93 | 1456.63 | 8.1 | 100 | 59.6 | 60 | 21 | 21 | 1259.4 | 1460 | 0 | 0.0008 | 650 | 1.253 | 34.8 | 43.6 | 43.62 | 0 | 0 | 0 | 0 | 0 | 0 | 0 | 0 | 0 | 0 | 2 | 57.25 | 111.25 | 162.8 | 6745.5 | 667.3 | 0
等径 | 7.8 | 99.9 | 1.04 | 0.135 | 7.9 | 1342.8 | 0 | 1577.09 | 62 | 0 | 10 | 0 | 1.06 | 0.137 | 540.4 | 34.23 | -0.05 | 540.4 | 1.067 | 237 | 0 | 0 | 0 | 227.9 | -0.1 | 230.3 | 43.74 | 29.37 | 7.41 | 0 | 200 | 0.36 | 4.19 | 4 | 1444.42 | 8.1 | 100 | 59.6 | 60 | 21.1 | 21 | 1259.5 | 1460 | 0 | -0.002 | 650 | 1.252 | 34.77 | 43.53 | 43.62 | 0 | 0 | 0 | 0 | 0 | 0 | 0 | 0 | 0 | 0 | 2 | 57.36 | 111.14 | 162.8 | 6746.3 | 667.3 | 0
等径 | 7.8 | 99.9 | 1 | 0.135 | 7.9 | 1342.8 | 0 | 1569.35 | 61 | 0 | 10 | 0 | 1.06 | 0.14 | 541.4 | 34.37 | 0 | 541.4 | 1.067 | 237 | 0 | 0 | 0 | 227.8 | -0.2 | 234.7 | 43.77 | 29.37 | 7.41 | 0 | 200 | 0.3 | 4.21 | 4.07 | 1444.42 | 8 | 100 | 59.6 | 60 | 21.3 | 21 | 1259.6 | 1460 | 0 | 0.0001 | 650 | 1.252 | 34.8 | 43.57 | 43.62 | 0 | 0 | 0 | 0 | 0 | 0 | 0 | 0 | 0 | 0 | 2 | 57.47 | 111.03 | 162.9 | 6747 | 667.4 | 0
等径 | 7.8 | 99.9 | 1.03 | 0.135 | 7.9 | 1342.9 | 0 | 1577.09 | 82 | 0 | 10 | 0 | 1.06 | 0.142 | 542.4 | 34.51 | -0.03 | 542.4 | 1.067 | 237 | 0 | 0 | 0 | 227.9 | -0.1 | 233.3 | 43.76 | 29.37 | 7.41 | 0 | 200 | 0.36 | 4.24 | 4.13 | 1444.42 | 8.1 | 100 | 59.6 | 60 | 21 | 21 | 1259.7 | 1460 | 0 | -0.0001 | 650 | 1.253 | 34.82 | 43.63 | 43.62 | 0 | 0 | 0 | 0 | 0 | 0 | 0 | 0 | 0 | 0 | 2 | 57.57 | 110.93 | 162.9 | 6747.7 | 667.5 | 0
等径 | 7.8 | 99.9 | 0.99 | 0.135 | 7.9 | 1342.9 | 0 | 1581.54 | 40 | 0 | 10 | 0 | 1.06 | 0.139 | 543.5 | 34.65 | -0.02 | 543.5 | 1.067 | 237 | 0 | 0 | 0 | 227.8 | -0.2 | 228.7 | 43.72 | 29.37 | 7.41 | 0 | 200 | 0.36 | 4.25 | 4.18 | 1436.29 | 8.1 | 100 | 59.6 | 60 | 21.2 | 21 | 1259.8 | 1460 | 0 | -0.0008 | 650 | 1.253 | 34.81 | 43.62 | 43.62 | 0 | 0 | 0 | 0 | 0 | 0 | 0 | 0 | 0 | 0 | 2 | 57.63 | 110.87 | 162.9 | 6748.4 | 667.6 | 0
等径 | 7.8 | 99.9 | 1.02 | 0.135 | 7.9 | 1343 | 0 | 1579.31 | 64 | 0 | 10 | 0 | 1.06 | 0.137 | 544.5 | 34.79 | -0.04 | 544.5 | 1.066 | 237 | 0 | 0 | 0 | 227.8 | -0.2 | 225.4 | 43.68 | 29.37 | 7.41 | 0 | 200 | 0.4 | 4.32 | 4.22 | 1444.42 | 8 | 100 | 59.6 | 60 | 21.1 | 21 | 1260 | 1460 | 0 | -0.0012 | 650 | 1.251 | 34.8 | 43.53 | 43.62 | 0 | 0 | 0 | 0 | 0 | 0 | 0 | 0 | 0 | 0 | 2 | 57.73 | 110.77 | 162.9 | 6749.1 | 667.7 | 0
等径 | 7.8 | 99.9 | 1.02 | 0.135 | 7.9 | 1343 | 0 | 1578.2 | 62 | 0 | 10 | 0 | 1.06 | 0.137 | 545.4 | 34.91 | -0.02 | 545.4 | 1.066 | 237 | 0 | 0 | 0 | 227.8 | -0.2 | 224.8 | 43.69 | 29.37 | 7.41 | 0 | 200 | 0.31 | 4.36 | 4.25 | 1444.42 | 8.1 | 100 | 59.6 | 60 | 21.1 | 21 | 1260.2 | 1460 | 0 | -0.0005 | 650 | 1.252 | 34.78 | 43.54 | 43.62 | 0 | 0 | 0 | 0 | 0 | 0 | 0 | 0 | 0 | 0 | 2 | 57.79 | 110.71 | 162.9 | 6749.8 | 667.8 | 0
等径 | 7.8 | 99.9 | 1.07 | 0.135 | 7.9 | 1343.1 | 0 | 1579.31 | 86 | 0 | 10 | 0 | 1.06 | 0.141 | 546.5 | 35.08 | -0.01 | 546.5 | 1.066 | 237 | 0 | 0 | 0 | 227.9 | -0.1 | 220.4 | 43.69 | 29.37 | 7.41 | 0 | 200 | 0.3 | 4.35 | 4.29 | 1444.42 | 8.1 | 100 | 59.6 | 60 | 21.2 | 21 | 1260.2 | 1460 | 0 | -0.0003 | 650 | 1.252 | 34.82 | 43.59 | 43.62 | 0 | 0 | 0 | 0 | 0 | 0 | 0 | 0 | 0 | 0 | 2 | 57.89 | 110.61 | 163 | 6750.6 | 667.9 | 0
等径 | 7.8 | 99.9 | 0.99 | 0.135 | 7.9 | 1343.1 | 0 | 1574.88 | 79 | 0 | 10 | 0 | 1.06 | 0.138 | 547.6 | 35.22 | -0.04 | 547.6 | 1.066 | 237 | 0 | 0 | 0 | 227.8 | -0.2 | 220.7 | 43.66 | 29.37 | 7.41 | 0 | 200 | 0.38 | 4.32 | 4.32 | 1428.15 | 8 | 100 | 59.5 | 60 | 21 | 21 | 1260.4 | 1460 | 0 | -0.0003 | 650 | 1.251 | 34.8 | 43.53 | 43.62 | 0 | 0 | 0 | 0 | 0 | 0 | 0 | 0 | 0 | 0 | 2 | 58.03 | 110.47 | 163 | 6751.3 | 668 | 0
等径 | 7.8 | 99.9 | 0.97 | 0.135 | 7.9 | 1343.1 | 0 | 1572.67 | 63 | 0 | 10 | 0 | 1.06 | 0.131 | 548.5 | 35.35 | -0.06 | 548.5 | 1.066 | 237 | 0 | 0 | 0 | 227.7 | -0.3 | 219.1 | 43.65 | 29.37 | 7.41 | 0 | 200 | 0.28 | 4.28 | 4.33 | 1448.49 | 8 | 100 | 59.6 | 60 | 21.2 | 21 | 1260.4 | 1460 | 0 | -0.0017 | 650 | 1.253 | 34.79 | 43.59 | 43.62 | 0 | 0 | 0 | 0 | 0 | 0 | 0 | 0 | 0 | 0 | 2 | 58.09 | 110.41 | 163 | 6752 | 668 | 0
等径 | 7.8 | 99.9 | 1.04 | 0.135 | 7.9 | 1343.1 | 0 | 1578.2 | 116 | 0 | 10 | 0 | 1.06 | 0.141 | 549.5 | 35.48 | -0.06 | 549.5 | 1.066 | 237 | 0 | 0 | 0 | 227.6 | -0.4 | 221.4 | 43.66 | 29.37 | 7.41 | 0 | 200 | 0.32 | 4.23 | 4.32 | 1440.36 | 8 | 100 | 59.6 | 60 | 21.1 | 21 | 1260.5 | 1460 | 0 | -0.0011 | 650 | 1.254 | 34.77 | 43.6 | 43.61 | 0 | 0 | 0 | 0 | 0 | 0 | 0 | 0 | 0 | 0 | 2 | 58.18 | 110.32 | 163 | 6752.7 | 668.1 | 0
等径 | 7.8 | 99.9 | 0.99 | 0.135 | 7.9 | 1343 | 0 | 1581.54 | 60 | 0 | 10 | 0 | 1.06 | 0.136 | 550.6 | 35.62 | -0.05 | 550.6 | 1.066 | 237 | 0 | 0 | 0 | 227.6 | -0.4 | 224.2 | 43.67 | 29.37 | 7.41 | 0 | 200 | 0.35 | 4.2 | 4.28 | 1456.63 | 8.1 | 100 | 59.6 | 60 | 21 | 21 | 1260.7 | 1460 | 0 | -0.0011 | 650 | 1.254 | 34.78 | 43.61 | 43.61 | 0 | 0 | 0 | 0 | 0 | 0 | 0 | 0 | 0 | 0 | 2 | 58.33 | 110.17 | 163.1 | 6753.5 | 668.2 | 0
等径 | 7.8 | 99.9 | 0.94 | 0.135 | 7.9 | 1343 | 0 | 1572.67 | 74 | 0 | 10 | 0 | 1.06 | 0.133 | 551.5 | 35.76 | -0.04 | 551.5 | 1.066 | 237 | 0 | 0 | 0 | 227.5 | -0.5 | 231.6 | 43.63 | 29.37 | 7.41 | 0 | 200 | 0.27 | 4.13 | 4.25 | 1440.36 | 8.1 | 100 | 59.6 | 60 | 21.1 | 21 | 1260.8 | 1460 | 0 | -0.0011 | 650 | 1.253 | 34.77 | 43.57 | 43.61 | 0 | 0 | 0 | 0 | 0 | 0 | 0 | 0 | 0 | 0 | 2 | 58.39 | 110.11 | 163.1 | 6754.1 | 668.3 | 0
等径 | 7.8 | 99.9 | 1.09 | 0.135 | 7.9 | 1343 | 0 | 1581.54 | 111 | 0 | 10 | 0 | 1.06 | 0.152 | 552.5 | 35.9 | -0.05 | 552.5 | 1.066 | 237 | 0 | 0 | 0 | 227.7 | -0.3 | 229.8 | 43.64 | 29.37 | 7.41 | 0 | 200 | 0.24 | 4.12 | 4.21 | 1452.56 | 8.1 | 100 | 59.6 | 60 | 21 | 21 | 1260.9 | 1460 | 0 | -0.0001 | 650 | 1.254 | 34.75 | 43.58 | 43.61 | 0 | 0 | 0 | 0 | 0 | 0 | 0 | 0 | 0 | 0 | 2 | 58.48 | 110.02 | 163.1 | 6754.9 | 668.4 | 0
等径 | 7.8 | 99.9 | 1.03 | 0.135 | 7.9 | 1342.9 | 0 | 1580.42 | 92 | 0 | 10 | 0 | 1.06 | 0.14 | 553.8 | 36.06 | -0.04 | 553.8 | 1.066 | 237 | 0 | 0 | 0 | 227.7 | -0.3 | 229.1 | 43.62 | 29.37 | 7.41 | 0 | 200 | 0.24 | 4.05 | 4.15 | 1448.49 | 8.1 | 100 | 59.6 | 60 | 21.2 | 21 | 1261 | 1460 | 0 | -0.001 | 650 | 1.254 | 34.75 | 43.58 | 43.61 | 0 | 0 | 0 | 0 | 0 | 0 | 0 | 0 | 0 | 0 | 2 | 58.6 | 109.9 | 163.1 | 6755.7 | 668.5 | 0
等径 | 7.8 | 99.9 | 1 | 0.135 | 7.9 | 1342.9 | 0 | 1578.2 | 116 | 0 | 10 | 0 | 1.06 | 0.136 | 554.6 | 36.19 | -0.03 | 554.6 | 1.065 | 237 | 0 | 0 | 0 | 227.7 | -0.3 | 232.8 | 43.64 | 29.37 | 7.41 | 0 | 200 | 0.33 | 4.09 | 4.12 | 1444.42 | 8.1 | 100 | 59.6 | 60 | 21.1 | 21 | 1261.2 | 1460 | 0 | -0.0005 | 650 | 1.256 | 34.75 | 43.65 | 43.61 | 0 | 0 | 0 | 0 | 0 | 0 | 0 | 0 | 0 | 0 | 2 | 58.69 | 109.81 | 163.1 | 6756.3 | 668.6 | 0
等径 | 7.8 | 99.9 | 1.03 | 0.135 | 7.9 | 1342.8 | 0 | 1579.31 | 74 | 0 | 10 | 0 | 1.06 | 0.138 | 555.6 | 36.32 | -0.02 | 555.6 | 1.065 | 237 | 0 | 0 | 0 | 227.8 | -0.3 | 231.5 | 43.61 | 29.37 | 7.41 | 0 | 200 | 0.37 | 4.05 | 4.09 | 1444.42 | 8.1 | 100 | 59.6 | 60 | 21.1 | 21 | 1261.4 | 1460 | 0 | -0.0003 | 650 | 1.254 | 34.77 | 43.6 | 43.61 | 0 | 0 | 0 | 0 | 0 | 0 | 0 | 0 | 0 | 0 | 2 | 58.81 | 109.69 | 163.2 | 6757 | 668.7 | 0
等径 | 7.8 | 99.9 | 1.03 | 0.135 | 7.9 | 1342.8 | 0 | 1580.42 | 73 | 0 | 10 | 0 | 1.06 | 0.137 | 556.8 | 36.47 | 0 | 556.8 | 1.065 | 237 | 0 | 0 | 0 | 227.9 | -0.1 | 231.5 | 43.69 | 29.37 | 7.41 | 0 | 200 | 0.34 | 4.01 | 4.07 | 1452.56 | 8.1 | 100 | 59.6 | 60 | 21 | 21 | 1261.4 | 1460 | 0 | 0 | 650 | 1.253 | 34.75 | 43.54 | 43.61 | 0 | 0 | 0 | 0 | 0 | 0 | 0 | 0 | 0 | 0 | 2 | 58.91 | 109.59 | 163.2 | 6757.8 | 668.8 | 0
等径 | 7.8 | 99.9 | 1 | 0.135 | 7.9 | 1342.8 | 0 | 1575.99 | 92 | 0 | 10 | 0 | 1.06 | 0.135 | 557.8 | 36.6 | -0.02 | 557.6 | 1.065 | 237 | 0 | 0 | 0 | 227.9 | -0.1 | 231.1 | 43.65 | 29.37 | 7.41 | 0 | 200 | 0.28 | 4.05 | 4.06 | 1444.42 | 8.1 | 100 | 59.6 | 60 | 21.1 | 21 | 1261.6 | 1460 | 0 | -0.0006 | 650 | 1.255 | 34.74 | 43.6 | 43.61 | 0 | 0 | 0 | 0 | 0 | 0 | 0 | 0 | 0 | 0 | 2 | 58.98 | 109.52 | 163.2 | 6758.4 | 668.8 | 0
等径 | 7.8 | 99.9 | 1.05 | 0.135 | 7.9 | 1342.8 | 0 | 1575.99 | 34 | 0 | 10 | 0 | 1.06 | 0.145 | 558.9 | 36.76 | -0.01 | 558.9 | 1.065 | 237 | 0 | 0 | 0 | 227.9 | -0.1 | 232.7 | 43.66 | 29.37 | 7.41 | 0 | 200 | 0.25 | 4.07 | 4.04 | 1444.42 | 8.1 | 100 | 59.6 | 60 | 21.1 | 21 | 1261.7 | 1460 | 0 | 0.0008 | 650 | 1.255 | 34.76 | 43.62 | 43.61 | 0 | 0 | 0 | 0 | 0 | 0 | 0 | 0 | 0 | 0 | 2 | 59.12 | 109.38 | 163.2 | 6759.2 | 668.9 | 0
等径 | 7.8 | 99.9 | 1.1 | 0.135 | 7.9 | 1342.8 | 0 | 1572.67 | 65 | 0 | 10 | 0 | 1.06 | 0.142 | 560 | 36.91 | -0.02 | 560 | 1.065 | 237 | 0 | 0 | 0 | 228 | 0 | 233.3 | 43.69 | 29.37 | 7.41 | 0 | 200 | 0.28 | 4.05 | 4.03 | 1436.29 | 8.1 | 100 | 59.6 | 60 | 21.1 | 21 | 1261.9 | 1460 | 0 | -0.0007 | 650 | 1.253 | 34.76 | 43.55 | 43.61 | 0 | 0 | 0 | 0 | 0 | 0 | 0 | 0 | 0 | 0 | 2 | 59.23 | 109.27 | 163.2 | 6760 | 669 | 0
等径 | 7.8 | 99.9 | 0.95 | 0.135 | 7.9 | 1342.8 | 0 | 1583.76 | 96 | 0 | 10 | 0 | 1.06 | 0.131 | 560.9 | 37.03 | -0.02 | 560.9 | 1.065 | 237 | 0 | 0 | 0 | 227.8 | -0.2 | 235.8 | 43.66 | 29.37 | 7.41 | 0 | 200 | 0.29 | 4.06 | 4.03 | 1452.56 | 8.2 | 100 | 59.6 | 60 | 21.1 | 21 | 1262.1 | 1460 | 0 | -0.0008 | 650 | 1.255 | 34.76 | 43.62 | 43.61 | 0 | 0 | 0 | 0 | 0 | 0 | 0 | 0 | 0 | 0 | 2 | 59.31 | 109.19 | 163.3 | 6760.6 | 669.1 | 0
等径 | 7.8 | 99.9 | 1.07 | 0.135 | 7.9 | 1342.8 | 0 | 1579.31 | 104 | 0 | 10 | 0 | 1.06 | 0.148 | 561.9 | 37.17 | 0 | 561.9 | 1.065 | 237 | 0 | 0 | 0 | 227.9 | 0 | 232 | 43.66 | 29.37 | 7.41 | 0 | 200 | 0.29 | 4.06 | 4.03 | 1448.49 | 8.1 | 100 | 59.6 | 60 | 21 | 21 | 1262.2 | 1460 | 0 | 0.0005 | 650 | 1.255 | 34.76 | 43.62 | 43.61 | 0 | 0 | 0 | 0 | 0 | 0 | 0 | 0 | 0 | 0 | 2 | 59.42 | 109.08 | 163.3 | 6761.3 | 669.2 | 0
等径 | 7.8 | 99.9 | 1.03 | 0.135 | 7.9 | 1342.8 | 0 | 1580.42 | 42 | 0 | 10 | 0 | 1.06 | 0.14 | 563 | 37.33 | 0 | 563 | 1.065 | 237 | 0 | 0 | 0 | 227.9 | -0.1 | 230.5 | 43.61 | 29.37 | 7.41 | 0 | 200 | 0.3 | 4.1 | 4.04 | 1448.49 | 8.3 | 100 | 59.6 | 60 | 21 | 21 | 1262.5 | 1460 | 0 | -0.0002 | 650 | 1.253 | 34.75 | 43.54 | 43.61 | 0 | 0 | 0 | 0 | 0 | 0 | 0 | 0 | 0 | 0 | 2 | 59.5 | 109 | 163.3 | 6762.1 | 669.3 | 0
等径 | 7.8 | 99.9 | 1.1 | 0.135 | 7.9 | 1342.8 | 0 | 1578.2 | 96 | 0 | 11 | 0 | 1.06 | 0.149 | 564 | 37.46 | 0.03 | 564 | 1.065 | 237 | 0 | 0 | 0 | 228.1 | 0.1 | 228.7 | 43.65 | 29.37 | 7.41 | 0 | 200 | 0.2 | 4.05 | 4.05 | 1452.56 | 8.2 | 100 | 59.6 | 60 | 21 | 21 | 1262.6 | 1460 | 0 | 0.0003 | 650 | 1.254 | 34.75 | 43.58 | 43.61 | 0 | 0 | 0 | 0 | 0 | 0 | 0 | 0 | 0 | 0 | 2 | 59.6 | 108.9 | 163.3 | 6762.8 | 669.4 | 0
等径 | 7.8 | 99.9 | 1.15 | 0.135 | 7.9 | 1342.8 | 0 | 1577.09 | 73 | 0 | 11 | 0 | 1.06 | 0.153 | 565.1 | 37.62 | 0.02 | 565.1 | 1.065 | 237 | 0 | 0 | 0 | 228.2 | 0.2 | 223.6 | 43.64 | 29.37 | 7.41 | 0 | 200 | 0.21 | 4.09 | 4.06 | 1448.49 | 8.1 | 100 | 59.6 | 60 | 21.2 | 21 | 1262.8 | 1460 | 0 | 0.0003 | 650 | 1.254 | 34.77 | 43.6 | 43.62 | 0 | 0 | 0 | 0 | 0 | 0 | 0 | 0 | 0 | 0 | 2 | 59.69 | 108.81 | 163.3 | 6763.5 | 669.5 | 0
等径 | 7.8 | 99.9 | 1.03 | 0.135 | 7.9 | 1342.8 | 0 | 1579.31 | 137 | 0 | 11 | 0 | 1.06 | 0.144 | 566.2 | 37.76 | 0.03 | 566.2 | 1.065 | 237 | 0 | 0 | 0 | 228.2 | 0.2 | 218.6 | 43.63 | 29.37 | 7.41 | 0 | 200 | 0.24 | 4.09 | 4.07 | 1444.42 | 8.1 | 100 | 59.6 | 60 | 21.1 | 21 | 1262.9 | 1460 | 0 | 0.0007 | 650 | 1.254 | 34.8 | 43.64 | 43.62 | 0 | 0 | 0 | 0 | 0 | 0 | 0 | 0 | 0 | 0 | 2 | 59.81 | 108.69 | 163.4 | 6764.2 | 669.5 | 0
等径 | 7.8 | 99.9 | 1.05 | 0.135 | 7.9 | 1342.8 | 0 | 1578.2 | 136 | 0 | 11 | 0 | 1.06 | 0.141 | 567.1 | 37.89 | -0.01 | 567.1 | 1.065 | 237 | 0 | 0 | 0 | 228.2 | 0.2 | 223.5 | 43.61 | 29.37 | 7.41 | 0 | 200 | 0.24 | 4.05 | 4.08 | 1452.56 | 8.1 | 100 | 59.6 | 60 | 21 | 21 | 1262.9 | 1460 | 0 | -0.0009 | 650 | 1.252 | 34.78 | 43.54 | 43.62 | 0 | 0 | 0 | 0 | 0 | 0 | 0 | 0 | 0 | 0 | 2 | 59.88 | 108.62 | 163.4 | 6764.9 | 669.6 | 0
等径 | 7.8 | 99.9 | 1.02 | 0.135 | 7.9 | 1342.8 | 0 | 1585.99 | 123 | 0 | 11 | 0 | 1.06 | 0.138 | 568.4 | 38.05 | 0 | 568.4 | 1.065 | 237 | 0 | 0 | 0 | 228.1 | 0.1 | 225.6 | 43.61 | 29.37 | 7.41 | 0 | 200 | 0.39 | 3.99 | 4.07 | 1444.42 | 8 | 100 | 59.6 | 60 | 21.2 | 21 | 1262.9 | 1460 | 0 | -0.0003 | 650 | 1.253 | 34.77 | 43.57 | 43.62 | 0 | 0 | 0 | 0 | 0 | 0 | 0 | 0 | 0 | 0 | 2 | 60.01 | 108.49 | 163.4 | 6765.7 | 669.7 | 0
等径 | 7.8 | 99.9 | 1.09 | 0.135 | 7.9 | 1342.8 | 0 | 1583.76 | 104 | 0 | 11 | 0 | 1.06 | 0.145 | 569.2 | 38.17 | 0 | 569.2 | 1.065 | 237 | 0 | 0 | 0 | 228.1 | 0.1 | 223.5 | 43.58 | 29.37 | 7.41 | 0 | 200 | 0.27 | 3.94 | 4.05 | 1456.63 | 8.1 | 100 | 59.6 | 60 | 21 | 21 | 1263 | 1460 | 0 | -0.0006 | 650 | 1.253 | 34.77 | 43.57 | 43.62 | 0 | 0 | 0 | 0 | 0 | 0 | 0 | 0 | 0 | 0 | 2 | 60.08 | 108.42 | 163.4 | 6766.3 | 669.8 | 0
等径 | 7.8 | 100 | 1.06 | 0.135 | 7.9 | 1342.8 | 0 | 1580.42 | 96 | 0 | 11 | 0 | 1.06 | 0.14 | 570.4 | 38.33 | -0.02 | 570.4 | 1.065 | 237 | 0 | 0 | 0 | 228.1 | 0.1 | 227 | 43.6 | 29.37 | 7.41 | 0 | 200 | 0.23 | 3.88 | 4.01 | 1444.42 | 8.1 | 100 | 59.6 | 60 | 21.1 | 21 | 1263 | 1460 | 0 | -0.0009 | 650 | 1.255 | 34.78 | 43.65 | 43.63 | 0 | 0 | 0 | 0 | 0 | 0 | 0 | 0 | 0 | 0 | 2 | 60.17 | 108.33 | 163.5 | 6767.1 | 669.9 | 0
等径 | 7.8 | 99.9 | 1.01 | 0.135 | 7.9 | 1342.7 | 0 | 1579.31 | 61 | 0 | 11 | 0 | 1.06 | 0.135 | 571.4 | 38.46 | 0 | 571.4 | 1.065 | 237 | 0 | 0 | 0 | 228 | 0 | 225.3 | 43.61 | 29.37 | 7.41 | 0 | 200 | 0.25 | 3.8 | 3.96 | 1448.49 | 8.1 | 100 | 59.6 | 60 | 21 | 21 | 1263 | 1460 | 0 | 0.0003 | 650 | 1.254 | 34.79 | 43.63 | 43.63 | 0 | 0 | 0 | 0 | 0 | 0 | 0 | 0 | 0 | 0 | 2 | 60.3 | 108.2 | 163.5 | 6767.8 | 670 | 0
等径 | 7.8 | 100 | 1.09 | 0.135 | 7.9 | 1342.7 | 0 | 1580.42 | 92 | 0 | 11 | 0 | 1.06 | 0.146 | 572.4 | 38.6 | -0.01 | 572.4 | 1.065 | 237 | 0 | 0 | 0 | 228 | 0 | 230.9 | 43.59 | 29.37 | 7.41 | 0 | 200 | 0.23 | 3.75 | 3.9 | 1440.36 | 8.1 | 100 | 59.6 | 60 | 21 | 21 | 1263 | 1460 | 0 | 0.0004 | 650 | 1.253 | 34.82 | 43.63 | 43.63 | 0 | 0 | 0 | 0 | 0 | 0 | 0 | 0 | 0 | 0 | 2 | 60.4 | 108.1 | 163.5 | 6768.5 | 670.1 | 0
等径 | 7.8 | 99.9 | 1.06 | 0.135 | 7.9 | 1342.6 | 0 | 1580.42 | 95 | 0 | 11 | 0 | 1.06 | 0.145 | 573.4 | 38.73 | -0.02 | 573.4 | 1.065 | 237 | 0 | 0 | 0 | 227.9 | 0 | 227.8 | 43.58 | 29.37 | 7.41 | 0 | 200 | 0.19 | 3.71 | 3.85 | 1444.42 | 8.1 | 100 | 59.6 | 60 | 21.1 | 21 | 1263.1 | 1460 | 0 | -0.0003 | 650 | 1.251 | 34.84 | 43.58 | 43.63 | 0 | 0 | 0 | 0 | 0 | 0 | 0 | 0 | 0 | 0 | 2 | 60.43 | 108.07 | 163.5 | 6769.2 | 670.1 | 0
等径 | 7.8 | 99.9 | 1.04 | 0.135 | 7.9 | 1342.5 | 0 | 1582.65 | 195 | 0 | 11 | 0 | 1.06 | 0.145 | 574.6 | 38.89 | -0.03 | 574.6 | 1.065 | 237 | 0 | 0 | 0 | 227.9 | -0.1 | 228.8 | 43.59 | 29.37 | 7.41 | 0 | 200 | 0.32 | 3.73 | 3.79 | 1452.56 | 8.1 | 100 | 59.6 | 60 | 21.1 | 21 | 1263.1 | 1460 | 0 | -0.0005 | 650 | 1.254 | 34.82 | 43.66 | 43.63 | 0 | 0 | 0 | 0 | 0 | 0 | 0 | 0 | 0 | 0 | 2 | 60.59 | 107.91 | 163.5 | 6770 | 670.2 | 0
等径 | 7.8 | 99.9 | 0.98 | 0.135 | 7.9 | 1342.5 | 0 | 1584.87 | 104 | 0 | 11 | 0 | 1.06 | 0.136 | 575.4 | 39.01 | -0.06 | 575.4 | 1.065 | 237 | 0 | 0 | 0 | 227.7 | -0.3 | 232.8 | 43.61 | 29.37 | 7.41 | 0 | 200 | 0.31 | 3.74 | 3.75 | 1448.49 | 8.1 | 100 | 59.6 | 60 | 21 | 21 | 1263.1 | 1460 | 0 | -0.0011 | 650 | 1.252 | 34.83 | 43.61 | 43.63 | 0 | 0 | 0 | 0 | 0 | 0 | 0 | 0 | 0 | 0 | 2 | 60.69 | 107.81 | 163.6 | 6770.6 | 670.3 | 0
等径 | 7.8 | 99.9 | 1.03 | 0.135 | 7.9 | 1342.5 | 0 | 1577.09 | 94 | 0 | 11 | 0 | 1.06 | 0.143 | 576.5 | 39.16 | -0.04 | 576.5 | 1.064 | 237 | 0 | 0 | 0 | 227.7 | -0.3 | 231.8 | 43.59 | 29.37 | 7.41 | 0 | 200 | 0.38 | 3.74 | 3.73 | 1448.49 | 8.1 | 100 | 59.6 | 60 | 21.2 | 21 | 1263.3 | 1460 | 0 | -0.0005 | 650 | 1.253 | 34.81 | 43.62 | 43.63 | 0 | 0 | 0 | 0 | 0 | 0 | 0 | 0 | 0 | 0 | 2 | 60.77 | 107.73 | 163.6 | 6771.4 | 670.4 | 0
等径 | 7.8 | 99.9 | 1.01 | 0.135 | 7.9 | 1342.5 | 0 | 1579.31 | 74 | 0 | 11 | 0 | 1.06 | 0.14 | 577.4 | 39.29 | -0.04 | 577.4 | 1.064 | 237 | 0 | 0 | 0 | 227.7 | -0.3 | 232.7 | 43.56 | 29.37 | 7.41 | 0 | 200 | 0.42 | 3.75 | 3.72 | 1440.36 | 8.1 | 100 | 59.6 | 60 | 21.1 | 21 | 1263.3 | 1460 | 0 | -0.0009 | 650 | 1.253 | 34.8 | 43.6 | 43.62 | 0 | 0 | 0 | 0 | 0 | 0 | 0 | 0 | 0 | 0 | 2 | 60.85 | 107.65 | 163.6 | 6772.1 | 670.5 | 0
等径 | 7.8 | 99.9 | 0.94 | 0.135 | 7.9 | 1342.5 | 0 | 1578.2 | 55 | 0 | 11 | 0 | 1.06 | 0.129 | 578.5 | 39.43 | -0.04 | 578.5 | 1.064 | 237 | 0 | 0 | 0 | 227.6 | -0.4 | 230.4 | 43.53 | 29.37 | 7.41 | 0 | 200 | 0.36 | 3.88 | 3.74 | 1432.22 | 8 | 100 | 59.6 | 60 | 21.2 | 21 | 1263.4 | 1460 | 0 | -0.0014 | 650 | 1.251 | 34.82 | 43.56 | 43.63 | 0 | 0 | 0 | 0 | 0 | 0 | 0 | 0 | 0 | 0 | 2 | 60.93 | 107.57 | 163.6 | 6772.8 | 670.6 | 0
等径 | 7.8 | 99.9 | 1.05 | 0.135 | 7.9 | 1342.5 | 0 | 1578.2 | 70 | 0 | 11 | 0 | 1.06 | 0.141 | 579.5 | 39.56 | -0.04 | 579.5 | 1.064 | 237 | 0 | 0 | 0 | 227.7 | -0.3 | 229.4 | 43.6 | 29.37 | 7.41 | 0 | 200 | 0.31 | 3.94 | 3.77 | 1452.56 | 8.1 | 100 | 59.6 | 60 | 21 | 21 | 1263.4 | 1460 | 0 | -0.0006 | 650 | 1.254 | 34.81 | 43.65 | 43.62 | 0 | 0 | 0 | 0 | 0 | 0 | 0 | 0 | 0 | 0 | 2 | 61.08 | 107.42 | 163.6 | 6773.5 | 670.7 | 0
等径 | 7.8 | 99.9 | 0.94 | 0.135 | 7.9 | 1342.6 | 0 | 1585.99 | 130 | 0 | 11 | 0 | 1.06 | 0.131 | 580.5 | 39.7 | -0.01 | 580.5 | 1.064 | 237 | 0 | 0 | 0 | 227.6 | -0.4 | 229.7 | 43.6 | 29.37 | 7.41 | 0 | 200 | 0.38 | 4 | 3.82 | 1448.49 | 8.1 | 100 | 59.6 | 60 | 21.2 | 21 | 1263.4 | 1460 | 0 | -0.0004 | 650 | 1.253 | 34.83 | 43.64 | 43.63 | 0 | 0 | 0 | 0 | 0 | 0 | 0 | 0 | 0 | 0 | 2 | 61.17 | 107.33 | 163.7 | 6774.2 | 670.8 | 0
等径 | 7.8 | 99.9 | 1.05 | 0.135 | 7.9 | 1342.6 | 0 | 1577.09 | 86 | 0 | 11 | 0 | 1.06 | 0.138 | 581.5 | 39.84 | -0.02 | 581.5 | 1.064 | 237 | 0 | 0 | 0 | 227.8 | -0.2 | 228 | 43.54 | 29.37 | 7.41 | 0 | 200 | 0.35 | 4.1 | 3.88 | 1448.49 | 8.1 | 100 | 59.6 | 60 | 21.2 | 21 | 1263.3 | 1460 | 0 | -0.0002 | 650 | 1.254 | 34.81 | 43.65 | 43.63 | 0 | 0 | 0 | 0 | 0 | 0 | 0 | 0 | 0 | 0 | 2 | 61.19 | 107.31 | 163.7 | 6774.9 | 670.8 | 0
等径 | 7.8 | 99.9 | 1.05 | 0.135 | 7.9 | 1342.7 | 0 | 1582.65 | 14 | 0 | 11 | 0 | 1.06 | 0.138 | 582.5 | 39.98 | -0.02 | 582.5 | 1.064 | 237 | 0 | 0 | 0 | 227.8 | -0.2 | 230.3 | 43.55 | 29.37 | 7.41 | 0 | 200 | 0.35 | 4.09 | 3.95 | 1440.36 | 8.1 | 100 | 59.6 | 60 | 21 | 21 | 1263.3 | 1460 | 0 | -0.0004 | 650 | 1.253 | 34.83 | 43.64 | 43.63 | 0 | 0 | 0 | 0 | 0 | 0 | 0 | 0 | 0 | 0 | 2 | 61.37 | 107.13 | 163.7 | 6775.6 | 670.9 | 0
等径 | 7.8 | 100 | 1.03 | 0.135 | 7.9 | 1342.8 | 0 | 1583.76 | 63 | 0 | 11 | 0 | 1.06 | 0.139 | 583.5 | 40.12 | -0.01 | 583.5 | 1.064 | 237 | 0 | 0 | 0 | 227.8 | -0.2 | 231.1 | 43.57 | 29.37 | 7.41 | 0 | 200 | 0.36 | 4.11 | 4.02 | 1440.36 | 8.1 | 100 | 59.5 | 60 | 21.1 | 21 | 1263.1 | 1460 | 0 | -0.0002 | 650 | 1.252 | 34.83 | 43.61 | 43.63 | 0 | 0 | 0 | 0 | 0 | 0 | 0 | 0 | 0 | 0 | 2 | 61.45 | 107.05 | 163.7 | 6776.3 | 671 | 0
等径 | 7.8 | 99.9 | 1 | 0.135 | 7.9 | 1342.8 | 0 | 1581.54 | 54 | 0 | 11 | 0 | 1.06 | 0.137 | 584.6 | 40.27 | -0.01 | 584.6 | 1.064 | 237 | 0 | 0 | 0 | 227.8 | -0.2 | 227.5 | 43.54 | 29.37 | 7.41 | 0 | 200 | 0.3 | 4.29 | 4.09 | 1456.63 | 8.1 | 100 | 59.6 | 60 | 21.1 | 21 | 1262.9 | 1460 | 0 | -0.0003 | 650 | 1.252 | 34.8 | 43.57 | 43.63 | 0 | 0 | 0 | 0 | 0 | 0 | 0 | 0 | 0 | 0 | 2 | 61.53 | 106.97 | 163.7 | 6777.1 | 671.1 | 0
等径 | 7.8 | 99.9 | 1.07 | 0.135 | 7.9 | 1342.9 | 0 | 1587.1 | 91 | 0 | 11 | 0 | 1.06 | 0.142 | 585.6 | 40.41 | 0 | 585.6 | 1.064 | 237 | 0 | 0 | 0 | 227.9 | -0.1 | 225.4 | 43.53 | 29.37 | 7.41 | 0 | 200 | 0.22 | 4.4 | 4.16 | 1460.7 | 8.2 | 100 | 59.6 | 60 | 21.1 | 21 | 1262.6 | 1460 | 0 | 0.0002 | 650 | 1.254 | 34.79 | 43.63 | 43.63 | 0 | 0 | 0 | 0 | 0 | 0 | 0 | 0 | 0 | 0 | 2 | 61.62 | 106.88 | 163.8 | 6777.8 | 671.2 | 0
等径 | 7.8 | 99.9 | 1.09 | 0.135 | 7.9 | 1343 | 0 | 1581.54 | 125 | 0 | 11 | 0 | 1.06 | 0.151 | 586.6 | 40.54 | -0.01 | 586.5 | 1.064 | 237 | 0 | 0 | 0 | 228 | 0 | 228.1 | 43.55 | 29.37 | 7.41 | 0 | 200 | 0.27 | 4.41 | 4.23 | 1456.63 | 8.1 | 100 | 59.6 | 60 | 21.1 | 21 | 1262.4 | 1460 | 0 | -0.0002 | 650 | 1.253 | 34.79 | 43.59 | 43.63 | 0 | 0 | 0 | 0 | 0 | 0 | 0 | 0 | 0 | 0 | 2 | 61.72 | 106.78 | 163.8 | 6778.4 | 671.3 | 0
等径 | 7.8 | 99.9 | 1.13 | 0.135 | 7.9 | 1343.1 | 0 | 1580.42 | 100 | 0 | 11 | 0 | 1.06 | 0.148 | 587.9 | 40.72 | 0.01 | 587.9 | 1.064 | 237 | 0 | 0 | 0 | 228.1 | 0.1 | 227.2 | 43.57 | 29.37 | 7.41 | 0 | 200 | 0.33 | 4.52 | 4.34 | 1444.42 | 8.1 | 100 | 59.5 | 60 | 21.1 | 21 | 1262.2 | 1460 | 0 | 0.0007 | 650 | 1.253 | 34.83 | 43.64 | 43.63 | 0 | 0 | 0 | 0 | 0 | 0 | 0 | 0 | 0 | 0 | 2 | 61.87 | 106.63 | 163.8 | 6779.3 | 671.4 | 0
等径 | 7.8 | 99.9 | 1.1 | 0.135 | 7.9 | 1343.2 | 0 | 1590.45 | 85 | 0 | 11 | 0 | 1.06 | 0.14 | 588.8 | 40.84 | 0.01 | 588.8 | 1.064 | 237 | 0 | 0 | 0 | 228.1 | 0.1 | 227.2 | 43.5 | 29.37 | 7.41 | 0 | 200 | 0.29 | 4.52 | 4.41 | 1460.7 | 8 | 100 | 59.6 | 60 | 21.1 | 21 | 1262.2 | 1460 | 0 | 0.0002 | 650 | 1.253 | 34.82 | 43.63 | 43.63 | 0 | 0 | 0 | 0 | 0 | 0 | 0 | 0 | 0 | 0 | 2 | 61.98 | 106.52 | 163.8 | 6780 | 671.5 | 0
等径 | 7.8 | 99.9 | 1.1 | 0.135 | 7.9 | 1343.2 | 0 | 1589.34 | 80 | 0 | 11 | 0 | 1.06 | 0.148 | 590 | 41.01 | 0 | 590 | 1.064 | 237 | 0 | 0 | 0 | 228.1 | 0.1 | 229.5 | 43.53 | 29.37 | 7.41 | 0 | 200 | 0.28 | 4.56 | 4.48 | 1464.77 | 8.1 | 100 | 59.6 | 60 | 21 | 21 | 1262.2 | 1460 | 0 | 0 | 650 | 1.252 | 34.81 | 43.58 | 43.64 | 0 | 0 | 0 | 0 | 0 | 0 | 0 | 0 | 0 | 0 | 2 | 62.07 | 106.43 | 163.8 | 6780.7 | 671.6 | 0
等径 | 7.8 | 99.9 | 1.08 | 0.135 | 7.9 | 1343.3 | 0 | 1582.65 | 125 | 0 | 11 | 0 | 1.06 | 0.148 | 590.9 | 41.13 | 0 | 590.9 | 1.064 | 237 | 0 | 0 | 0 | 228.1 | 0.1 | 231.2 | 43.56 | 29.37 | 7.41 | 0 | 200 | 0.3 | 4.56 | 4.52 | 1456.63 | 8.1 | 100 | 59.6 | 60 | 21.2 | 21 | 1262.2 | 1460 | 0 | -0.0002 | 650 | 1.254 | 34.81 | 43.65 | 43.64 | 0 | 0 | 0 | 0 | 0 | 0 | 0 | 0 | 0 | 0 | 2 | 62.16 | 106.34 | 163.9 | 6781.4 | 671.6 | 0
等径 | 7.8 | 99.9 | 1.12 | 0.135 | 7.9 | 1343.3 | 0 | 1582.65 | 127 | 0 | 11 | 0 | 1.06 | 0.152 | 591.9 | 41.28 | 0 | 591.9 | 1.064 | 237 | 0 | 0 | 0 | 228.1 | 0.1 | 231.8 | 43.5 | 29.37 | 7.41 | 0 | 200 | 0.27 | 4.57 | 4.55 | 1448.49 | 8.1 | 100 | 59.6 | 60 | 21.2 | 21 | 1262.2 | 1460 | 0 | 0.0003 | 650 | 1.253 | 34.81 | 43.62 | 43.64 | 0 | 0 | 0 | 0 | 0 | 0 | 0 | 0 | 0 | 0 | 2 | 62.24 | 106.26 | 163.9 | 6782.1 | 671.7 | 0
等径 | 7.8 | 99.9 | 1.04 | 0.135 | 7.9 | 1343.3 | 0 | 1584.87 | 52 | 0 | 11 | 0 | 1.06 | 0.143 | 593.1 | 41.44 | 0.01 | 593.1 | 1.064 | 237 | 0 | 0 | 0 | 228.1 | 0.1 | 230.2 | 43.52 | 29.37 | 7.41 | 0 | 200 | 0.31 | 4.49 | 4.56 | 1452.56 | 8.1 | 100 | 59.5 | 60 | 21.1 | 21 | 1262.3 | 1460 | 0 | -0.0003 | 650 | 1.251 | 34.82 | 43.56 | 43.64 | 0 | 0 | 0 | 0 | 0 | 0 | 0 | 0 | 0 | 0 | 2 | 62.38 | 106.12 | 163.9 | 6782.9 | 671.8 | 0
等径 | 7.8 | 99.9 | 1.11 | 0.135 | 7.9 | 1343.3 | 0 | 1588.22 | 96 | 0 | 11 | 0 | 1.06 | 0.145 | 594.1 | 41.58 | -0.04 | 594.1 | 1.064 | 237 | 0 | 0 | 0 | 228 | 0 | 233.2 | 43.53 | 29.37 | 7.41 | 0 | 200 | 0.33 | 4.4 | 4.55 | 1456.63 | 8.1 | 100 | 59.6 | 60 | 21.1 | 21 | 1262.4 | 1460 | 0 | -0.001 | 650 | 1.252 | 34.83 | 43.61 | 43.64 | 0 | 0 | 0 | 0 | 0 | 0 | 0 | 0 | 0 | 0 | 2 | 62.51 | 105.99 | 163.9 | 6783.6 | 671.9 | 0
等径 | 7.8 | 99.9 | 1.08 | 0.135 | 7.9 | 1343.3 | 0 | 1590.45 | 59 | 0 | 11 | 0 | 1.06 | 0.151 | 595 | 41.7 | 0.01 | 595 | 1.063 | 237 | 0 | 0 | 0 | 228 | 0 | 230 | 43.49 | 29.37 | 7.41 | 0 | 200 | 0.4 | 4.32 | 4.51 | 1460.7 | 8.1 | 100 | 59.6 | 60 | 21.1 | 21 | 1262.5 | 1460 | 0 | 0.001 | 650 | 1.254 | 34.81 | 43.65 | 43.64 | 0 | 0 | 0 | 0 | 0 | 0 | 0 | 0 | 0 | 0 | 2 | 62.54 | 105.96 | 163.9 | 6784.2 | 672 | 0
等径 | 7.8 | 99.9 | 1.07 | 0.135 | 7.9 | 1343.2 | 0 | 1591.57 | 61 | 0 | 11 | 0 | 1.06 | 0.145 | 596.1 | 41.84 | -0.01 | 596.1 | 1.063 | 237 | 0 | 0 | 0 | 228 | 0 | 224.2 | 43.52 | 29.37 | 7.41 | 0 | 200 | 0.35 | 4.23 | 4.44 | 1468.84 | 8 | 100 | 59.6 | 60 | 21.2 | 21 | 1262.5 | 1460 | 0 | -0.0005 | 650 | 1.254 | 34.8 | 43.64 | 43.64 | 0 | 0 | 0 | 0 | 0 | 0 | 0 | 0 | 0 | 0 | 2 | 62.65 | 105.85 | 164 | 6785 | 672.1 | 0
等径 | 7.8 | 99.9 | 1.09 | 0.135 | 7.9 | 1343.1 | 0 | 1584.87 | 118 | 0 | 11 | 0 | 1.06 | 0.144 | 597.1 | 41.99 | 0 | 597.1 | 1.063 | 237 | 0 | 0 | 0 | 228.1 | 0.1 | 226.9 | 43.52 | 29.37 | 7.41 | 0 | 200 | 0.38 | 4.2 | 4.35 | 1452.56 | 8.1 | 100 | 59.6 | 60 | 21.1 | 21 | 1262.5 | 1460 | 0 | -0.0002 | 650 | 1.253 | 34.81 | 43.62 | 43.65 | 0 | 0 | 0 | 0 | 0 | 0 | 0 | 0 | 0 | 0 | 2 | 62.75 | 105.75 | 164 | 6785.7 | 672.2 | 0
等径 | 7.8 | 99.9 | 1.07 | 0.135 | 7.9 | 1343 | 0 | 1592.69 | 196 | 0 | 11 | 0 | 1.06 | 0.147 | 598.2 | 42.14 | 0.01 | 598.2 | 1.063 | 237 | 0 | 0 | 0 | 228.1 | 0.1 | 223.2 | 43.44 | 29.37 | 7.41 | 0 | 200 | 0.4 | 4.11 | 4.28 | 1456.63 | 8.1 | 100 | 59.6 | 60 | 21.2 | 21 | 1262.5 | 1460 | 0 | 0.0004 | 650 | 1.252 | 34.82 | 43.59 | 43.65 | 0 | 0 | 0 | 0 | 0 | 0 | 0 | 0 | 0 | 0 | 2 | 62.83 | 105.67 | 164 | 6786.4 | 672.2 | 0
等径 | 7.8 | 99.9 | 1.06 | 0.135 | 7.9 | 1343 | 0 | 1585.99 | 49 | 0 | 11 | 0 | 1.06 | 0.145 | 599.5 | 42.3 | 0.02 | 599.4 | 1.063 | 237 | 0 | 0 | 0 | 228.1 | 0.1 | 215.9 | 43.45 | 29.37 | 7.41 | 0 | 200 | 0.37 | 4.05 | 4.21 | 1440.36 | 8.1 | 100 | 59.6 | 60 | 21.1 | 21 | 1262.5 | 1460 | 0 | 0.0004 | 650 | 1.251 | 34.83 | 43.57 | 43.65 | 0 | 0 | 0 | 0 | 0 | 0 | 0 | 0 | 0 | 0 | 2 | 62.94 | 105.56 | 164 | 6787.2 | 672.3 | 0
等径 | 7.8 | 99.9 | 1.09 | 0.135 | 7.9 | 1342.9 | 0 | 1585.99 | 88 | 0 | 11 | 0 | 1.06 | 0.147 | 600.2 | 42.42 | 0.02 | 600.2 | 1.063 | 237 | 0 | 0 | 0 | 228.1 | 0.1 | 222 | 43.44 | 29.37 | 7.41 | 0 | 200 | 0.35 | 4.01 | 4.16 | 1452.56 | 8.1 | 100 | 59.6 | 60 | 21 | 21 | 1262.6 | 1460 | 0 | 0.0013 | 650 | 1.253 | 34.82 | 43.63 | 43.65 | 0 | 0 | 0 | 0 | 0 | 0 | 0 | 0 | 0 | 0 | 2 | 63.01 | 105.49 | 164.1 | 6787.8 | 672.4 | 0
等径 | 7.8 | 99.9 | 0.98 | 0.135 | 7.9 | 1342.9 | 0 | 1588.22 | 95 | 0 | 11 | 0 | 1.06 | 0.132 | 601.5 | 42.58 | -0.03 | 601.5 | 1.063 | 237 | 0 | 0 | 0 | 227.9 | -0.1 | 222 | 43.43 | 29.37 | 7.41 | 0 | 200 | 0.38 | 3.98 | 4.09 | 1456.63 | 8.1 | 100 | 59.6 | 60 | 21 | 21 | 1262.6 | 1460 | 0 | -0.0013 | 650 | 1.252 | 34.84 | 43.62 | 43.65 | 0 | 0 | 0 | 0 | 0 | 0 | 0 | 0 | 0 | 0 | 2 | 63.13 | 105.37 | 164.1 | 6788.7 | 672.5 | 0
等径 | 7.8 | 99.9 | 0.98 | 0.135 | 7.9 | 1342.8 | 0 | 1588.22 | 20 | 0 | 11 | 0 | 1.06 | 0.132 | 602.2 | 42.69 | -0.02 | 602.2 | 1.063 | 237 | 0 | 0 | 0 | 227.9 | -0.1 | 223.6 | 43.41 | 29.37 | 7.41 | 0 | 200 | 0.39 | 3.98 | 4.05 | 1460.7 | 8.1 | 100 | 59.6 | 60 | 21.1 | 21 | 1262.7 | 1460 | 0 | -0.0004 | 650 | 1.252 | 34.82 | 43.59 | 43.65 | 0 | 0 | 0 | 0 | 0 | 0 | 0 | 0 | 0 | 0 | 2 | 63.2 | 105.3 | 164.1 | 6789.2 | 672.6 | 0
等径 | 7.8 | 100 | 1 | 0.135 | 7.9 | 1342.8 | 0 | 1587.1 | 17 | 0 | 11 | 0 | 1.06 | 0.136 | 603.4 | 42.84 | 0.01 | 603.4 | 1.063 | 237 | 0 | 0 | 0 | 227.9 | -0.1 | 226.6 | 43.41 | 29.37 | 7.41 | 0 | 200 | 0.35 | 3.96 | 4 | 1460.7 | 8.1 | 100 | 59.6 | 60 | 21 | 21 | 1262.6 | 1460 | 0 | 0.0009 | 650 | 1.254 | 34.8 | 43.64 | 43.65 | 0 | 0 | 0 | 0 | 0 | 0 | 0 | 0 | 0 | 0 | 2 | 63.33 | 105.17 | 164.1 | 6790 | 672.7 | 0
等径 | 7.8 | 100 | 1 | 0.135 | 7.9 | 1342.7 | 0 | 1583.76 | 81 | 0 | 11 | 0 | 1.06 | 0.135 | 604.5 | 42.99 | -0.01 | 604.5 | 1.063 | 237 | 0 | 0 | 0 | 227.9 | -0.1 | 230 | 43.45 | 29.37 | 7.41 | 0 | 200 | 0.24 | 3.93 | 3.97 | 1456.63 | 8.1 | 100 | 59.6 | 60 | 21 | 21 | 1262.6 | 1460 | 0 | -0.0004 | 650 | 1.254 | 34.83 | 43.68 | 43.66 | 0 | 0 | 0 | 0 | 0 | 0 | 0 | 0 | 0 | 0 | 2 | 63.45 | 105.05 | 164.1 | 6790.7 | 672.8 | 0
等径 | 7.8 | 99.9 | 1.04 | 0.135 | 7.9 | 1342.7 | 0 | 1585.99 | 98 | 0 | 11 | 0 | 1.06 | 0.142 | 605.5 | 43.12 | -0.01 | 605.5 | 1.063 | 237 | 0 | 0 | 0 | 227.9 | -0.1 | 229.7 | 43.48 | 29.37 | 7.41 | 0 | 200 | 0.43 | 3.94 | 3.96 | 1452.56 | 8.1 | 100 | 59.6 | 60 | 21.2 | 21 | 1262.7 | 1460 | 0 | 0.0002 | 650 | 1.255 | 34.81 | 43.69 | 43.66 | 0 | 0 | 0 | 0 | 0 | 0 | 0 | 0 | 0 | 0 | 2 | 63.52 | 104.98 | 164.2 | 6791.4 | 672.9 | 0
等径 | 7.8 | 99.9 | 1 | 0.135 | 7.9 | 1342.7 | 0 | 1589.34 | 67 | 0 | 11 | 0 | 1.06 | 0.137 | 606.4 | 43.25 | -0.01 | 606.4 | 1.063 | 237 | 0 | 0 | 0 | 227.9 | -0.1 | 228.9 | 43.4 | 29.37 | 7.41 | 0 | 200 | 0.31 | 3.96 | 3.95 | 1460.7 | 8.1 | 100 | 59.6 | 60 | 21.1 | 21 | 1262.9 | 1460 | 0 | -0.0005 | 650 | 1.254 | 34.82 | 43.66 | 43.66 | 0 | 0 | 0 | 0 | 0 | 0 | 0 | 0 | 0 | 0 | 2 | 63.62 | 104.88 | 164.2 | 6792.1 | 672.9 | 0
等径 | 7.8 | 99.9 | 1.04 | 0.135 | 7.9 | 1342.7 | 0 | 1582.65 | 52 | 0 | 11 | 0 | 1.06 | 0.142 | 607.8 | 43.43 | -0.01 | 607.8 | 1.063 | 237 | 0 | 0 | 0 | 227.9 | -0.1 | 229.6 | 43.43 | 29.37 | 7.41 | 0 | 200 | 0.31 | 4.04 | 3.96 | 1452.56 | 8.1 | 100 | 59.5 | 60 | 21.2 | 21 | 1263 | 1460 | 0 | 0.0001 | 650 | 1.252 | 34.81 | 43.58 | 43.66 | 0 | 0 | 0 | 0 | 0 | 0 | 0 | 0 | 0 | 0 | 2 | 63.75 | 104.75 | 164.2 | 6793 | 673 | 0
等径 | 7.8 | 99.9 | 1.05 | 0.135 | 7.9 | 1342.7 | 0 | 1583.76 | 106 | 0 | 11 | 0 | 1.06 | 0.142 | 608.5 | 43.54 | -0.04 | 608.5 | 1.063 | 237 | 0 | 0 | 0 | 227.8 | -0.1 | 232.5 | 43.42 | 29.37 | 7.41 | 0 | 200 | 0.27 | 4.07 | 3.97 | 1448.49 | 8 | 100 | 59.6 | 60 | 21 | 21 | 1263.1 | 1460 | 0 | -0.001 | 650 | 1.254 | 34.81 | 43.65 | 43.66 | 0 | 0 | 0 | 0 | 0 | 0 | 0 | 0 | 0 | 0 | 2 | 63.8 | 104.7 | 164.2 | 6793.6 | 673.1 | 0
等径 | 7.8 | 99.9 | 1.05 | 0.135 | 7.9 | 1342.8 | 0 | 1591.57 | 91 | 0 | 11 | 0 | 1.06 | 0.141 | 609.6 | 43.68 | -0.02 | 609.6 | 1.063 | 237 | 0 | 0 | 0 | 227.9 | -0.1 | 228.6 | 43.4 | 29.37 | 7.41 | 0 | 200 | 0.3 | 4.09 | 4 | 1456.63 | 8.1 | 100 | 59.6 | 60 | 21.1 | 21 | 1263.1 | 1460 | 0 | -0.0003 | 650 | 1.254 | 34.81 | 43.65 | 43.66 | 0 | 0 | 0 | 0 | 0 | 0 | 0 | 0 | 0 | 0 | 2 | 63.92 | 104.58 | 164.2 | 6794.3 | 673.2 | 0
等径 | 7.8 | 99.9 | 1.01 | 0.135 | 7.9 | 1342.8 | 0 | 1585.99 | 52 | 0 | 11 | 0 | 1.06 | 0.142 | 610.6 | 43.83 | 0 | 610.6 | 1.063 | 237 | 0 | 0 | 0 | 227.8 | -0.2 | 226.3 | 43.42 | 29.37 | 7.41 | 0 | 200 | 0.23 | 4.09 | 4.03 | 1456.63 | 8.1 | 100 | 59.6 | 60 | 21 | 21 | 1263.1 | 1460 | 0 | 0.0002 | 650 | 1.253 | 34.83 | 43.64 | 43.66 | 0 | 0 | 0 | 0 | 0 | 0 | 0 | 0 | 0 | 0 | 2 | 64.01 | 104.49 | 164.3 | 6795 | 673.3 | 0
等径 | 7.8 | 99.9 | 1.02 | 0.135 | 7.9 | 1342.8 | 0 | 1588.22 | 88 | 0 | 11 | 0 | 1.06 | 0.136 | 611.6 | 43.96 | -0.03 | 611.6 | 1.063 | 237 | 0 | 0 | 0 | 227.9 | -0.1 | 226.9 | 43.38 | 29.37 | 7.41 | 0 | 200 | 0.25 | 4.06 | 4.05 | 1456.63 | 8.1 | 100 | 59.6 | 60 | 21.1 | 21 | 1263.2 | 1460 | 0 | -0.0012 | 650 | 1.252 | 34.83 | 43.61 | 43.66 | 0 | 0 | 0 | 0 | 0 | 0 | 0 | 0 | 0 | 0 | 2 | 64.13 | 104.37 | 164.3 | 6795.7 | 673.4 | 0
等径 | 7.8 | 99.9 | 1.08 | 0.135 | 7.9 | 1342.8 | 0 | 1585.99 | 56 | 0 | 11 | 0 | 1.06 | 0.148 | 612.5 | 44.08 | 0 | 612.5 | 1.063 | 237 | 0 | 0 | 0 | 228 | 0 | 229.7 | 43.46 | 29.37 | 7.41 | 0 | 200 | 0.35 | 4.02 | 4.06 | 1444.42 | 8.2 | 100 | 59.6 | 60 | 21 | 21 | 1263.3 | 1460 | 0 | 0.0002 | 650 | 1.252 | 34.82 | 43.59 | 43.66 | 0 | 0 | 0 | 0 | 0 | 0 | 0 | 0 | 0 | 0 | 2 | 64.17 | 104.33 | 164.3 | 6796.3 | 673.4 | 0
等径 | 7.8 | 99.9 | 1.04 | 0.135 | 7.9 | 1342.8 | 0 | 1584.87 | 92 | 0 | 11 | 0 | 1.06 | 0.144 | 613.8 | 44.26 | 0 | 613.8 | 1.063 | 237 | 0 | 0 | 0 | 228 | 0 | 232.6 | 43.44 | 29.37 | 7.41 | 0 | 200 | 0.2 | 4.05 | 4.05 | 1436.29 | 8.1 | 100 | 59.6 | 60 | 20.9 | 21 | 1263.1 | 1460 | 0 | 0.0002 | 650 | 1.252 | 34.83 | 43.61 | 43.66 | 0 | 0 | 0 | 0 | 0 | 0 | 0 | 0 | 0 | 0 | 2 | 64.34 | 104.16 | 164.3 | 6797.2 | 673.6 | 0
等径 | 7.8 | 99.9 | 1.02 | 0.135 | 7.9 | 1342.8 | 0 | 1585.99 | 87 | 0 | 11 | 0 | 1.06 | 0.138 | 614.9 | 44.4 | 0 | 614.9 | 1.063 | 237 | 0 | 0 | 0 | 228 | -0.1 | 231.3 | 43.42 | 29.37 | 7.41 | 0 | 200 | 0.22 | 4.06 | 4.04 | 1460.7 | 8 | 100 | 59.6 | 60 | 21.2 | 21 | 1263 | 1460 | 0 | 0.0004 | 650 | 1.254 | 34.82 | 43.66 | 43.66 | 0 | 0 | 0 | 0 | 0 | 0 | 0 | 0 | 0 | 0 | 2 | 64.45 | 104.05 | 164.3 | 6797.9 | 673.6 | 0
等径 | 7.8 | 99.9 | 1.11 | 0.135 | 7.9 | 1342.8 | 0 | 1591.57 | 71 | 0 | 11 | 0 | 1.06 | 0.152 | 615.9 | 44.54 | 0 | 615.9 | 1.063 | 237 | 0 | 0 | 0 | 228.1 | 0.1 | 229.9 | 43.39 | 29.37 | 7.41 | 0 | 200 | 0.25 | 4.06 | 4.03 | 1460.7 | 8.1 | 100 | 59.6 | 60 | 21 | 21 | 1262.9 | 1460 | 0 | 0.0002 | 650 | 1.254 | 34.84 | 43.69 | 43.67 | 0 | 0 | 0 | 0 | 0 | 0 | 0 | 0 | 0 | 0 | 2 | 64.52 | 103.98 | 164.4 | 6798.6 | 673.7 | 0
等径 | 7.8 | 99.9 | 1.07 | 0.135 | 7.9 | 1342.8 | 0 | 1589.34 | 100 | 0 | 11 | 0 | 1.06 | 0.139 | 616.8 | 44.67 | 0 | 616.8 | 1.063 | 237 | 0 | 0 | 0 | 228.1 | 0.1 | 232.6 | 43.39 | 29.37 | 7.41 | 0 | 200 | 0.25 | 4.01 | 4.03 | 1460.7 | 8.1 | 100 | 59.6 | 60 | 20.9 | 21 | 1262.9 | 1460 | 0 | -0.0003 | 650 | 1.253 | 34.83 | 43.64 | 43.67 | 0 | 0 | 0 | 0 | 0 | 0 | 0 | 0 | 0 | 0 | 2 | 64.62 | 103.88 | 164.4 | 6799.2 | 673.8 | 0
等径 | 7.8 | 99.9 | 1.11 | 0.135 | 7.9 | 1342.8 | 0 | 1587.1 | 88 | 0 | 11 | 0 | 1.06 | 0.15 | 618 | 44.84 | -0.03 | 618 | 1.063 | 237 | 0 | 0 | 0 | 228 | 0 | 228.3 | 43.4 | 29.37 | 7.41 | 0 | 200 | 0.2 | 4.05 | 4.03 | 1464.77 | 8.1 | 100 | 59.6 | 60 | 21 | 21 | 1262.8 | 1460 | 0 | -0.0006 | 650 | 1.254 | 34.82 | 43.66 | 43.67 | 0 | 0 | 0 | 0 | 0 | 0 | 0 | 0 | 0 | 0 | 2 | 64.74 | 103.76 | 164.4 | 6800.1 | 673.9 | 0
等径 | 7.8 | 99.9 | 1.1 | 0.135 | 7.9 | 1342.8 | 0 | 1585.99 | 81 | 0 | 11 | 0 | 1.06 | 0.147 | 619 | 44.97 | 0.01 | 618.9 | 1.063 | 237 | 0 | 0 | 0 | 228.1 | 0.1 | 227.3 | 43.42 | 29.37 | 7.41 | 0 | 200 | 0.22 | 3.99 | 4.03 | 1460.7 | 8.1 | 100 | 59.6 | 60 | 21 | 21 | 1262.8 | 1460 | 0 | 0.0003 | 650 | 1.254 | 34.82 | 43.66 | 43.67 | 0 | 0 | 0 | 0 | 0 | 0 | 0 | 0 | 0 | 0 | 2 | 64.84 | 103.66 | 164.4 | 6800.7 | 674 | 0
等径 | 7.8 | 100 | 1.03 | 0.135 | 7.9 | 1342.8 | 0 | 1589.34 | 62 | 0 | 11 | 0 | 1.06 | 0.141 | 620.1 | 45.12 | 0.01 | 620.1 | 1.063 | 237 | 0 | 0 | 0 | 228 | 0 | 231.2 | 43.45 | 29.37 | 7.41 | 0 | 200 | 0.22 | 4.01 | 4.02 | 1460.7 | 8.1 | 100 | 59.5 | 60 | 21 | 21 | 1262.7 | 1460 | 0 | -0.0001 | 650 | 1.251 | 34.82 | 43.56 | 43.67 | 0 | 0 | 0 | 0 | 0 | 0 | 0 | 0 | 0 | 0 | 2 | 64.97 | 103.53 | 164.4 | 6801.5 | 674.1 | 0
等径 | 7.8 | 99.9 | 1.1 | 0.135 | 7.9 | 1342.8 | 0 | 1590.45 | 142 | 0 | 11 | 0 | 1.06 | 0.149 | 621 | 45.25 | -0.02 | 621 | 1.063 | 237 | 0 | 0 | 0 | 228 | 0 | 233.6 | 43.39 | 29.37 | 7.41 | 0 | 200 | 0.18 | 4.05 | 4.02 | 1460.7 | 8.1 | 100 | 59.6 | 60 | 21.1 | 21 | 1262.7 | 1460 | 0 | -0.0002 | 650 | 1.253 | 34.83 | 43.64 | 43.67 | 0 | 0 | 0 | 0 | 0 | 0 | 0 | 0 | 0 | 0 | 2 | 65.03 | 103.47 | 164.5 | 6802.2 | 674.2 | 0
等径 | 7.8 | 99.9 | 1.05 | 0.135 | 7.9 | 1342.8 | 0 | 1588.22 | 86 | 0 | 11 | 0 | 1.06 | 0.143 | 622.1 | 45.4 | 0.01 | 622.1 | 1.063 | 237 | 0 | 0 | 0 | 228.1 | 0.1 | 233.5 | 43.43 | 29.37 | 7.41 | 0 | 200 | 0.24 | 4.06 | 4.03 | 1452.56 | 8.1 | 100 | 59.6 | 60 | 21 | 21 | 1262.6 | 1460 | 0 | -0.0001 | 650 | 1.253 | 34.8 | 43.6 | 43.68 | 0 | 0 | 0 | 0 | 0 | 0 | 0 | 0 | 0 | 0 | 2 | 65.13 | 103.37 | 164.5 | 6802.9 | 674.3 | 0
等径 | 7.8 | 99.9 | 1.07 | 0.135 | 7.9 | 1342.8 | 0 | 1587.1 | 88 | 0 | 11 | 0 | 1.06 | 0.144 | 623.1 | 45.54 | -0.01 | 623.1 | 1.062 | 237 | 0 | 0 | 0 | 228.1 | 0.1 | 232.1 | 43.4 | 29.37 | 7.41 | 0 | 200 | 0.35 | 3.99 | 4.03 | 1456.63 | 8.1 | 100 | 59.6 | 60 | 21 | 21 | 1262.6 | 1460 | 0 | -0.0002 | 650 | 1.253 | 34.81 | 43.62 | 43.68 | 0 | 0 | 0 | 0 | 0 | 0 | 0 | 0 | 0 | 0 | 2 | 65.23 | 103.27 | 164.5 | 6803.6 | 674.3 | 0
等径 | 7.8 | 99.9 | 1.07 | 0.135 | 7.9 | 1342.8 | 0 | 1591.57 | 109 | 0 | 11 | 0 | 1.06 | 0.144 | 624.1 | 45.68 | -0.04 | 624.1 | 1.062 | 237 | 0 | 0 | 0 | 227.9 | -0.1 | 228.7 | 43.36 | 29.37 | 7.41 | 0 | 200 | 0.36 | 3.95 | 4.02 | 1460.7 | 8.1 | 100 | 59.6 | 60 | 21.2 | 21 | 1262.6 | 1460 | 0 | -0.0007 | 650 | 1.255 | 34.79 | 43.66 | 43.68 | 0 | 0 | 0 | 0 | 0 | 0 | 0 | 0 | 0 | 0 | 2 | 65.34 | 103.16 | 164.5 | 6804.3 | 674.4 | 0
等径 | 7.8 | 99.9 | 1.01 | 0.135 | 7.9 | 1342.8 | 0 | 1593.81 | 110 | 0 | 11 | 0 | 1.06 | 0.14 | 625.2 | 45.84 | 0.01 | 625.2 | 1.062 | 237 | 0 | 0 | 0 | 228 | 0 | 227 | 43.38 | 29.37 | 7.41 | 0 | 200 | 0.28 | 3.92 | 4 | 1448.49 | 8.1 | 100 | 59.6 | 60 | 21.2 | 21 | 1262.6 | 1460 | 0 | 0 | 650 | 1.254 | 34.78 | 43.61 | 43.68 | 0 | 0 | 0 | 0 | 0 | 0 | 0 | 0 | 0 | 0 | 2 | 65.43 | 103.07 | 164.6 | 6805.1 | 674.5 | 0
等径 | 7.8 | 99.9 | 1.07 | 0.135 | 7.9 | 1342.7 | 0 | 1588.22 | 81 | 0 | 11 | 0 | 1.06 | 0.145 | 626.2 | 45.97 | 0.02 | 626.2 | 1.062 | 237 | 0 | 0 | 0 | 228.1 | 0.1 | 226.6 | 43.39 | 29.37 | 7.41 | 0 | 200 | 0.27 | 3.94 | 3.97 | 1464.77 | 8.2 | 100 | 59.6 | 60 | 21 | 21 | 1262.4 | 1460 | 0 | 0.0006 | 650 | 1.256 | 34.78 | 43.68 | 43.68 | 0 | 0 | 0 | 0 | 0 | 0 | 0 | 0 | 0 | 0 | 2 | 65.57 | 102.93 | 164.6 | 6805.7 | 674.6 | 0
等径 | 7.8 | 100 | 1.03 | 0.135 | 7.9 | 1342.7 | 0 | 1592.69 | 96 | 0 | 11 | 0 | 1.06 | 0.135 | 627.4 | 46.12 | -0.01 | 627.4 | 1.062 | 237 | 0 | 0 | 0 | 228 | 0 | 226.3 | 43.33 | 29.37 | 7.41 | 0 | 200 | 0.25 | 3.95 | 3.95 | 1472.91 | 8.2 | 100 | 59.6 | 60 | 21 | 21 | 1262.3 | 1460 | 0 | -0.001 | 650 | 1.254 | 34.77 | 43.6 | 43.68 | 0 | 0 | 0 | 0 | 0 | 0 | 0 | 0 | 0 | 0 | 2 | 65.59 | 102.91 | 164.6 | 6806.5 | 674.7 | 0
等径 | 7.8 | 99.9 | 1.09 | 0.135 | 7.9 | 1342.7 | 0 | 1588.22 | 56 | 0 | 11 | 0 | 1.06 | 0.146 | 628.5 | 46.27 | 0.01 | 628.5 | 1.062 | 237 | 0 | 0 | 0 | 228.1 | 0.1 | 225 | 43.35 | 29.37 | 7.41 | 0 | 200 | 0.24 | 4.02 | 3.94 | 1460.7 | 8.1 | 100 | 59.5 | 60 | 21 | 21 | 1262.1 | 1460 | 0 | 0.0006 | 650 | 1.255 | 34.83 | 43.71 | 43.69 | 0 | 0 | 0 | 0 | 0 | 0 | 0 | 0 | 0 | 0 | 2 | 65.74 | 102.76 | 164.6 | 6807.3 | 674.8 | 0
等径 | 7.8 | 99.9 | 1.13 | 0.135 | 7.9 | 1342.7 | 0 | 1592.69 | 103 | 0 | 11 | 0 | 1.06 | 0.149 | 629.6 | 46.42 | -0.01 | 629.5 | 1.062 | 237 | 0 | 0 | 0 | 228.1 | 0.1 | 226 | 43.36 | 29.37 | 7.41 | 0 | 200 | 0.25 | 4.07 | 3.96 | 1460.7 | 8.1 | 100 | 59.6 | 60 | 21 | 21 | 1261.9 | 1460 | 0 | -0.0001 | 650 | 1.254 | 34.83 | 43.68 | 43.69 | 0 | 0 | 0 | 0 | 0 | 0 | 0 | 0 | 0 | 0 | 2 | 65.81 | 102.69 | 164.6 | 6808 | 674.9 | 0
等径 | 7.8 | 99.9 | 1.06 | 0.135 | 7.9 | 1342.8 | 0 | 1587.1 | 50 | 0 | 11 | 0 | 1.06 | 0.142 | 630.5 | 46.55 | 0.01 | 630.5 | 1.062 | 237 | 0 | 0 | 0 | 228 | 0 | 227.1 | 43.36 | 29.37 | 7.41 | 0 | 200 | 0.27 | 4.13 | 3.99 | 1456.63 | 8.2 | 100 | 59.6 | 60 | 21 | 21 | 1261.8 | 1460 | 0 | 0.0002 | 650 | 1.253 | 34.81 | 43.62 | 43.69 | 0 | 0 | 0 | 0 | 0 | 0 | 0 | 0 | 0 | 0 | 2 | 65.9 | 102.6 | 164.7 | 6808.6 | 675 | 0
等径 | 7.8 | 99.9 | 1.02 | 0.135 | 7.9 | 1342.8 | 0 | 1592.69 | 73 | 0 | 11 | 0 | 1.06 | 0.141 | 631.5 | 46.69 | 0 | 631.5 | 1.062 | 237 | 0 | 0 | 0 | 228 | 0 | 229.6 | 43.35 | 29.37 | 7.41 | 0 | 200 | 0.3 | 4.21 | 4.04 | 1460.7 | 8.2 | 100 | 59.6 | 60 | 21.2 | 21 | 1261.8 | 1460 | 0 | 0.0001 | 650 | 1.256 | 34.81 | 43.72 | 43.69 | 0 | 0 | 0 | 0 | 0 | 0 | 0 | 0 | 0 | 0 | 2 | 66.06 | 102.44 | 164.7 | 6809.4 | 675 | 0
等径 | 7.8 | 99.9 | 0.99 | 0.135 | 7.9 | 1342.9 | 0 | 1591.57 | 17 | 0 | 11 | 0 | 1.06 | 0.131 | 632.6 | 46.83 | -0.03 | 632.5 | 1.062 | 237 | 0 | 0 | 0 | 227.9 | -0.1 | 228 | 43.37 | 29.37 | 7.41 | 0 | 200 | 0.34 | 4.24 | 4.1 | 1460.7 | 8.1 | 100 | 59.5 | 60 | 21.5 | 21 | 1261.8 | 1460 | 0 | -0.0011 | 650 | 1.255 | 34.81 | 43.69 | 43.69 | 0 | 0 | 0 | 0 | 0 | 0 | 0 | 0 | 0 | 0 | 2 | 66.16 | 102.34 | 164.7 | 6810.1 | 675.1 | 0
等径 | 7.8 | 99.9 | 1.06 | 0.135 | 7.9 | 1342.9 | 0 | 1588.22 | 56 | 0 | 11 | 0 | 1.06 | 0.144 | 633.6 | 46.97 | 0.01 | 633.5 | 1.062 | 237 | 0 | 0 | 0 | 228 | 0 | 231.8 | 43.41 | 29.37 | 7.41 | 0 | 200 | 0.32 | 4.31 | 4.16 | 1456.63 | 8.2 | 100 | 59.6 | 60 | 21 | 21 | 1261.9 | 1460 | 0 | 0.0002 | 650 | 1.254 | 34.79 | 43.63 | 43.69 | 0 | 0 | 0 | 0 | 0 | 0 | 0 | 0 | 0 | 0 | 2 | 66.19 | 102.31 | 164.7 | 6810.8 | 675.2 | 0
等径 | 7.8 | 99.9 | 0.97 | 0.135 | 7.9 | 1343 | 0 | 1592.69 | 120 | 0 | 11 | 0 | 1.06 | 0.132 | 634.5 | 47.1 | -0.02 | 634.5 | 1.062 | 237 | 0 | 0 | 0 | 227.9 | -0.1 | 234.5 | 43.39 | 29.37 | 7.41 | 0 | 200 | 0.3 | 4.33 | 4.22 | 1444.42 | 8.1 | 100 | 59.6 | 60 | 21.1 | 21 | 1261.9 | 1460 | 0 | -0.0008 | 650 | 1.255 | 34.8 | 43.67 | 43.69 | 0 | 0 | 0 | 0 | 0 | 0 | 0 | 0 | 0 | 0 | 2 | 66.33 | 102.17 | 164.7 | 6811.4 | 675.3 | 0
等径 | 7.8 | 99.9 | 1.07 | 0.135 | 7.9 | 1343 | 0 | 1590.45 | 87 | 0 | 11 | 0 | 1.06 | 0.142 | 635.8 | 47.26 | -0.01 | 635.8 | 1.062 | 237 | 0 | 0 | 0 | 228 | 0 | 232.9 | 43.37 | 29.37 | 7.41 | 0 | 200 | 0.29 | 4.32 | 4.28 | 1452.56 | 8.1 | 100 | 59.6 | 60 | 20.7 | 21 | 1262 | 1460 | 0 | -0.0001 | 650 | 1.256 | 34.79 | 43.7 | 43.69 | 0 | 0 | 0 | 0 | 0 | 0 | 0 | 0 | 0 | 0 | 2 | 66.43 | 102.07 | 164.8 | 6812.3 | 675.4 | 0
等径 | 7.8 | 99.9 | 0.99 | 0.135 | 7.9 | 1343.1 | 0 | 1589.34 | 82 | 0 | 11 | 0 | 1.06 | 0.134 | 636.8 | 47.4 | -0.02 | 636.8 | 1.062 | 237 | 0 | 0 | 0 | 227.8 | -0.2 | 233.4 | 43.35 | 29.37 | 7.41 | 0 | 200 | 0.35 | 4.3 | 4.31 | 1460.7 | 8.1 | 100 | 59.6 | 60 | 21.2 | 21 | 1261.9 | 1460 | 0 | -0.0001 | 650 | 1.254 | 34.79 | 43.63 | 43.69 | 0 | 0 | 0 | 0 | 0 | 0 | 0 | 0 | 0 | 0 | 2 | 66.58 | 101.92 | 164.8 | 6813 | 675.5 | 0
等径 | 7.8 | 99.9 | 0.99 | 0.135 | 7.9 | 1343.1 | 0 | 1588.22 | 81 | 0 | 11 | 0 | 1.06 | 0.135 | 637.8 | 47.53 | -0.03 | 637.8 | 1.062 | 237 | 0 | 0 | 0 | 227.8 | -0.2 | 229.4 | 43.36 | 29.37 | 7.41 | 0 | 200 | 0.24 | 4.25 | 4.32 | 1456.63 | 8.1 | 100 | 59.6 | 60 | 21 | 21 | 1261.8 | 1460 | 0 | -0.0009 | 650 | 1.256 | 34.82 | 43.73 | 43.69 | 0 | 0 | 0 | 0 | 0 | 0 | 0 | 0 | 0 | 0 | 2 | 66.63 | 101.87 | 164.8 | 6813.7 | 675.6 | 0
等径 | 7.8 | 99.9 | 1.03 | 0.135 | 7.9 | 1343.1 | 0 | 1590.45 | 77 | 0 | 11 | 0 | 1.06 | 0.138 | 638.8 | 47.68 | -0.03 | 638.8 | 1.062 | 237 | 0 | 0 | 0 | 227.8 | -0.2 | 231.5 | 43.32 | 29.37 | 7.41 | 0 | 200 | 0.18 | 4.19 | 4.3 | 1460.7 | 8.1 | 100 | 59.6 | 60 | 21.1 | 21 | 1261.7 | 1460 | 0 | -0.0005 | 650 | 1.254 | 34.8 | 43.64 | 43.69 | 0 | 0 | 0 | 0 | 0 | 0 | 0 | 0 | 0 | 0 | 2 | 66.7 | 101.8 | 164.8 | 6814.4 | 675.7 | 0
等径 | 7.8 | 99.9 | 1.04 | 0.135 | 7.9 | 1343 | 0 | 1585.99 | 73 | 0 | 11 | 0 | 1.06 | 0.143 | 639.8 | 47.81 | -0.04 | 639.8 | 1.062 | 237 | 0 | 0 | 0 | 227.7 | -0.3 | 225.4 | 43.34 | 29.37 | 7.41 | 0 | 200 | 0.35 | 4.16 | 4.27 | 1468.84 | 8.1 | 100 | 59.6 | 60 | 21.3 | 21 | 1261.7 | 1460 | 0 | -0.0005 | 650 | 1.256 | 34.81 | 43.72 | 43.69 | 0 | 0 | 0 | 0 | 0 | 0 | 0 | 0 | 0 | 0 | 2 | 66.83 | 101.67 | 164.8 | 6815.1 | 675.8 | 0
等径 | 7.8 | 99.9 | 1.01 | 0.135 | 7.9 | 1343 | 0 | 1590.45 | 113 | 0 | 11 | 0 | 1.06 | 0.141 | 640.6 | 47.94 | -0.04 | 640.6 | 1.062 | 237 | 0 | 0 | 0 | 227.7 | -0.3 | 226 | 43.32 | 29.37 | 7.41 | 0 | 200 | 0.31 | 4.12 | 4.23 | 1456.63 | 8.1 | 100 | 59.6 | 60 | 21 | 21 | 1261.9 | 1460 | 0 | -0.0001 | 650 | 1.255 | 34.82 | 43.7 | 43.69 | 0 | 0 | 0 | 0 | 0 | 0 | 0 | 0 | 0 | 0 | 2 | 66.9 | 101.6 | 164.9 | 6815.8 | 675.8 | 0
等径 | 7.8 | 99.9 | 0.97 | 0.135 | 7.9 | 1342.9 | 0 | 1590.45 | 46 | 0 | 11 | 0 | 1.06 | 0.133 | 641.9 | 48.1 | -0.03 | 641.8 | 1.062 | 237 | 0 | 0 | 0 | 227.7 | -0.3 | 224.4 | 43.35 | 29.37 | 7.41 | 0 | 200 | 0.28 | 4.09 | 4.18 | 1456.63 | 8.1 | 100 | 59.6 | 60 | 21 | 21 | 1262.2 | 1460 | 0 | -0.0009 | 650 | 1.256 | 34.81 | 43.72 | 43.69 | 0 | 0 | 0 | 0 | 0 | 0 | 0 | 0 | 0 | 0 | 2 | 67.03 | 101.47 | 164.9 | 6816.6 | 675.9 | 0
等径 | 7.8 | 99.9 | 1.02 | 0.135 | 7.9 | 1342.9 | 0 | 1588.22 | 37 | 0 | 11 | 0 | 1.06 | 0.135 | 642.8 | 48.22 | -0.06 | 642.8 | 1.061 | 237 | 0 | 0 | 0 | 227.7 | -0.3 | 227 | 43.31 | 29.37 | 7.41 | 0 | 200 | 0.29 | 4.08 | 4.15 | 1452.56 | 8.3 | 100 | 59.6 | 60 | 21.1 | 21 | 1262.4 | 1460 | 0 | -0.0016 | 650 | 1.253 | 34.81 | 43.62 | 43.69 | 0 | 0 | 0 | 0 | 0 | 0 | 0 | 0 | 0 | 0 | 2 | 67.11 | 101.39 | 164.9 | 6817.2 | 676 | 0
等径 | 7.8 | 99.9 | 0.97 | 0.135 | 7.9 | 1342.9 | 0 | 1588.22 | 111 | 0 | 11 | 0 | 1.06 | 0.133 | 643.8 | 48.36 | -0.03 | 643.8 | 1.061 | 237 | 0 | 0 | 0 | 227.6 | -0.4 | 225.7 | 43.31 | 29.37 | 7.41 | 0 | 200 | 0.23 | 4.06 | 4.12 | 1464.77 | 8.1 | 100 | 59.6 | 60 | 21.2 | 21 | 1262.6 | 1460 | 0 | -0.0006 | 650 | 1.256 | 34.79 | 43.7 | 43.69 | 0 | 0 | 0 | 0 | 0 | 0 | 0 | 0 | 0 | 0 | 2 | 67.19 | 101.31 | 164.9 | 6818 | 676.1 | 0
等径 | 7.8 | 99.9 | 1.01 | 0.135 | 7.9 | 1342.8 | 0 | 1588.22 | 81 | 0 | 11 | 0 | 1.06 | 0.14 | 644.8 | 48.5 | -0.03 | 644.8 | 1.061 | 237 | 0 | 0 | 0 | 227.7 | -0.3 | 227.7 | 43.34 | 29.37 | 7.41 | 0 | 200 | 0.21 | 4.05 | 4.09 | 1444.42 | 8 | 100 | 59.6 | 60 | 21 | 21 | 1262.9 | 1460 | 0 | -0.0002 | 650 | 1.254 | 34.81 | 43.65 | 43.69 | 0 | 0 | 0 | 0 | 0 | 0 | 0 | 0 | 0 | 0 | 2 | 67.31 | 101.19 | 164.9 | 6818.7 | 676.2 | 0
等径 | 7.8 | 99.9 | 1.02 | 0.135 | 7.9 | 1342.8 | 0 | 1592.69 | 40 | 0 | 11 | 0 | 1.06 | 0.139 | 645.8 | 48.64 | -0.04 | 645.8 | 1.061 | 237 | 0 | 0 | 0 | 227.7 | -0.3 | 231.3 | 43.28 | 29.37 | 7.41 | 0 | 200 | 0.29 | 4.06 | 4.08 | 1452.56 | 8 | 100 | 59.6 | 60 | 21 | 21 | 1263 | 1460 | 0 | -0.0011 | 650 | 1.254 | 34.83 | 43.68 | 43.69 | 0 | 0 | 0 | 0 | 0 | 0 | 0 | 0 | 0 | 0 | 2 | 67.38 | 101.12 | 165 | 6819.4 | 676.3 | 0
等径 | 7.8 | 99.9 | 1.06 | 0.135 | 7.9 | 1342.8 | 0 | 1589.34 | 80 | 0 | 11 | 0 | 1.06 | 0.147 | 646.8 | 48.78 | 0.01 | 646.8 | 1.061 | 237 | 0 | 0 | 0 | 227.9 | -0.1 | 227.9 | 43.25 | 29.37 | 7.41 | 0 | 200 | 0.23 | 4 | 4.06 | 1464.77 | 8.1 | 100 | 59.6 | 60 | 21 | 21 | 1263.1 | 1460 | 0 | 0.0013 | 650 | 1.254 | 34.82 | 43.66 | 43.69 | 0 | 0 | 0 | 0 | 0 | 0 | 0 | 0 | 0 | 0 | 2 | 67.48 | 101.02 | 165 | 6820.1 | 676.4 | 0
等径 | 7.8 | 99.9 | 1.05 | 0.135 | 7.9 | 1342.8 | 0 | 1592.69 | 65 | 0 | 11 | 0 | 1.06 | 0.143 | 647.5 | 48.87 | 0.01 | 647.5 | 1.061 | 237 | 0 | 0 | 0 | 227.9 | -0.1 | 226.2 | 43.27 | 29.37 | 7.41 | 0 | 200 | 0.18 | 3.98 | 4.05 | 1464.77 | 8.1 | 100 | 59.6 | 60 | 21.1 | 21 | 1263.1 | 1460 | 0 | 0.0001 | 650 | 1.255 | 34.8 | 43.67 | 43.69 | 0 | 0 | 0 | 0 | 0 | 0 | 0 | 0 | 0 | 0 | 2 | 67.58 | 100.92 | 165 | 6820.6 | 676.4 | 0
等径 | 7.8 | 99.9 | 1.1 | 0.135 | 7.9 | 1342.8 | 0 | 1590.45 | 53 | 0 | 11 | 0 | 1.06 | 0.148 | 648.9 | 49.06 | 0.03 | 648.9 | 1.061 | 237 | 0 | 0 | 0 | 228.1 | 0.1 | 230 | 43.32 | 29.37 | 7.41 | 0 | 200 | 0.25 | 3.93 | 4.02 | 1464.77 | 8.1 | 100 | 59.6 | 60 | 21.2 | 21 | 1263.1 | 1460 | 0 | 0.0011 | 650 | 1.256 | 34.82 | 43.73 | 43.69 | 0 | 0 | 0 | 0 | 0 | 0 | 0 | 0 | 0 | 0 | 2 | 67.68 | 100.82 | 165 | 6821.5 | 676.5 | 0
等径 | 7.8 | 99.9 | 1.05 | 0.135 | 7.9 | 1342.7 | 0 | 1591.57 | 68 | 0 | 11 | 0 | 1.06 | 0.143 | 650 | 49.21 | -0.01 | 650 | 1.061 | 237 | 0 | 0 | 0 | 228 | 0 | 224.6 | 43.28 | 29.37 | 7.41 | 0 | 200 | 0.22 | 3.88 | 3.99 | 1460.7 | 8.1 | 100 | 59.5 | 60 | 21.2 | 21 | 1263 | 1460 | 0 | -0.0008 | 650 | 1.255 | 34.8 | 43.67 | 43.7 | 0 | 0 | 0 | 0 | 0 | 0 | 0 | 0 | 0 | 0 | 2 | 67.8 | 100.7 | 165 | 6822.3 | 676.6 | 0
等径 | 7.8 | 99.9 | 0.99 | 0.135 | 7.9 | 1342.7 | 0 | 1591.57 | 95 | 0 | 11 | 0 | 1.06 | 0.134 | 651 | 49.35 | 0 | 651 | 1.061 | 237 | 0 | 0 | 0 | 228 | 0 | 222.5 | 43.24 | 29.37 | 7.41 | 0 | 200 | 0.27 | 3.85 | 3.95 | 1460.7 | 8.1 | 100 | 59.5 | 60 | 21.2 | 21 | 1262.9 | 1460 | 0 | -0.0003 | 650 | 1.255 | 34.81 | 43.69 | 43.7 | 0 | 0 | 0 | 0 | 0 | 0 | 0 | 0 | 0 | 0 | 2 | 67.9 | 100.6 | 165.1 | 6823 | 676.7 | 0
等径 | 7.8 | 99.9 | 1.1 | 0.135 | 7.9 | 1342.7 | 0 | 1588.22 | 93 | 0 | 11 | 0 | 1.06 | 0.153 | 651.9 | 49.47 | 0.03 | 651.8 | 1.061 | 237 | 0 | 0 | 0 | 228.2 | 0.2 | 225.8 | 43.3 | 29.37 | 7.41 | 0 | 200 | 0.29 | 3.83 | 3.91 | 1460.7 | 8.1 | 100 | 59.6 | 60 | 21 | 21 | 1262.9 | 1460 | 0 | 0.0011 | 650 | 1.256 | 34.8 | 43.71 | 43.7 | 0 | 0 | 0 | 0 | 0 | 0 | 0 | 0 | 0 | 0 | 2 | 67.97 | 100.53 | 165.1 | 6823.5 | 676.8 | 0
等径 | 7.8 | 99.9 | 1.16 | 0.135 | 7.9 | 1342.6 | 0 | 1592.69 | 69 | 0 | 11 | 0 | 1.06 | 0.156 | 653.1 | 49.65 | 0.01 | 653.1 | 1.061 | 237 | 0 | 0 | 0 | 228.3 | 0.3 | 228.4 | 43.32 | 29.37 | 7.41 | 0 | 200 | 0.25 | 3.88 | 3.87 | 1460.7 | 8.1 | 100 | 59.6 | 60 | 21.1 | 21 | 1263 | 1460 | 0 | -0.0001 | 650 | 1.254 | 34.81 | 43.65 | 43.7 | 0 | 0 | 0 | 0 | 0 | 0 | 0 | 0 | 0 | 0 | 2 | 68.11 | 100.39 | 165.1 | 6824.4 | 676.9 | 0
等径 | 7.8 | 99.9 | 1.09 | 0.135 | 7.9 | 1342.6 | 0 | 1592.69 | 79 | 0 | 11 | 0 | 1.06 | 0.147 | 654.5 | 49.83 | 0.03 | 654.5 | 1.059 | 237 | 0 | 0 | 0 | 228.2 | 0.2 | 230.4 | 43.28 | 29.37 | 7.41 | 0 | 181 | 0.33 | 3.95 | 3.86 | 1452.56 | 8 | 100 | 59.5 | 60 | 20.9 | 21 | 1263.1 | 1460 | 0 | 0.0007 | 650 | 1.254 | 34.82 | 43.66 | 43.71 | 0 | 0 | 0 | 0 | 0 | 0 | 0 | 0 | 0 | 0 | 2 | 68.29 | 100.21 | 165.1 | 6825.3 | 677 | 0
等径 | 7.8 | 99.9 | 1.15 | 0.135 | 7.9 | 1342.6 | 0 | 1590.45 | 83 | 0 | 11 | 0 | 1.06 | 0.148 | 655.2 | 49.94 | 0.03 | 655.2 | 1.059 | 237 | 0 | 0 | 0 | 228.4 | 0.4 | 231.2 | 43.27 | 29.37 | 7.41 | 0 | 200 | 0.35 | 4.02 | 3.87 | 1452.56 | 8.1 | 100 | 59.6 | 60 | 21 | 21 | 1263.2 | 1460 | 0 | 0.0011 | 650 | 1.253 | 34.81 | 43.62 | 43.71 | 0 | 0 | 0 | 0 | 0 | 0 | 0 | 0 | 0 | 0 | 2 | 68.33 | 100.17 | 165.2 | 6825.8 | 677.1 | 0
等径 | 7.8 | 99.9 | 1.02 | 0.135 | 7.9 | 1342.7 | 0 | 1592.69 | 85 | 0 | 11 | 0 | 1.06 | 0.142 | 656.4 | 50.09 | 0.04 | 656.4 | 1.059 | 237 | 0 | 0 | 0 | 228.2 | 0.2 | 230.1 | 43.22 | 29.37 | 7.41 | 0 | 200 | 0.33 | 4.03 | 3.91 | 1464.77 | 8.1 | 100 | 59.6 | 60 | 21.2 | 21 | 1263.3 | 1460 | 0 | 0.0006 | 650 | 1.256 | 34.82 | 43.73 | 43.71 | 0 | 0 | 0 | 0 | 0 | 0 | 0 | 0 | 0 | 0 | 2 | 68.41 | 100.09 | 165.2 | 6826.6 | 677.1 | 0
等径 | 7.8 | 99.9 | 1 | 0.135 | 7.9 | 1342.7 | 0 | 1589.34 | 45 | 0 | 11 | 0 | 1.06 | 0.133 | 657.8 | 50.29 | 0.02 | 657.8 | 1.059 | 237 | 0 | 0 | 0 | 228.2 | 0.2 | 228.1 | 43.24 | 29.37 | 7.41 | 0 | 200 | 0.3 | 4.08 | 3.98 | 1460.7 | 8.1 | 100 | 59.6 | 60 | 21.1 | 21 | 1263.1 | 1460 | 0 | -0.0004 | 650 | 1.256 | 34.82 | 43.73 | 43.72 | 0 | 0 | 0 | 0 | 0 | 0 | 0 | 0 | 0 | 0 | 2 | 68.54 | 99.96 | 165.2 | 6827.5 | 677.3 | 0
等径 | 7.8 | 99.9 | 1.14 | 0.135 | 7.9 | 1342.8 | 0 | 1592.69 | 92 | 0 | 11 | 0 | 1.06 | 0.148 | 658.5 | 50.38 | 0 | 658.5 | 1.059 | 237 | 0 | 0 | 0 | 228.3 | 0.3 | 227.8 | 43.27 | 29.37 | 7.41 | 0 | 200 | 0.35 | 4.17 | 4.02 | 1460.7 | 8.1 | 100 | 59.6 | 60 | 20.9 | 21 | 1262.9 | 1460 | 0 | -0.0002 | 650 | 1.255 | 34.8 | 43.67 | 43.72 | 0 | 0 | 0 | 0 | 0 | 0 | 0 | 0 | 0 | 0 | 2 | 68.63 | 99.87 | 165.2 | 6828 | 677.3 | 0
等径 | 7.8 | 99.9 | 1.04 | 0.135 | 7.9 | 1342.8 | 0 | 1590.45 | 191 | 0 | 11 | 0 | 1.06 | 0.141 | 659.4 | 50.5 | 0.01 | 659.4 | 1.059 | 237 | 0 | 0 | 0 | 228.1 | 0.1 | 226.9 | 43.25 | 29.37 | 7.41 | 0 | 200 | 0.31 | 4.15 | 4.07 | 1456.63 | 8.1 | 100 | 59.6 | 60 | 21 | 21 | 1262.9 | 1460 | 0 | 0.0001 | 650 | 1.257 | 34.81 | 43.76 | 43.72 | 0 | 0 | 0 | 0 | 0 | 0 | 0 | 0 | 0 | 0 | 2 | 68.7 | 99.8 | 165.2 | 6828.6 | 677.4 | 0
等径 | 7.8 | 99.9 | 1.02 | 0.135 | 7.9 | 1342.9 | 0 | 1596.05 | 192 | 0 | 11 | 0 | 1.06 | 0.138 | 660.5 | 50.66 | -0.01 | 660.5 | 1.059 | 237 | 0 | 0 | 0 | 228 | 0 | 230.3 | 43.31 | 29.37 | 7.41 | 0 | 200 | 0.38 | 4.12 | 4.13 | 1452.56 | 8 | 100 | 59.6 | 60 | 21.1 | 21 | 1262.9 | 1460 | 0 | -0.0002 | 650 | 1.254 | 34.81 | 43.65 | 43.72 | 0 | 0 | 0 | 0 | 0 | 0 | 0 | 0 | 0 | 0 | 2 | 68.79 | 99.71 | 165.3 | 6829.4 | 677.5 | 0
等径 | 7.8 | 99.9 | 1.09 | 0.135 | 7.9 | 1342.9 | 0 | 1591.57 | 48 | 0 | 11 | 0 | 1.06 | 0.148 | 661.5 | 50.8 | -0.02 | 661.5 | 1.059 | 237 | 0 | 0 | 0 | 228 | 0 | 231.6 | 43.2 | 29.37 | 7.41 | 0 | 200 | 0.37 | 4.07 | 4.14 | 1468.84 | 8.1 | 100 | 59.6 | 60 | 21.2 | 21 | 1262.9 | 1460 | 0 | -0.0002 | 650 | 1.256 | 34.79 | 43.7 | 43.72 | 0 | 0 | 0 | 0 | 0 | 0 | 0 | 0 | 0 | 0 | 2 | 68.9 | 99.6 | 165.3 | 6830.1 | 677.6 | 0
等径 | 7.8 | 99.9 | 1.01 | 0.135 | 7.9 | 1342.9 | 0 | 1596.05 | 75 | 0 | 11 | 0 | 1.06 | 0.136 | 662.8 | 50.97 | -0.01 | 662.8 | 1.059 | 237 | 0 | 0 | 0 | 228 | 0 | 228 | 43.23 | 29.37 | 7.41 | 0 | 200 | 0.36 | 3.98 | 4.12 | 1468.84 | 8.2 | 100 | 59.6 | 60 | 21.2 | 21 | 1262.9 | 1460 | 0 | -0.0007 | 650 | 1.255 | 34.81 | 43.69 | 43.72 | 0 | 0 | 0 | 0 | 0 | 0 | 0 | 0 | 0 | 0 | 2 | 69 | 99.5 | 165.3 | 6831 | 677.7 | 0
等径 | 7.8 | 99.9 | 1.05 | 0.135 | 7.9 | 1342.8 | 0 | 1594.93 | 67 | 0 | 11 | 0 | 1.06 | 0.143 | 663.8 | 51.11 | -0.05 | 663.8 | 1.059 | 237 | 0 | 0 | 0 | 227.9 | -0.1 | 228.7 | 43.21 | 29.37 | 7.41 | 0 | 200 | 0.34 | 3.93 | 4.07 | 1460.7 | 8.1 | 100 | 59.6 | 60 | 21.1 | 21 | 1262.8 | 1460 | 0 | -0.0008 | 650 | 1.256 | 34.8 | 43.71 | 43.72 | 0 | 0 | 0 | 0 | 0 | 0 | 0 | 0 | 0 | 0 | 2 | 69.13 | 99.37 | 165.3 | 6831.7 | 677.8 | 0
等径 | 7.8 | 99.9 | 1.09 | 0.135 | 7.9 | 1342.8 | 0 | 1593.81 | 7 | 0 | 11 | 0 | 1.06 | 0.145 | 664.6 | 51.23 | -0.04 | 664.6 | 1.059 | 237 | 0 | 0 | 0 | 227.9 | -0.1 | 226.4 | 43.15 | 29.37 | 7.41 | 0 | 200 | 0.3 | 3.9 | 4.02 | 1460.7 | 8 | 100 | 59.6 | 60 | 21.2 | 21 | 1262.7 | 1460 | 0 | -0.0005 | 650 | 1.256 | 34.82 | 43.73 | 43.72 | 0 | 0 | 0 | 0 | 0 | 0 | 0 | 0 | 0 | 0 | 2 | 69.21 | 99.29 | 165.3 | 6832.3 | 677.8 | 0
等径 | 7.8 | 99.9 | 1.03 | 0.135 | 7.9 | 1342.7 | 0 | 1596.05 | 81 | 0 | 11 | 0 | 1.06 | 0.138 | 665.6 | 51.36 | -0.04 | 665.6 | 1.059 | 237 | 0 | 0 | 0 | 227.7 | -0.3 | 226.7 | 43.21 | 29.37 | 7.41 | 0 | 200 | 0.34 | 3.86 | 3.97 | 1472.91 | 8.1 | 100 | 59.6 | 60 | 21.1 | 21 | 1262.7 | 1460 | 0 | -0.001 | 650 | 1.253 | 34.8 | 43.6 | 43.72 | 0 | 0 | 0 | 0 | 0 | 0 | 0 | 0 | 0 | 0 | 2 | 69.29 | 99.21 | 165.4 | 6833 | 677.9 | 0
等径 | 7.8 | 99.9 | 1.04 | 0.135 | 7.9 | 1342.7 | 0 | 1593.81 | 67 | 0 | 11 | 0 | 1.06 | 0.144 | 666.5 | 51.48 | -0.03 | 666.5 | 1.059 | 237 | 0 | 0 | 0 | 227.8 | -0.2 | 224.2 | 43.16 | 29.37 | 7.41 | 0 | 200 | 0.44 | 3.84 | 3.92 | 1460.7 | 8 | 100 | 59.6 | 60 | 21 | 21 | 1262.8 | 1460 | 0 | 0 | 650 | 1.254 | 34.82 | 43.66 | 43.72 | 0 | 0 | 0 | 0 | 0 | 0 | 0 | 0 | 0 | 0 | 2 | 69.38 | 99.12 | 165.4 | 6833.7 | 678 | 0
等径 | 7.8 | 99.9 | 1.02 | 0.135 | 7.9 | 1342.6 | 0 | 1597.17 | 52 | 0 | 11 | 0 | 1.06 | 0.133 | 667.6 | 51.64 | -0.05 | 667.6 | 1.059 | 237 | 0 | 0 | 0 | 227.7 | -0.3 | 230.1 | 43.18 | 29.37 | 7.41 | 0 | 200 | 0.4 | 3.8 | 3.87 | 1460.7 | 8 | 100 | 59.6 | 60 | 21.2 | 21 | 1262.9 | 1460 | 0 | -0.0016 | 650 | 1.255 | 34.84 | 43.72 | 43.72 | 0 | 0 | 0 | 0 | 0 | 0 | 0 | 0 | 0 | 0 | 2 | 69.48 | 99.02 | 165.4 | 6834.5 | 678.1 | 0
等径 | 7.8 | 99.9 | 1.02 | 0.135 | 7.9 | 1342.6 | 0 | 1594.93 | 80 | 0 | 11 | 0 | 1.06 | 0.142 | 668.6 | 51.77 | -0.03 | 668.6 | 1.059 | 237 | 0 | 0 | 0 | 227.7 | -0.3 | 231.1 | 43.2 | 29.37 | 7.41 | 0 | 200 | 0.42 | 3.86 | 3.84 | 1472.91 | 8 | 100 | 59.6 | 60 | 21 | 21 | 1263.1 | 1460 | 0 | -0.0002 | 650 | 1.256 | 34.83 | 43.75 | 43.72 | 0 | 0 | 0 | 0 | 0 | 0 | 0 | 0 | 0 | 0 | 2 | 69.6 | 98.9 | 165.4 | 6835.1 | 678.2 | 0
等径 | 7.8 | 99.9 | 1.01 | 0.135 | 7.9 | 1342.6 | 0 | 1592.69 | 86 | 0 | 11 | 0 | 1.06 | 0.136 | 669.6 | 51.92 | -0.02 | 669.6 | 1.059 | 237 | 0 | 0 | 0 | 227.8 | -0.2 | 233.4 | 43.22 | 29.37 | 7.41 | 0 | 200 | 0.38 | 3.92 | 3.83 | 1464.77 | 8 | 100 | 59.6 | 60 | 21.2 | 21 | 1263.4 | 1460 | 0 | -0.0008 | 650 | 1.256 | 34.81 | 43.72 | 43.72 | 0 | 0 | 0 | 0 | 0 | 0 | 0 | 0 | 0 | 0 | 2 | 69.69 | 98.81 | 165.4 | 6835.9 | 678.3 | 0
等径 | 7.8 | 99.9 | 1.11 | 0.135 | 7.9 | 1342.6 | 0 | 1599.42 | 122 | 0 | 11 | 0 | 1.06 | 0.147 | 670.6 | 52.06 | -0.04 | 670.6 | 1.059 | 237 | 0 | 0 | 0 | 227.9 | -0.2 | 233.4 | 43.19 | 29.37 | 7.41 | 0 | 200 | 0.4 | 3.93 | 3.84 | 1468.84 | 8.1 | 100 | 59.6 | 60 | 21 | 21 | 1263.6 | 1460 | 0 | -0.0005 | 650 | 1.256 | 34.82 | 43.73 | 43.72 | 0 | 0 | 0 | 0 | 0 | 0 | 0 | 0 | 0 | 0 | 2 | 69.79 | 98.71 | 165.5 | 6836.6 | 678.4 | 0
等径 | 7.8 | 99.9 | 1.03 | 0.135 | 7.9 | 1342.6 | 0 | 1594.93 | 87 | 0 | 11 | 0 | 1.06 | 0.142 | 671.8 | 52.2 | -0.04 | 671.8 | 1.059 | 237 | 0 | 0 | 0 | 227.7 | -0.3 | 234.6 | 43.2 | 29.37 | 7.41 | 0 | 200 | 0.38 | 4 | 3.88 | 1460.7 | 8.1 | 100 | 59.6 | 60 | 21.1 | 21 | 1263.8 | 1460 | 0 | -0.001 | 650 | 1.255 | 34.81 | 43.69 | 43.72 | 0 | 0 | 0 | 0 | 0 | 0 | 0 | 0 | 0 | 0 | 2 | 69.87 | 98.63 | 165.5 | 6837.4 | 678.5 | 0
等径 | 7.8 | 99.9 | 1.05 | 0.135 | 7.9 | 1342.7 | 0 | 1593.81 | 88 | 0 | 11 | 0 | 1.06 | 0.141 | 672.8 | 52.34 | -0.04 | 672.6 | 1.058 | 237 | 0 | 0 | 0 | 227.7 | -0.3 | 234.7 | 43.21 | 29.37 | 7.41 | 0 | 200 | 0.35 | 4.07 | 3.92 | 1452.56 | 8 | 100 | 59.6 | 60 | 21 | 21 | 1263.9 | 1460 | 0 | -0.0013 | 650 | 1.256 | 34.82 | 43.73 | 43.72 | 0 | 0 | 0 | 0 | 0 | 0 | 0 | 0 | 0 | 0 | 2 | 69.98 | 98.52 | 165.5 | 6838.1 | 678.5 | 0
等径 | 7.8 | 99.9 | 1.04 | 0.135 | 7.9 | 1342.7 | 0 | 1596.05 | 92 | 0 | 11 | 0 | 1.06 | 0.141 | 673.8 | 52.48 | -0.04 | 673.8 | 1.058 | 237 | 0 | 0 | 0 | 227.7 | -0.3 | 231.1 | 43.17 | 29.37 | 7.41 | 0 | 200 | 0.37 | 4.13 | 3.99 | 1456.63 | 8.1 | 100 | 59.6 | 60 | 21.1 | 21 | 1264.1 | 1460 | 0 | -0.001 | 650 | 1.255 | 34.83 | 43.71 | 43.72 | 0 | 0 | 0 | 0 | 0 | 0 | 0 | 0 | 0 | 0 | 2 | 70.07 | 98.43 | 165.5 | 6838.9 | 678.6 | 0
等径 | 7.8 | 99.9 | 1.07 | 0.135 | 7.9 | 1342.8 | 0 | 1594.93 | 86 | 0 | 11 | 0 | 1.06 | 0.142 | 674.8 | 52.62 | -0.01 | 674.8 | 1.058 | 237 | 0 | 0 | 0 | 227.8 | -0.2 | 229.8 | 43.22 | 29.37 | 7.41 | 0 | 200 | 0.41 | 4.27 | 4.05 | 1464.77 | 8.1 | 100 | 59.6 | 60 | 21 | 21 | 1264.2 | 1460 | 0 | 0 | 650 | 1.256 | 34.81 | 43.72 | 43.72 | 0 | 0 | 0 | 0 | 0 | 0 | 0 | 0 | 0 | 0 | 2 | 70.2 | 98.3 | 165.5 | 6839.5 | 678.7 | 0
等径 | 7.8 | 99.9 | 1.04 | 0.135 | 7.9 | 1342.9 | 0 | 1597.17 | 88 | 0 | 11 | 0 | 1.06 | 0.145 | 675.2 | 52.69 | 0.01 | 675.2 | 1.058 | 237 | 0 | 0 | 0 | 227.8 | -0.2 | 231.9 | 43.21 | 29.37 | 7.41 | 0 | 200 | 0.33 | 4.3 | 4.09 | 1448.49 | 8 | 100 | 59.6 | 60 | 21.2 | 21 | 1264.3 | 1460 | 0 | 0.0003 | 650 | 1.255 | 34.83 | 43.71 | 43.72 | 0 | 0 | 0 | 0 | 0 | 0 | 0 | 0 | 0 | 0 | 2 | 70.23 | 98.27 | 165.6 | 6839.9 | 678.8 | 0
等径 | 7.8 | 99.9 | 1.05 | 0.135 | 7.9 | 1343 | 0 | 1593.81 | 43 | 0 | 11 | 0 | 1.06 | 0.142 | 676.6 | 52.87 | -0.01 | 676.6 | 1.058 | 237 | 0 | 0 | 0 | 227.9 | -0.1 | 227.9 | 43.16 | 29.37 | 7.41 | 0 | 200 | 0.27 | 4.34 | 4.2 | 1460.7 | 8.1 | 100 | 59.6 | 60 | 21.1 | 21 | 1264.4 | 1460 | 0 | 0 | 650 | 1.254 | 34.82 | 43.66 | 43.72 | 0 | 0 | 0 | 0 | 0 | 0 | 0 | 0 | 0 | 0 | 2 | 70.35 | 98.15 | 165.6 | 6840.8 | 678.9 | 0
等径 | 7.8 | 99.9 | 1.1 | 0.135 | 7.9 | 1343 | 0 | 1593.81 | 28 | 0 | 11 | 0 | 1.06 | 0.148 | 677.8 | 53.03 | 0 | 677.8 | 1.058 | 237 | 0 | 0 | 0 | 228 | 0 | 226 | 43.14 | 29.37 | 7.41 | 0 | 200 | 0.28 | 4.39 | 4.29 | 1468.84 | 8.1 | 100 | 59.6 | 60 | 21.3 | 21 | 1264.6 | 1460 | 0 | 0 | 650 | 1.253 | 34.84 | 43.65 | 43.72 | 0 | 0 | 0 | 0 | 0 | 0 | 0 | 0 | 0 | 0 | 2 | 70.45 | 98.05 | 165.6 | 6841.6 | 679 | 0
等径 | 7.8 | 99.9 | 1.1 | 0.135 | 7.9 | 1343.1 | 0 | 1596.05 | 209 | 0 | 11 | 0 | 1.06 | 0.148 | 678.9 | 53.18 | 0 | 678.9 | 1.058 | 237 | 0 | 0 | 0 | 228 | 0 | 231.1 | 43.19 | 29.37 | 7.41 | 0 | 200 | 0.39 | 4.43 | 4.34 | 1468.84 | 8.1 | 100 | 59.6 | 60 | 21.2 | 21 | 1264.7 | 1460 | 0 | -0.0002 | 650 | 1.252 | 34.85 | 43.63 | 43.72 | 0 | 0 | 0 | 0 | 0 | 0 | 0 | 0 | 0 | 0 | 2 | 70.59 | 97.91 | 165.6 | 6842.4 | 679.1 | 0
等径 | 7.8 | 99.9 | 1.08 | 0.135 | 7.9 | 1343.2 | 0 | 1600.55 | 99 | 0 | 11 | 0 | 1.06 | 0.148 | 680.1 | 53.35 | 0 | 680.1 | 1.058 | 237 | 0 | 0 | 0 | 228 | 0 | 232.9 | 43.2 | 29.37 | 7.41 | 0 | 200 | 0.4 | 4.48 | 4.39 | 1468.84 | 8 | 100 | 59.6 | 60 | 21.2 | 21 | 1265 | 1460 | 0 | 0.0002 | 650 | 1.254 | 34.87 | 43.73 | 43.73 | 0 | 0 | 0 | 0 | 0 | 0 | 0 | 0 | 0 | 0 | 2 | 70.72 | 97.78 | 165.7 | 6843.2 | 679.2 | 0
等径 | 7.8 | 99.9 | 1.07 | 0.135 | 7.9 | 1343.2 | 0 | 1600.55 | 106 | 0 | 11 | 0 | 1.06 | 0.146 | 680.9 | 53.46 | 0 | 680.9 | 1.058 | 237 | 0 | 0 | 0 | 228 | 0 | 232 | 43.2 | 29.37 | 7.41 | 0 | 200 | 0.32 | 4.49 | 4.43 | 1464.77 | 8 | 100 | 59.6 | 60 | 21 | 21 | 1265.1 | 1460 | 0 | -0.0002 | 650 | 1.254 | 34.87 | 43.73 | 43.73 | 0 | 0 | 0 | 0 | 0 | 0 | 0 | 0 | 0 | 0 | 2 | 70.79 | 97.71 | 165.7 | 6843.8 | 679.2 | 0
等径 | 7.8 | 99.9 | 1.04 | 0.135 | 7.9 | 1343.2 | 0 | 1598.3 | 46 | 0 | 11 | 0 | 1.06 | 0.138 | 681.9 | 53.59 | -0.03 | 681.9 | 1.058 | 237 | 0 | 0 | 0 | 227.9 | -0.1 | 233.4 | 43.23 | 29.37 | 7.41 | 0 | 200 | 0.31 | 4.51 | 4.46 | 1468.84 | 8 | 100 | 59.6 | 60 | 21.2 | 21 | 1265.3 | 1460 | 0 | -0.001 | 650 | 1.256 | 34.86 | 43.78 | 43.73 | 0 | 0 | 0 | 0 | 0 | 0 | 0 | 0 | 0 | 0 | 2 | 70.9 | 97.6 | 165.7 | 6844.5 | 679.3 | 0
等径 | 7.8 | 99.9 | 1.05 | 0.135 | 7.9 | 1343.3 | 0 | 1598.3 | 95 | 0 | 11 | 0 | 1.06 | 0.142 | 683 | 53.75 | -0.01 | 683 | 1.058 | 237 | 0 | 0 | 0 | 227.9 | -0.1 | 233.6 | 43.16 | 29.37 | 7.41 | 0 | 200 | 0.38 | 4.52 | 4.5 | 1468.84 | 8 | 100 | 59.6 | 60 | 21.2 | 21 | 1265.6 | 1460 | 0 | 0 | 650 | 1.254 | 34.84 | 43.69 | 43.73 | 0 | 0 | 0 | 0 | 0 | 0 | 0 | 0 | 0 | 0 | 2 | 70.96 | 97.54 | 165.7 | 6845.3 | 679.4 | 0
等径 | 7.8 | 99.9 | 1.05 | 0.135 | 7.9 | 1343.3 | 0 | 1597.17 | 102 | 0 | 11 | 0 | 1.06 | 0.143 | 684.1 | 53.89 | 0 | 684.1 | 1.058 | 237 | 0 | 0 | 0 | 227.9 | 0 | 227.2 | 43.17 | 29.37 | 7.41 | 0 | 200 | 0.36 | 4.53 | 4.51 | 1472.91 | 8.1 | 100 | 59.6 | 60 | 21 | 21 | 1265.7 | 1460 | 0 | 0.0001 | 650 | 1.255 | 34.82 | 43.7 | 43.73 | 0 | 0 | 0 | 0 | 0 | 0 | 0 | 0 | 0 | 0 | 2 | 71.11 | 97.39 | 165.7 | 6846 | 679.5 | 0
等径 | 7.8 | 99.9 | 1.03 | 0.135 | 7.9 | 1343.3 | 0 | 1600.55 | 101 | 0 | 11 | 0 | 1.06 | 0.14 | 685.1 | 54.03 | 0 | 685.1 | 1.058 | 237 | 0 | 0 | 0 | 228 | 0 | 227.7 | 43.15 | 29.37 | 7.41 | 0 | 200 | 0.28 | 4.51 | 4.52 | 1464.77 | 8.1 | 100 | 59.6 | 60 | 21.1 | 21 | 1265.9 | 1460 | 0 | 0 | 650 | 1.253 | 34.84 | 43.65 | 43.73 | 0 | 0 | 0 | 0 | 0 | 0 | 0 | 0 | 0 | 0 | 2 | 71.16 | 97.34 | 165.8 | 6846.7 | 679.6 | 0
等径 | 7.8 | 99.9 | 1.1 | 0.135 | 7.9 | 1343.3 | 0 | 1597.17 | 73 | 0 | 11 | 0 | 1.06 | 0.148 | 686 | 54.16 | 0 | 686 | 1.058 | 237 | 0 | 0 | 0 | 228 | 0 | 225.2 | 43.16 | 29.37 | 7.41 | 0 | 200 | 0.24 | 4.46 | 4.52 | 1472.91 | 8.1 | 100 | 59.6 | 60 | 21.1 | 21 | 1266.1 | 1460 | 0 | 0 | 650 | 1.254 | 34.86 | 43.71 | 43.73 | 0 | 0 | 0 | 0 | 0 | 0 | 0 | 0 | 0 | 0 | 2 | 71.27 | 97.23 | 165.8 | 6847.3 | 679.7 | 0
等径 | 7.8 | 99.9 | 1.09 | 0.135 | 7.9 | 1343.3 | 0 | 1598.3 | 111 | 0 | 11 | 0 | 1.06 | 0.148 | 686.8 | 54.27 | 0.02 | 686.8 | 1.058 | 237 | 0 | 0 | 0 | 228.1 | 0.1 | 222.3 | 43.12 | 29.37 | 7.41 | 0 | 200 | 0.21 | 4.39 | 4.52 | 1468.84 | 8.1 | 100 | 59.6 | 60 | 21 | 21 | 1266.2 | 1460 | 0 | 0.0013 | 650 | 1.255 | 34.83 | 43.71 | 43.73 | 0 | 0 | 0 | 0 | 0 | 0 | 0 | 0 | 0 | 0 | 2 | 71.34 | 97.16 | 165.8 | 6847.8 | 679.7 | 0
等径 | 7.8 | 99.9 | 1.08 | 0.135 | 7.9 | 1343.2 | 0 | 1594.93 | 64 | 0 | 11 | 0 | 1.06 | 0.144 | 688.2 | 54.47 | 0.01 | 688.2 | 1.058 | 237 | 0 | 0 | 0 | 228.1 | 0.1 | 222.3 | 43.13 | 29.37 | 7.41 | 0 | 200 | 0.23 | 4.27 | 4.47 | 1460.7 | 8 | 100 | 59.6 | 60 | 21.1 | 21 | 1266.4 | 1460 | 0 | 0 | 650 | 1.255 | 34.84 | 43.72 | 43.74 | 0 | 0 | 0 | 0 | 0 | 0 | 0 | 0 | 0 | 0 | 2 | 71.47 | 97.03 | 165.8 | 6848.9 | 679.9 | 0
等径 | 7.8 | 99.8 | 1.05 | 0.135 | 7.9 | 1343.1 | 0 | 1593.81 | 85 | 0 | 11 | 0 | 1.06 | 0.142 | 689.4 | 54.62 | -0.02 | 689.4 | 1.058 | 237 | 0 | 0 | 0 | 228 | 0 | 223.7 | 43.11 | 29.37 | 7.41 | 0 | 200 | 0.22 | 4.15 | 4.39 | 1456.63 | 8 | 100 | 59.6 | 60 | 20.9 | 21 | 1266.6 | 1460 | 0 | -0.0009 | 650 | 1.256 | 34.81 | 43.72 | 43.74 | 0 | 0 | 0 | 0 | 0 | 0 | 0 | 0 | 0 | 0 | 2 | 71.53 | 96.97 | 165.8 | 6849.6 | 680 | 0
等径 | 7.8 | 100 | 1.03 | 0.135 | 7.9 | 1343.1 | 0 | 1594.93 | 56 | 0 | 11 | 0 | 1.06 | 0.141 | 690.4 | 54.75 | 0.01 | 690.4 | 1.058 | 237 | 0 | 0 | 0 | 228 | 0 | 222.8 | 43.11 | 29.37 | 7.41 | 0 | 200 | 0.29 | 4.07 | 4.31 | 1452.56 | 8 | 100 | 59.6 | 60 | 21.1 | 21 | 1266.9 | 1460 | 0 | 0.0007 | 650 | 1.254 | 34.8 | 43.64 | 43.74 | 0 | 0 | 0 | 0 | 0 | 0 | 0 | 0 | 0 | 0 | 2 | 71.67 | 96.83 | 165.9 | 6850.3 | 680 | 0
等径 | 7.8 | 100 | 1.05 | 0.135 | 7.9 | 1343 | 0 | 1596.05 | 76 | 0 | 11 | 0 | 1.06 | 0.145 | 691.4 | 54.89 | -0.04 | 691.4 | 1.058 | 237 | 0 | 0 | 0 | 227.9 | -0.1 | 228.9 | 43.14 | 29.37 | 7.41 | 0 | 200 | 0.25 | 3.96 | 4.21 | 1464.77 | 8.1 | 100 | 59.6 | 60 | 21 | 21 | 1267.1 | 1460 | 0 | -0.0006 | 650 | 1.256 | 34.81 | 43.72 | 43.74 | 0 | 0 | 0 | 0 | 0 | 0 | 0 | 0 | 0 | 0 | 2 | 71.79 | 96.71 | 165.9 | 6851 | 680.1 | 0
等径 | 7.8 | 100 | 1.01 | 0.135 | 7.9 | 1342.9 | 0 | 1590.45 | 90 | 0 | 11 | 0 | 1.06 | 0.136 | 692.4 | 55.03 | -0.03 | 692.4 | 1.058 | 237 | 0 | 0 | 0 | 227.9 | -0.1 | 230.6 | 43.14 | 29.37 | 7.41 | 0 | 200 | 0.24 | 3.93 | 4.11 | 1460.7 | 8.1 | 100 | 59.6 | 60 | 21.2 | 21 | 1267.3 | 1460 | 0 | -0.0014 | 650 | 1.255 | 34.81 | 43.69 | 43.74 | 0 | 0 | 0 | 0 | 0 | 0 | 0 | 0 | 0 | 0 | 2 | 71.86 | 96.64 | 165.9 | 6851.7 | 680.2 | 0
等径 | 7.8 | 99.9 | 1 | 0.135 | 7.9 | 1342.8 | 0 | 1596.05 | 72 | 0 | 11 | 0 | 1.06 | 0.133 | 693.4 | 55.17 | -0.02 | 693.4 | 1.058 | 237 | 0 | 0 | 0 | 227.8 | -0.2 | 234.3 | 43.14 | 29.37 | 7.41 | 0 | 200 | 0.21 | 3.87 | 4.02 | 1464.77 | 8.1 | 100 | 59.6 | 60 | 21.2 | 21 | 1267.6 | 1460 | 0 | -0.0006 | 650 | 1.257 | 34.78 | 43.72 | 43.74 | 0 | 0 | 0 | 0 | 0 | 0 | 0 | 0 | 0 | 0 | 2 | 71.97 | 96.53 | 165.9 | 6852.4 | 680.3 | 0
等径 | 7.8 | 99.9 | 1.04 | 0.135 | 7.9 | 1342.7 | 0 | 1593.81 | 75 | 0 | 11 | 0 | 1.06 | 0.14 | 694.4 | 55.31 | -0.04 | 694.4 | 1.058 | 237 | 0 | 0 | 0 | 227.8 | -0.3 | 234.7 | 43.14 | 29.37 | 7.41 | 0 | 200 | 0.3 | 3.83 | 3.95 | 1456.63 | 8.1 | 100 | 59.6 | 60 | 21 | 21 | 1267.8 | 1460 | 0 | -0.0006 | 650 | 1.255 | 34.8 | 43.67 | 43.74 | 0 | 0 | 0 | 0 | 0 | 0 | 0 | 0 | 0 | 0 | 2 | 72.08 | 96.42 | 165.9 | 6853.2 | 680.4 | 0
等径 | 7.8 | 100 | 1.05 | 0.135 | 7.9 | 1342.7 | 0 | 1592.69 | 101 | 0 | 11 | 0 | 1.06 | 0.147 | 695.4 | 55.45 | 0 | 695.4 | 1.058 | 237 | 0 | 0 | 0 | 227.8 | -0.2 | 232.2 | 43.1 | 29.37 | 7.41 | 0 | 200 | 0.23 | 3.81 | 3.9 | 1460.7 | 8.1 | 100 | 59.6 | 60 | 21 | 21 | 1268 | 1460 | 0 | 0.0005 | 650 | 1.254 | 34.8 | 43.64 | 43.74 | 0 | 0 | 0 | 0 | 0 | 0 | 0 | 0 | 0 | 0 | 2 | 72.18 | 96.32 | 166 | 6853.9 | 680.5 | 0
等径 | 7.8 | 99.9 | 1.03 | 0.135 | 7.9 | 1342.6 | 0 | 1594.93 | 72 | 0 | 11 | 0 | 1.06 | 0.143 | 696.5 | 55.61 | -0.02 | 696.5 | 1.058 | 237 | 0 | 0 | 0 | 227.8 | -0.2 | 229.1 | 43.13 | 29.37 | 7.41 | 0 | 200 | 0.16 | 3.8 | 3.85 | 1468.84 | 8.1 | 100 | 59.6 | 60 | 21 | 21 | 1268.1 | 1460 | 0 | -0.0002 | 650 | 1.257 | 34.81 | 43.76 | 43.74 | 0 | 0 | 0 | 0 | 0 | 0 | 0 | 0 | 0 | 0 | 2 | 72.27 | 96.23 | 166 | 6854.7 | 680.6 | 0
等径 | 7.8 | 99.9 | 1.05 | 0.135 | 7.9 | 1342.6 | 0 | 1592.69 | 91 | 0 | 11 | 0 | 1.06 | 0.141 | 697.6 | 55.76 | -0.03 | 697.6 | 1.057 | 237 | 0 | 0 | 0 | 227.8 | -0.2 | 227.6 | 43.04 | 29.37 | 7.41 | 0 | 200 | 0.2 | 3.76 | 3.83 | 1452.56 | 8 | 100 | 59.5 | 60 | 21 | 21 | 1268.2 | 1460 | 0 | -0.0008 | 650 | 1.256 | 34.82 | 43.73 | 43.74 | 0 | 0 | 0 | 0 | 0 | 0 | 0 | 0 | 0 | 0 | 2 | 72.37 | 96.13 | 166 | 6855.5 | 680.7 | 0
等径 | 7.8 | 99.9 | 1.1 | 0.135 | 7.9 | 1342.6 | 0 | 1596.05 | 80 | 0 | 11 | 0 | 1.06 | 0.148 | 698.4 | 55.86 | 0 | 698.4 | 1.057 | 237 | 0 | 0 | 0 | 228 | 0 | 229 | 43.12 | 29.37 | 7.41 | 0 | 200 | 0.25 | 3.76 | 3.81 | 1464.77 | 8.1 | 100 | 59.6 | 60 | 21 | 21 | 1268.3 | 1460 | 0 | 0.0007 | 650 | 1.256 | 34.8 | 43.71 | 43.74 | 0 | 0 | 0 | 0 | 0 | 0 | 0 | 0 | 0 | 0 | 2 | 72.42 | 96.08 | 166 | 6855.9 | 680.7 | 0
等径 | 7.8 | 99.9 | 1.03 | 0.135 | 7.9 | 1342.5 | 0 | 1597.17 | 84 | 0 | 11 | 0 | 1.06 | 0.14 | 699.5 | 56.02 | 0 | 699.5 | 1.057 | 237 | 0 | 0 | 0 | 228 | 0 | 227.6 | 43.1 | 29.37 | 7.41 | 0 | 200 | 0.23 | 3.72 | 3.79 | 1468.84 | 8.1 | 100 | 59.6 | 60 | 21 | 21 | 1268.5 | 1460 | 0 | -0.0005 | 650 | 1.257 | 34.8 | 43.74 | 43.74 | 0 | 0 | 0 | 0 | 0 | 0 | 0 | 0 | 0 | 0 | 2 | 72.56 | 95.94 | 166 | 6856.8 | 680.8 | 0
等径 | 7.8 | 99.9 | 1.05 | 0.135 | 7.9 | 1342.5 | 0 | 1596.05 | 47 | 0 | 11 | 0 | 1.06 | 0.145 | 700.5 | 56.15 | -0.01 | 700.5 | 1.057 | 237 | 0 | 0 | 0 | 228 | 0 | 231.5 | 43.06 | 29.37 | 7.41 | 0 | 200 | 0.27 | 3.67 | 3.76 | 1456.63 | 8.1 | 100 | 59.6 | 60 | 21 | 21 | 1268.6 | 1460 | 0 | -0.0006 | 650 | 1.257 | 34.78 | 43.72 | 43.75 | 0 | 0 | 0 | 0 | 0 | 0 | 0 | 0 | 0 | 0 | 2 | 72.66 | 95.84 | 166.1 | 6857.4 | 680.9 | 0
等径 | 7.8 | 99.9 | 1.05 | 0.135 | 7.9 | 1342.5 | 0 | 1596.05 | 102 | 0 | 11 | 0 | 1.06 | 0.142 | 701.8 | 56.33 | 0.01 | 701.8 | 1.057 | 237 | 0 | 0 | 0 | 228 | 0 | 229.7 | 43.03 | 29.37 | 7.41 | 0 | 200 | 0.28 | 3.63 | 3.72 | 1464.77 | 8 | 100 | 59.6 | 60 | 21 | 21 | 1268.7 | 1460 | 0 | 0.0003 | 650 | 1.256 | 34.81 | 43.72 | 43.75 | 0 | 0 | 0 | 0 | 0 | 0 | 0 | 0 | 0 | 0 | 2 | 72.75 | 95.75 | 166.1 | 6858.3 | 681 | 0
等径 | 7.8 | 100 | 1.07 | 0.135 | 7.9 | 1342.4 | 0 | 1593.81 | 79 | 0 | 11 | 0 | 1.06 | 0.149 | 702.8 | 56.47 | 0.01 | 702.8 | 1.057 | 237 | 0 | 0 | 0 | 228 | 0 | 229.6 | 43.05 | 29.37 | 7.41 | 0 | 200 | 0.24 | 3.64 | 3.69 | 1464.77 | 8 | 100 | 59.6 | 60 | 21.1 | 21 | 1268.8 | 1460 | 0 | 0.0006 | 650 | 1.256 | 34.81 | 43.72 | 43.75 | 0 | 0 | 0 | 0 | 0 | 0 | 0 | 0 | 0 | 0 | 2 | 72.85 | 95.65 | 166.1 | 6859 | 681.1 | 0
等径 | 7.8 | 99.9 | 1.02 | 0.135 | 7.9 | 1342.4 | 0 | 1599.42 | 123 | 0 | 11 | 0 | 1.06 | 0.14 | 703.9 | 56.62 | -0.01 | 703.9 | 1.057 | 237 | 0 | 0 | 0 | 228 | 0 | 225.7 | 43.03 | 29.37 | 7.41 | 0 | 200 | 0.27 | 3.69 | 3.67 | 1452.56 | 8.1 | 100 | 59.5 | 60 | 21.1 | 21 | 1269 | 1460 | 0 | -0.0002 | 650 | 1.255 | 34.82 | 43.7 | 43.75 | 0 | 0 | 0 | 0 | 0 | 0 | 0 | 0 | 0 | 0 | 2 | 72.97 | 95.53 | 166.1 | 6859.7 | 681.2 | 0
等径 | 7.8 | 99.9 | 1.15 | 0.135 | 7.9 | 1342.4 | 0 | 1597.17 | 66 | 0 | 11 | 0 | 1.06 | 0.157 | 704.8 | 56.74 | 0.02 | 704.8 | 1.057 | 237 | 0 | 0 | 0 | 228.2 | 0.2 | 225.8 | 43.01 | 29.37 | 7.41 | 0 | 200 | 0.2 | 3.79 | 3.67 | 1464.77 | 8.1 | 100 | 59.6 | 60 | 21 | 21 | 1269.1 | 1460 | 0 | 0.0015 | 650 | 1.257 | 34.82 | 43.77 | 43.75 | 0 | 0 | 0 | 0 | 0 | 0 | 0 | 0 | 0 | 0 | 2 | 73.03 | 95.47 | 166.2 | 6860.3 | 681.3 | 0
等径 | 7.8 | 100 | 0.99 | 0.135 | 7.9 | 1342.5 | 0 | 1597.17 | 109 | 0 | 11 | 0 | 1.06 | 0.134 | 705.8 | 56.88 | 0.01 | 705.8 | 1.057 | 237 | 0 | 0 | 0 | 228.1 | 0 | 226.7 | 43.06 | 29.37 | 7.41 | 0 | 200 | 0.26 | 3.89 | 3.7 | 1472.91 | 8.1 | 100 | 59.6 | 60 | 21.2 | 21 | 1269.1 | 1460 | 0 | -0.0005 | 650 | 1.253 | 34.85 | 43.67 | 43.76 | 0 | 0 | 0 | 0 | 0 | 0 | 0 | 0 | 0 | 0 | 2 | 73.15 | 95.35 | 166.2 | 6861.1 | 681.3 | 0
等径 | 7.8 | 99.9 | 1.1 | 0.135 | 7.9 | 1342.5 | 0 | 1597.17 | 63 | 0 | 11 | 0 | 1.06 | 0.147 | 706.9 | 57.02 | 0 | 706.9 | 1.057 | 237 | 0 | 0 | 0 | 228.1 | 0.1 | 227.7 | 43.06 | 29.37 | 7.41 | 0 | 200 | 0.22 | 4.04 | 3.77 | 1476.97 | 8.1 | 100 | 59.6 | 60 | 21.2 | 21 | 1269.2 | 1460 | 0 | 0.0002 | 650 | 1.254 | 34.85 | 43.7 | 43.76 | 0 | 0 | 0 | 0 | 0 | 0 | 0 | 0 | 0 | 0 | 2 | 73.24 | 95.26 | 166.2 | 6861.7 | 681.4 | 0
等径 | 7.8 | 99.9 | 1.01 | 0.135 | 7.9 | 1342.6 | 0 | 1597.17 | 109 | 0 | 11 | 0 | 1.06 | 0.138 | 708 | 57.18 | 0.03 | 708 | 1.057 | 237 | 0 | 0 | 0 | 228.1 | 0.1 | 232.3 | 43.07 | 29.37 | 7.41 | 0 | 200 | 0.26 | 4.23 | 3.87 | 1464.77 | 8.1 | 100 | 59.6 | 60 | 21.1 | 21 | 1269.2 | 1460 | 0 | 0.0001 | 650 | 1.254 | 34.88 | 43.74 | 43.76 | 0 | 0 | 0 | 0 | 0 | 0 | 0 | 0 | 0 | 0 | 2 | 73.37 | 95.13 | 166.2 | 6862.5 | 681.5 | 0
等径 | 7.8 | 99.9 | 0.99 | 0.135 | 7.9 | 1342.8 | 0 | 1596.05 | 31 | 0 | 11 | 0 | 1.06 | 0.145 | 709 | 57.31 | -0.02 | 708.9 | 1.057 | 237 | 0 | 0 | 0 | 228 | 0 | 233 | 43.05 | 29.37 | 7.41 | 0 | 200 | 0.22 | 4.35 | 4 | 1464.77 | 8.1 | 100 | 59.6 | 60 | 21.1 | 21 | 1269.3 | 1460 | 0 | -0.0001 | 650 | 1.255 | 34.87 | 43.76 | 43.76 | 0 | 0 | 0 | 0 | 0 | 0 | 0 | 0 | 0 | 0 | 2 | 73.48 | 95.02 | 166.2 | 6863.2 | 681.6 | 0
等径 | 7.8 | 99.9 | 1.08 | 0.135 | 7.9 | 1342.9 | 0 | 1596.05 | 53 | 0 | 11 | 0 | 1.06 | 0.148 | 710.1 | 57.48 | -0.01 | 710.1 | 1.057 | 237 | 0 | 0 | 0 | 228 | 0 | 237.6 | 43.09 | 29.37 | 7.41 | 0 | 200 | 0.28 | 4.53 | 4.16 | 1472.91 | 8.1 | 100 | 59.6 | 60 | 21.2 | 21 | 1269.2 | 1460 | 0 | 0.0006 | 650 | 1.254 | 34.89 | 43.75 | 43.76 | 0 | 0 | 0 | 0 | 0 | 0 | 0 | 0 | 0 | 0 | 2 | 73.61 | 94.89 | 166.3 | 6864 | 681.7 | 0
等径 | 7.8 | 99.9 | 1.13 | 0.135 | 7.9 | 1343 | 0 | 1599.42 | 95 | 0 | 11 | 0 | 1.06 | 0.155 | 711 | 57.6 | -0.01 | 711 | 1.057 | 237 | 0 | 0 | 0 | 228 | 0 | 235.3 | 43.07 | 29.37 | 7.41 | 0 | 200 | 0.21 | 4.56 | 4.29 | 1472.91 | 8.1 | 100 | 59.6 | 60 | 21 | 21 | 1269.2 | 1460 | 0 | 0.0003 | 650 | 1.255 | 34.87 | 43.76 | 43.76 | 0 | 0 | 0 | 0 | 0 | 0 | 0 | 0 | 0 | 0 | 2 | 73.69 | 94.81 | 166.3 | 6864.7 | 681.8 | 0
等径 | 7.8 | 99.9 | 1.09 | 0.135 | 7.9 | 1343.2 | 0 | 1600.55 | 179 | 0 | 11 | 0 | 1.06 | 0.148 | 712.1 | 57.74 | 0.01 | 712 | 1.057 | 237 | 0 | 0 | 0 | 228 | 0 | 231.5 | 43.01 | 29.37 | 7.41 | 0 | 200 | 0.3 | 4.6 | 4.42 | 1472.91 | 8.1 | 100 | 59.6 | 60 | 21.2 | 21 | 1269.2 | 1460 | 0 | 0.0002 | 650 | 1.254 | 34.89 | 43.75 | 43.76 | 0 | 0 | 0 | 0 | 0 | 0 | 0 | 0 | 0 | 0 | 2 | 73.78 | 94.72 | 166.3 | 6865.4 | 681.9 | 0
等径 | 7.8 | 99.9 | 1.09 | 0.135 | 7.9 | 1343.3 | 0 | 1598.3 | 119 | 0 | 11 | 0 | 1.06 | 0.149 | 713.1 | 57.89 | -0.02 | 713.1 | 1.057 | 237 | 0 | 0 | 0 | 228 | 0 | 235.7 | 43.08 | 29.37 | 7.41 | 0 | 200 | 0.27 | 4.69 | 4.54 | 1468.84 | 8.1 | 100 | 59.6 | 60 | 21.1 | 21 | 1269.2 | 1460 | 0 | -0.0001 | 650 | 1.253 | 34.87 | 43.69 | 43.76 | 0 | 0 | 0 | 0 | 0 | 0 | 0 | 0 | 0 | 0 | 2 | 73.9 | 94.6 | 166.3 | 6866.1 | 682 | 0
等径 | 7.8 | 99.9 | 1.02 | 0.135 | 7.9 | 1343.4 | 0 | 1599.42 | 92 | 0 | 11 | 0 | 1.06 | 0.139 | 714.2 | 58.04 | -0.01 | 714.2 | 1.057 | 237 | 0 | 0 | 0 | 228 | 0 | 234.5 | 43.04 | 29.37 | 7.41 | 0 | 200 | 0.28 | 4.64 | 4.61 | 1476.97 | 8.1 | 100 | 59.6 | 60 | 21 | 21 | 1269.3 | 1460 | 0 | -0.0006 | 650 | 1.255 | 34.87 | 43.76 | 43.77 | 0 | 0 | 0 | 0 | 0 | 0 | 0 | 0 | 0 | 0 | 2 | 74.02 | 94.48 | 166.3 | 6866.9 | 682 | 0
等径 | 7.8 | 99.9 | 1.04 | 0.135 | 7.9 | 1343.4 | 0 | 1600.55 | 110 | 0 | 11 | 0 | 1.06 | 0.136 | 715.1 | 58.16 | -0.03 | 715.1 | 1.057 | 237 | 0 | 0 | 0 | 228 | 0 | 231.8 | 43.06 | 29.37 | 7.41 | 0 | 200 | 0.26 | 4.63 | 4.64 | 1452.56 | 8.1 | 100 | 59.6 | 60 | 21 | 21 | 1269.3 | 1460 | 0 | -0.0012 | 650 | 1.255 | 34.87 | 43.76 | 43.77 | 0 | 0 | 0 | 0 | 0 | 0 | 0 | 0 | 0 | 0 | 2 | 74.08 | 94.42 | 166.4 | 6867.5 | 682.1 | 0
等径 | 7.8 | 99.9 | 0.97 | 0.135 | 7.9 | 1343.4 | 0 | 1599.42 | 72 | 0 | 11 | 0 | 1.06 | 0.134 | 716.1 | 58.3 | 0 | 716.1 | 1.057 | 237 | 0 | 0 | 0 | 227.9 | -0.1 | 230 | 43.03 | 29.37 | 7.41 | 0 | 200 | 0.26 | 4.59 | 4.65 | 1460.7 | 8.1 | 100 | 59.5 | 60 | 21 | 21 | 1269.4 | 1460 | 0 | 0.0006 | 650 | 1.254 | 34.87 | 43.73 | 43.77 | 0 | 0 | 0 | 0 | 0 | 0 | 0 | 0 | 0 | 0 | 2 | 74.18 | 94.32 | 166.4 | 6868.2 | 682.2 | 0
等径 | 7.8 | 99.9 | 1.04 | 0.135 | 7.9 | 1343.4 | 0 | 1597.17 | 96 | 0 | 11 | 0 | 1.06 | 0.141 | 717.1 | 58.44 | -0.05 | 717.1 | 1.057 | 237 | 0 | 0 | 0 | 227.8 | -0.2 | 231.2 | 43.06 | 29.37 | 7.41 | 0 | 200 | 0.31 | 4.52 | 4.63 | 1456.63 | 8.1 | 100 | 59.6 | 60 | 21.1 | 21 | 1269.5 | 1460 | 0 | -0.0009 | 650 | 1.256 | 34.87 | 43.8 | 43.77 | 0 | 0 | 0 | 0 | 0 | 0 | 0 | 0 | 0 | 0 | 2 | 74.29 | 94.21 | 166.4 | 6869 | 682.3 | 0
等径 | 7.8 | 100 | 0.99 | 0.135 | 7.9 | 1343.4 | 0 | 1600.55 | 91 | 0 | 11 | 0 | 1.06 | 0.134 | 718.1 | 58.57 | -0.05 | 718.1 | 1.057 | 237 | 0 | 0 | 0 | 227.7 | -0.3 | 230.8 | 43.07 | 29.37 | 7.41 | 0 | 200 | 0.27 | 4.45 | 4.59 | 1464.77 | 8.1 | 100 | 59.5 | 60 | 21 | 21 | 1269.6 | 1460 | 0 | -0.0015 | 650 | 1.255 | 34.85 | 43.74 | 43.77 | 0 | 0 | 0 | 0 | 0 | 0 | 0 | 0 | 0 | 0 | 2 | 74.39 | 94.11 | 166.4 | 6869.7 | 682.4 | 0
等径 | 7.8 | 99.9 | 1.06 | 0.135 | 7.9 | 1343.3 | 0 | 1600.55 | 13 | 0 | 11 | 0 | 1.06 | 0.141 | 719.2 | 58.73 | -0.01 | 719.2 | 1.057 | 237 | 0 | 0 | 0 | 227.8 | -0.2 | 227.1 | 43.04 | 29.37 | 7.41 | 0 | 200 | 0.26 | 4.33 | 4.53 | 1456.63 | 8.1 | 100 | 59.6 | 60 | 21.1 | 21 | 1269.8 | 1460 | 0 | 0.0001 | 650 | 1.253 | 34.87 | 43.69 | 43.77 | 0 | 0 | 0 | 0 | 0 | 0 | 0 | 0 | 0 | 0 | 2 | 74.49 | 94.01 | 166.4 | 6870.5 | 682.5 | 0
等径 | 7.8 | 99.9 | 1.04 | 0.135 | 7.9 | 1343.2 | 0 | 1601.67 | 44 | 0 | 11 | 0 | 1.06 | 0.138 | 720.2 | 58.86 | -0.01 | 720.2 | 1.057 | 237 | 0 | 0 | 0 | 227.8 | -0.2 | 229 | 43.12 | 29.37 | 7.41 | 0 | 200 | 0.27 | 4.25 | 4.45 | 1456.63 | 8.1 | 100 | 59.6 | 60 | 21 | 21 | 1269.9 | 1460 | 0 | -0.0006 | 650 | 1.253 | 34.86 | 43.68 | 43.77 | 0 | 0 | 0 | 0 | 0 | 0 | 0 | 0 | 0 | 0 | 2 | 74.54 | 93.96 | 166.5 | 6871.1 | 682.6 | 0
等径 | 7.8 | 100 | 1.08 | 0.135 | 7.9 | 1343.1 | 0 | 1600.55 | 98 | 0 | 11 | 0 | 1.06 | 0.146 | 721.2 | 59.01 | 0 | 721.2 | 1.057 | 237 | 0 | 0 | 0 | 227.9 | -0.1 | 229.9 | 42.99 | 29.37 | 7.41 | 0 | 200 | 0.32 | 4.19 | 4.37 | 1472.91 | 8 | 100 | 59.6 | 60 | 21 | 21 | 1270.1 | 1460 | 0 | 0.0002 | 650 | 1.256 | 34.87 | 43.8 | 43.77 | 0 | 0 | 0 | 0 | 0 | 0 | 0 | 0 | 0 | 0 | 2 | 74.67 | 93.83 | 166.5 | 6871.9 | 682.7 | 0
等径 | 7.8 | 99.9 | 1.04 | 0.135 | 7.9 | 1343 | 0 | 1601.67 | 79 | 0 | 11 | 0 | 1.06 | 0.142 | 722.4 | 59.15 | 0.01 | 722.4 | 1.057 | 237 | 0 | 0 | 0 | 227.9 | -0.1 | 229.1 | 42.99 | 29.37 | 7.41 | 0 | 200 | 0.27 | 4.08 | 4.29 | 1476.97 | 8.1 | 100 | 59.6 | 60 | 21.1 | 21 | 1270.2 | 1460 | 0 | 0.0001 | 650 | 1.253 | 34.86 | 43.68 | 43.77 | 0 | 0 | 0 | 0 | 0 | 0 | 0 | 0 | 0 | 0 | 2 | 74.77 | 93.73 | 166.5 | 6872.6 | 682.7 | 0
等径 | 7.8 | 99.9 | 1.1 | 0.135 | 7.9 | 1343 | 0 | 1603.92 | 111 | 0 | 11 | 0 | 1.06 | 0.143 | 723.4 | 59.29 | -0.01 | 723.4 | 1.057 | 237 | 0 | 0 | 0 | 228 | 0 | 230.2 | 43.03 | 29.37 | 7.41 | 0 | 200 | 0.28 | 3.95 | 4.21 | 1472.91 | 8.1 | 100 | 59.6 | 60 | 21 | 21 | 1270.3 | 1460 | 0 | -0.0003 | 650 | 1.255 | 34.87 | 43.76 | 43.77 | 0 | 0 | 0 | 0 | 0 | 0 | 0 | 0 | 0 | 0 | 2 | 74.88 | 93.62 | 166.5 | 6873.3 | 682.8 | 0
等径 | 7.8 | 99.9 | 0.97 | 0.135 | 7.9 | 1342.9 | 0 | 1603.92 | 74 | 0 | 11 | 0 | 1.06 | 0.14 | 724.4 | 59.43 | 0.01 | 724.4 | 1.057 | 237 | 0 | 0 | 0 | 227.9 | -0.1 | 231.6 | 43.05 | 29.37 | 7.41 | 0 | 200 | 0.31 | 3.85 | 4.12 | 1481.04 | 8.1 | 100 | 59.6 | 60 | 21.2 | 21 | 1270.4 | 1460 | 0 | 0.0007 | 650 | 1.253 | 34.87 | 43.69 | 43.77 | 0 | 0 | 0 | 0 | 0 | 0 | 0 | 0 | 0 | 0 | 2 | 74.98 | 93.52 | 166.5 | 6874 | 682.9 | 0
等径 | 7.8 | 99.9 | 1.04 | 0.135 | 7.9 | 1342.8 | 0 | 1606.18 | 47 | 0 | 11 | 0 | 1.06 | 0.144 | 725.5 | 59.58 | 0 | 725.5 | 1.057 | 237 | 0 | 0 | 0 | 228 | 0 | 228.1 | 43.05 | 29.37 | 7.41 | 0 | 200 | 0.28 | 3.75 | 4.02 | 1468.84 | 8 | 100 | 59.5 | 60 | 21.1 | 21 | 1270.5 | 1460 | 0 | 0.0004 | 650 | 1.254 | 34.86 | 43.71 | 43.78 | 0 | 0 | 0 | 0 | 0 | 0 | 0 | 0 | 0 | 0 | 2 | 75.07 | 93.43 | 166.6 | 6874.7 | 683 | 0
等径 | 7.8 | 100 | 1.06 | 0.135 | 7.9 | 1342.6 | 0 | 1600.55 | 85 | 0 | 11 | 0 | 1.06 | 0.14 | 726.5 | 59.73 | -0.01 | 726.5 | 1.057 | 237 | 0 | 0 | 0 | 228 | 0 | 229.9 | 43.02 | 29.37 | 7.41 | 0 | 200 | 0.3 | 3.63 | 3.89 | 1464.77 | 8.1 | 100 | 59.6 | 60 | 21.2 | 21 | 1270.6 | 1460 | 0 | -0.0009 | 650 | 1.255 | 34.88 | 43.77 | 43.78 | 0 | 0 | 0 | 0 | 0 | 0 | 0 | 0 | 0 | 0 | 2 | 75.16 | 93.34 | 166.6 | 6875.5 | 683.1 | 0
等径 | 7.8 | 99.9 | 1.11 | 0.135 | 7.9 | 1342.5 | 0 | 1602.8 | 83 | 0 | 11 | 0 | 1.06 | 0.143 | 727.4 | 59.85 | -0.04 | 727.4 | 1.057 | 237 | 0 | 0 | 0 | 227.9 | -0.1 | 232.4 | 43.03 | 29.37 | 7.41 | 0 | 200 | 0.31 | 3.58 | 3.79 | 1472.91 | 8.1 | 100 | 59.6 | 60 | 21.1 | 21 | 1270.7 | 1460 | 0 | -0.001 | 650 | 1.253 | 34.87 | 43.69 | 43.78 | 0 | 0 | 0 | 0 | 0 | 0 | 0 | 0 | 0 | 0 | 2 | 75.27 | 93.23 | 166.6 | 6876.2 | 683.2 | 0
等径 | 7.8 | 99.9 | 1.03 | 0.135 | 7.9 | 1342.4 | 0 | 1601.67 | 72 | 0 | 11 | 0 | 1.06 | 0.137 | 728.5 | 59.99 | -0.02 | 728.5 | 1.056 | 237 | 0 | 0 | 0 | 227.9 | -0.1 | 227.9 | 42.98 | 29.37 | 7.41 | 0 | 200 | 0.25 | 3.53 | 3.69 | 1468.84 | 8.1 | 100 | 59.6 | 60 | 21.3 | 21 | 1270.8 | 1460 | 0 | -0.0006 | 650 | 1.254 | 34.9 | 43.76 | 43.78 | 0 | 0 | 0 | 0 | 0 | 0 | 0 | 0 | 0 | 0 | 2 | 75.35 | 93.15 | 166.6 | 6876.9 | 683.3 | 0
等径 | 7.8 | 99.9 | 1 | 0.135 | 7.9 | 1342.4 | 0 | 1603.92 | 80 | 0 | 11 | 0 | 1.06 | 0.137 | 729.6 | 60.15 | -0.01 | 729.5 | 1.056 | 237 | 0 | 0 | 0 | 227.8 | -0.2 | 228.6 | 43 | 29.37 | 7.41 | 0 | 200 | 0.25 | 3.55 | 3.61 | 1476.97 | 8 | 100 | 59.6 | 60 | 21.2 | 21 | 1271 | 1460 | 0 | -0.0002 | 650 | 1.256 | 34.86 | 43.78 | 43.78 | 0 | 0 | 0 | 0 | 0 | 0 | 0 | 0 | 0 | 0 | 2 | 75.45 | 93.05 | 166.7 | 6877.7 | 683.4 | 0
等径 | 7.8 | 99.9 | 1.06 | 0.135 | 7.9 | 1342.3 | 0 | 1603.92 | 89 | 0 | 11 | 0 | 1.06 | 0.148 | 730.5 | 60.27 | -0.05 | 730.5 | 1.056 | 237 | 0 | 0 | 0 | 227.8 | -0.2 | 227.1 | 42.99 | 29.37 | 7.41 | 0 | 200 | 0.26 | 3.59 | 3.57 | 1464.77 | 8 | 100 | 59.6 | 60 | 21 | 21 | 1271.1 | 1460 | 0 | -0.0008 | 650 | 1.255 | 34.86 | 43.75 | 43.78 | 0 | 0 | 0 | 0 | 0 | 0 | 0 | 0 | 0 | 0 | 2 | 75.59 | 92.91 | 166.7 | 6878.3 | 683.4 | 0
等径 | 7.8 | 99.9 | 1.05 | 0.135 | 7.9 | 1342.3 | 0 | 1601.67 | 99 | 0 | 11 | 0 | 1.06 | 0.14 | 731.5 | 60.42 | -0.05 | 731.5 | 1.056 | 237 | 0 | 0 | 0 | 227.8 | -0.2 | 227.1 | 43.01 | 29.37 | 7.41 | 0 | 200 | 0.19 | 3.66 | 3.55 | 1472.91 | 8.1 | 100 | 59.6 | 60 | 21.1 | 21 | 1271.1 | 1460 | 0 | -0.0016 | 650 | 1.254 | 34.87 | 43.73 | 43.78 | 0 | 0 | 0 | 0 | 0 | 0 | 0 | 0 | 0 | 0 | 2 | 75.63 | 92.87 | 166.7 | 6879.1 | 683.5 | 0
等径 | 7.8 | 99.9 | 1.04 | 0.135 | 7.9 | 1342.3 | 0 | 1608.44 | 86 | 0 | 11 | 0 | 1.06 | 0.136 | 732.6 | 60.56 | -0.03 | 732.5 | 1.056 | 237 | 0 | 0 | 0 | 227.8 | -0.2 | 226.7 | 42.96 | 29.37 | 7.41 | 0 | 200 | 0.2 | 3.74 | 3.58 | 1481.04 | 8 | 100 | 59.6 | 60 | 21.2 | 21 | 1271.3 | 1460 | 0 | -0.0009 | 650 | 1.255 | 34.88 | 43.77 | 43.78 | 0 | 0 | 0 | 0 | 0 | 0 | 0 | 0 | 0 | 0 | 2 | 75.79 | 92.71 | 166.7 | 6879.8 | 683.6 | 0
等径 | 7.8 | 99.9 | 1.04 | 0.135 | 7.9 | 1342.4 | 0 | 1601.67 | 60 | 0 | 11 | 0 | 1.06 | 0.141 | 733.5 | 60.69 | -0.04 | 733.5 | 1.056 | 237 | 0 | 0 | 0 | 227.7 | -0.3 | 226.8 | 42.97 | 29.37 | 7.41 | 0 | 200 | 0.17 | 3.83 | 3.63 | 1481.04 | 8 | 100 | 59.6 | 60 | 21.1 | 21 | 1271.3 | 1460 | 0 | -0.0007 | 650 | 1.256 | 34.87 | 43.8 | 43.78 | 0 | 0 | 0 | 0 | 0 | 0 | 0 | 0 | 0 | 0 | 2 | 75.81 | 92.69 | 166.7 | 6880.5 | 683.7 | 0
等径 | 7.8 | 99.9 | 1.09 | 0.135 | 7.9 | 1342.5 | 0 | 1608.44 | 56 | 0 | 11 | 0 | 1.06 | 0.147 | 734.5 | 60.83 | -0.01 | 734.5 | 1.056 | 237 | 0 | 0 | 0 | 227.9 | -0.1 | 223 | 42.96 | 29.37 | 7.41 | 0 | 200 | 0.22 | 3.84 | 3.7 | 1472.91 | 8.1 | 100 | 59.6 | 60 | 21 | 21 | 1271.4 | 1460 | 0 | 0.0002 | 650 | 1.253 | 34.9 | 43.73 | 43.78 | 0 | 0 | 0 | 0 | 0 | 0 | 0 | 0 | 0 | 0 | 2 | 75.95 | 92.55 | 166.8 | 6881.2 | 683.8 | 0
等径 | 7.8 | 99.9 | 1.02 | 0.135 | 7.9 | 1342.5 | 0 | 1605.05 | 230 | 0 | 11 | 0 | 1.06 | 0.135 | 735.6 | 60.98 | -0.03 | 735.5 | 1.056 | 237 | 0 | 0 | 0 | 227.8 | -0.2 | 224.8 | 42.92 | 29.37 | 7.41 | 0 | 200 | 0.32 | 3.87 | 3.77 | 1468.84 | 8.1 | 100 | 59.6 | 60 | 21 | 21 | 1271.5 | 1460 | 0 | -0.0012 | 650 | 1.255 | 34.85 | 43.74 | 43.78 | 0 | 0 | 0 | 0 | 0 | 0 | 0 | 0 | 0 | 0 | 2 | 76.02 | 92.48 | 166.8 | 6881.9 | 683.9 | 0
等径 | 7.8 | 99.9 | 1.1 | 0.135 | 7.9 | 1342.6 | 0 | 1607.31 | 104 | 0 | 11 | 0 | 1.06 | 0.152 | 736.6 | 61.12 | 0 | 736.6 | 1.056 | 237 | 0 | 0 | 0 | 228 | 0 | 222.3 | 42.95 | 29.37 | 7.41 | 0 | 200 | 0.25 | 3.88 | 3.82 | 1481.04 | 8.1 | 100 | 59.6 | 60 | 21.1 | 21 | 1271.6 | 1460 | 0 | 0.0009 | 650 | 1.255 | 34.87 | 43.76 | 43.78 | 0 | 0 | 0 | 0 | 0 | 0 | 0 | 0 | 0 | 0 | 2 | 76.14 | 92.36 | 166.8 | 6882.6 | 684 | 0
等径 | 7.8 | 100 | 1.09 | 0.135 | 7.9 | 1342.6 | 0 | 1602.8 | 66 | 0 | 11 | 0 | 1.06 | 0.146 | 737.6 | 61.26 | -0.02 | 737.6 | 1.056 | 237 | 0 | 0 | 0 | 227.9 | -0.1 | 226.7 | 42.98 | 29.37 | 7.41 | 0 | 200 | 0.34 | 3.83 | 3.85 | 1460.7 | 8.1 | 100 | 59.6 | 60 | 21 | 21 | 1271.8 | 1460 | 0 | -0.0004 | 650 | 1.253 | 34.88 | 43.7 | 43.78 | 0 | 0 | 0 | 0 | 0 | 0 | 0 | 0 | 0 | 0 | 2 | 76.26 | 92.24 | 166.8 | 6883.3 | 684 | 0
等径 | 7.8 | 100 | 1.07 | 0.135 | 7.9 | 1342.6 | 0 | 1606.18 | 106 | 0 | 11 | 0 | 1.06 | 0.145 | 738.8 | 61.41 | -0.01 | 738.8 | 1.056 | 237 | 0 | 0 | 0 | 228 | 0 | 226.4 | 42.94 | 29.37 | 7.41 | 0 | 200 | 0.33 | 3.8 | 3.86 | 1485.11 | 8.1 | 100 | 59.6 | 60 | 21 | 21 | 1271.8 | 1460 | 0 | -0.0004 | 650 | 1.256 | 34.85 | 43.77 | 43.78 | 0 | 0 | 0 | 0 | 0 | 0 | 0 | 0 | 0 | 0 | 2 | 76.31 | 92.19 | 166.8 | 6884.1 | 684.1 | 0
等径 | 7.8 | 99.9 | 1.11 | 0.135 | 7.9 | 1342.6 | 0 | 1607.31 | 71 | 0 | 11 | 0 | 1.06 | 0.149 | 739.6 | 61.54 | -0.03 | 739.6 | 1.056 | 237 | 0 | 0 | 0 | 228 | 0 | 232.8 | 42.96 | 29.37 | 7.41 | 0 | 200 | 0.32 | 3.77 | 3.85 | 1468.84 | 8.1 | 100 | 59.6 | 60 | 21.1 | 21 | 1271.9 | 1460 | 0 | -0.0003 | 650 | 1.256 | 34.87 | 43.8 | 43.78 | 0 | 0 | 0 | 0 | 0 | 0 | 0 | 0 | 0 | 0 | 2 | 76.44 | 92.06 | 166.9 | 6884.8 | 684.2 | 0
等径 | 7.8 | 100 | 1.04 | 0.135 | 7.9 | 1342.6 | 0 | 1607.31 | 74 | 0 | 11 | 0 | 1.06 | 0.139 | 740.8 | 61.69 | -0.01 | 740.8 | 1.056 | 237 | 0 | 0 | 0 | 227.9 | -0.1 | 231.9 | 42.91 | 29.37 | 7.41 | 0 | 200 | 0.3 | 3.77 | 3.82 | 1476.97 | 8.1 | 100 | 59.6 | 60 | 21.2 | 21 | 1272 | 1460 | 0 | -0.001 | 650 | 1.254 | 34.88 | 43.74 | 43.78 | 0 | 0 | 0 | 0 | 0 | 0 | 0 | 0 | 0 | 0 | 2 | 76.51 | 91.99 | 166.9 | 6885.5 | 684.3 | 0
等径 | 7.8 | 99.9 | 1.11 | 0.135 | 7.9 | 1342.6 | 0 | 1606.18 | 63 | 0 | 11 | 0 | 1.06 | 0.15 | 741.8 | 61.83 | 0.02 | 741.8 | 1.056 | 237 | 0 | 0 | 0 | 228 | 0 | 232.5 | 42.94 | 29.37 | 7.41 | 0 | 200 | 0.38 | 3.77 | 3.8 | 1485.11 | 8.1 | 100 | 59.6 | 60 | 21 | 21 | 1271.9 | 1460 | 0 | 0.0011 | 650 | 1.254 | 34.86 | 43.71 | 43.78 | 0 | 0 | 0 | 0 | 0 | 0 | 0 | 0 | 0 | 0 | 2 | 76.64 | 91.86 | 166.9 | 6886.2 | 684.4 | 0
等径 | 7.8 | 99.9 | 1.02 | 0.135 | 7.9 | 1342.5 | 0 | 1610.7 | 108 | 0 | 11 | 0 | 1.06 | 0.136 | 742.8 | 61.97 | -0.02 | 742.8 | 1.056 | 237 | 0 | 0 | 0 | 228 | 0 | 230.6 | 42.95 | 29.37 | 7.41 | 0 | 200 | 0.34 | 3.82 | 3.78 | 1468.84 | 8.1 | 100 | 59.6 | 60 | 21 | 21 | 1271.9 | 1460 | 0 | -0.0011 | 650 | 1.256 | 34.87 | 43.8 | 43.78 | 0 | 0 | 0 | 0 | 0 | 0 | 0 | 0 | 0 | 0 | 2 | 76.75 | 91.75 | 166.9 | 6887 | 684.5 | 0
等径 | 7.8 | 99.9 | 0.98 | 0.135 | 7.9 | 1342.5 | 0 | 1607.31 | 77 | 0 | 11 | 0 | 1.06 | 0.13 | 743.9 | 62.12 | 0 | 743.9 | 1.056 | 237 | 0 | 0 | 0 | 228 | 0 | 231.6 | 42.93 | 29.37 | 7.41 | 0 | 200 | 0.29 | 3.88 | 3.78 | 1472.91 | 8.1 | 100 | 59.6 | 60 | 21 | 21 | 1271.9 | 1460 | 0 | -0.0005 | 650 | 1.256 | 34.88 | 43.81 | 43.79 | 0 | 0 | 0 | 0 | 0 | 0 | 0 | 0 | 0 | 0 | 2 | 76.88 | 91.62 | 166.9 | 6887.7 | 684.6 | 0
等径 | 7.8 | 99.9 | 1.08 | 0.135 | 7.9 | 1342.6 | 0 | 1609.57 | 77 | 0 | 11 | 0 | 1.06 | 0.148 | 744.8 | 62.24 | 0 | 744.8 | 1.056 | 237 | 0 | 0 | 0 | 228.1 | 0.1 | 231.9 | 42.91 | 29.37 | 7.41 | 0 | 200 | 0.44 | 3.93 | 3.8 | 1476.97 | 8.1 | 100 | 59.6 | 60 | 21 | 21 | 1271.9 | 1460 | 0 | 0.0002 | 650 | 1.256 | 34.85 | 43.77 | 43.79 | 0 | 0 | 0 | 0 | 0 | 0 | 0 | 0 | 0 | 0 | 2 | 76.93 | 91.57 | 167 | 6888.3 | 684.7 | 0
等径 | 7.8 | 100 | 1.04 | 0.135 | 7.9 | 1342.6 | 0 | 1606.18 | 67 | 0 | 11 | 0 | 1.06 | 0.138 | 745.9 | 62.4 | 0 | 745.9 | 1.056 | 237 | 0 | 0 | 0 | 228 | 0 | 232.2 | 42.93 | 29.37 | 7.41 | 0 | 200 | 0.41 | 4 | 3.84 | 1464.77 | 8.1 | 100 | 59.6 | 60 | 20.9 | 21 | 1271.8 | 1460 | 0 | -0.0005 | 650 | 1.256 | 34.86 | 43.78 | 43.79 | 0 | 0 | 0 | 0 | 0 | 0 | 0 | 0 | 0 | 0 | 2 | 77.06 | 91.44 | 167 | 6889.1 | 684.7 | 0
等径 | 7.8 | 99.9 | 1.08 | 0.135 | 7.9 | 1342.7 | 0 | 1610.7 | 82 | 0 | 11 | 0 | 1.06 | 0.146 | 746.9 | 62.54 | 0.02 | 746.9 | 1.056 | 237 | 0 | 0 | 0 | 228.1 | 0.1 | 233.9 | 42.89 | 29.37 | 7.41 | 0 | 200 | 0.47 | 4.05 | 3.9 | 1476.97 | 8.2 | 100 | 59.6 | 60 | 21.3 | 21 | 1271.8 | 1460 | 0 | 0.0003 | 650 | 1.256 | 34.85 | 43.77 | 43.79 | 0 | 0 | 0 | 0 | 0 | 0 | 0 | 0 | 0 | 0 | 2 | 77.14 | 91.36 | 167 | 6889.8 | 684.8 | 0
等径 | 7.8 | 100 | 1.07 | 0.135 | 7.9 | 1342.7 | 0 | 1606.18 | 83 | 0 | 11 | 0 | 1.06 | 0.145 | 748.1 | 62.7 | 0 | 748 | 1.056 | 237 | 0 | 0 | 0 | 228 | 0 | 225.2 | 42.93 | 29.37 | 7.41 | 0 | 200 | 0.38 | 4.22 | 3.99 | 1476.97 | 8.1 | 100 | 59.5 | 60 | 21 | 21 | 1271.9 | 1460 | 0 | -0.0001 | 650 | 1.255 | 34.86 | 43.75 | 43.79 | 0 | 0 | 0 | 0 | 0 | 0 | 0 | 0 | 0 | 0 | 2 | 77.26 | 91.24 | 167 | 6890.6 | 684.9 | 0
等径 | 7.8 | 99.9 | 1.05 | 0.135 | 7.9 | 1342.8 | 0 | 1608.44 | 50 | 0 | 11 | 0 | 1.06 | 0.141 | 749.2 | 62.86 | -0.01 | 749.2 | 1.056 | 237 | 0 | 0 | 0 | 228 | 0 | 226.2 | 42.94 | 29.37 | 7.41 | 0 | 200 | 0.3 | 4.25 | 4.09 | 1481.04 | 8.1 | 100 | 59.6 | 60 | 21 | 21 | 1272 | 1460 | 0 | -0.0002 | 650 | 1.257 | 34.86 | 43.82 | 43.79 | 0 | 0 | 0 | 0 | 0 | 0 | 0 | 0 | 0 | 0 | 2 | 77.33 | 91.17 | 167 | 6891.4 | 685 | 0
等径 | 7.8 | 99.9 | 1.1 | 0.135 | 7.9 | 1342.9 | 0 | 1607.31 | 84 | 0 | 11 | 0 | 1.06 | 0.149 | 749.8 | 62.93 | -0.01 | 749.8 | 1.056 | 237 | 0 | 0 | 0 | 228.1 | 0.1 | 226.3 | 42.92 | 29.37 | 7.41 | 0 | 200 | 0.32 | 4.31 | 4.13 | 1472.91 | 8.1 | 100 | 59.6 | 60 | 21.2 | 21 | 1272 | 1460 | 0 | -0.0004 | 650 | 1.256 | 34.83 | 43.75 | 43.79 | 0 | 0 | 0 | 0 | 0 | 0 | 0 | 0 | 0 | 0 | 2 | 77.4 | 91.1 | 167.1 | 6891.8 | 685.1 | 0
等径 | 7.8 | 100 | 1.06 | 0.135 | 7.9 | 1343 | 0 | 1610.7 | 23 | 0 | 11 | 0 | 1.06 | 0.142 | 751.1 | 63.11 | 0 | 751.1 | 1.056 | 237 | 0 | 0 | 0 | 228 | 0.1 | 225.1 | 42.88 | 29.37 | 7.41 | 0 | 200 | 0.27 | 4.34 | 4.23 | 1472.91 | 8.1 | 100 | 59.6 | 60 | 21 | 21 | 1272 | 1460 | 0 | -0.0005 | 650 | 1.257 | 34.82 | 43.77 | 43.8 | 0 | 0 | 0 | 0 | 0 | 0 | 0 | 0 | 0 | 0 | 2 | 77.5 | 91 | 167.1 | 6892.7 | 685.2 | 0
等径 | 7.8 | 99.9 | 0.97 | 0.135 | 7.9 | 1343 | 0 | 1608.44 | 7 | 0 | 11 | 0 | 1.06 | 0.131 | 752.1 | 63.25 | 0 | 752.1 | 1.056 | 237 | 0 | 0 | 0 | 228 | 0 | 224.6 | 42.91 | 29.37 | 7.41 | 0 | 200 | 0.31 | 4.36 | 4.29 | 1468.84 | 8.1 | 100 | 59.5 | 60 | 21.2 | 21 | 1271.8 | 1460 | 0 | -0.0002 | 650 | 1.256 | 34.85 | 43.77 | 43.8 | 0 | 0 | 0 | 0 | 0 | 0 | 0 | 0 | 0 | 0 | 2 | 77.63 | 90.87 | 167.1 | 6893.4 | 685.3 | 0
等径 | 7.8 | 99.9 | 1.03 | 0.135 | 7.9 | 1343.1 | 0 | 1606.18 | 62 | 0 | 11 | 0 | 1.06 | 0.141 | 753.2 | 63.4 | -0.01 | 753.2 | 1.056 | 237 | 0 | 0 | 0 | 228 | 0 | 227 | 42.89 | 29.37 | 7.41 | 0 | 200 | 0.36 | 4.29 | 4.32 | 1472.91 | 8.1 | 100 | 59.5 | 60 | 21.2 | 21 | 1271.5 | 1460 | 0 | 0.0004 | 650 | 1.256 | 34.85 | 43.77 | 43.8 | 0 | 0 | 0 | 0 | 0 | 0 | 0 | 0 | 0 | 0 | 2 | 77.74 | 90.76 | 167.1 | 6894.1 | 685.4 | 0
等径 | 7.8 | 99.9 | 1.08 | 0.135 | 7.9 | 1343.1 | 0 | 1609.57 | 95 | 0 | 11 | 0 | 1.06 | 0.145 | 754.4 | 63.56 | -0.01 | 754.4 | 1.056 | 237 | 0 | 0 | 0 | 228 | 0 | 228.2 | 42.85 | 29.37 | 7.41 | 0 | 200 | 0.26 | 4.22 | 4.33 | 1493.25 | 8.1 | 100 | 59.6 | 60 | 21 | 21 | 1271.1 | 1460 | 0 | 0 | 650 | 1.258 | 34.83 | 43.82 | 43.8 | 0 | 0 | 0 | 0 | 0 | 0 | 0 | 0 | 0 | 0 | 2 | 77.85 | 90.65 | 167.2 | 6895 | 685.5 | 0
等径 | 7.8 | 99.9 | 1.04 | 0.135 | 7.9 | 1343.1 | 0 | 1607.31 | 52 | 0 | 11 | 0 | 1.06 | 0.135 | 755.2 | 63.67 | -0.02 | 755.2 | 1.056 | 237 | 0 | 0 | 0 | 227.9 | -0.1 | 225.3 | 42.83 | 29.37 | 7.41 | 0 | 200 | 0.3 | 4.12 | 4.31 | 1481.04 | 8.1 | 100 | 59.6 | 60 | 21.2 | 21 | 1270.9 | 1460 | 0 | -0.001 | 650 | 1.257 | 34.83 | 43.78 | 43.8 | 0 | 0 | 0 | 0 | 0 | 0 | 0 | 0 | 0 | 0 | 2 | 77.91 | 90.59 | 167.2 | 6895.6 | 685.5 | 0
等径 | 7.8 | 99.9 | 1.02 | 0.135 | 7.9 | 1343 | 0 | 1612.97 | 68 | 0 | 11 | 0 | 1.06 | 0.146 | 756.2 | 63.82 | -0.01 | 756.2 | 1.055 | 237 | 0 | 0 | 0 | 227.8 | -0.2 | 227.3 | 42.88 | 29.37 | 7.41 | 0 | 200 | 0.3 | 4.04 | 4.26 | 1476.97 | 8.2 | 100 | 59.6 | 60 | 21 | 21 | 1270.8 | 1460 | 0 | 0.0005 | 650 | 1.257 | 34.82 | 43.77 | 43.8 | 0 | 0 | 0 | 0 | 0 | 0 | 0 | 0 | 0 | 0 | 2 | 78.03 | 90.47 | 167.2 | 6896.3 | 685.6 | 0
等径 | 7.8 | 100 | 1.04 | 0.135 | 7.9 | 1342.9 | 0 | 1607.31 | 59 | 0 | 11 | 0 | 1.06 | 0.141 | 757.4 | 63.97 | -0.02 | 757.4 | 1.055 | 237 | 0 | 0 | 0 | 227.9 | -0.1 | 230.1 | 42.89 | 29.37 | 7.41 | 0 | 200 | 0.28 | 3.92 | 4.16 | 1481.04 | 8.2 | 100 | 59.6 | 60 | 21 | 21 | 1270.9 | 1460 | 0 | -0.0001 | 650 | 1.255 | 34.82 | 43.7 | 43.8 | 0 | 0 | 0 | 0 | 0 | 0 | 0 | 0 | 0 | 0 | 2 | 78.14 | 90.36 | 167.2 | 6897.1 | 685.7 | 0
等径 | 7.8 | 99.9 | 1.02 | 0.135 | 7.9 | 1342.8 | 0 | 1610.7 | 97 | 0 | 11 | 0 | 1.06 | 0.136 | 758.2 | 64.09 | -0.03 | 758.2 | 1.055 | 237 | 0 | 0 | 0 | 227.8 | -0.2 | 229.2 | 42.87 | 29.37 | 7.41 | 0 | 200 | 0.29 | 3.91 | 4.07 | 1472.91 | 8.1 | 100 | 59.6 | 60 | 21 | 21 | 1271 | 1460 | 0 | -0.0005 | 650 | 1.257 | 34.84 | 43.79 | 43.8 | 0 | 0 | 0 | 0 | 0 | 0 | 0 | 0 | 0 | 0 | 2 | 78.2 | 90.3 | 167.2 | 6897.7 | 685.8 | 0
等径 | 7.8 | 99.9 | 0.99 | 0.135 | 7.9 | 1342.7 | 0 | 1609.57 | 35 | 0 | 11 | 0 | 1.06 | 0.136 | 759.4 | 64.23 | -0.03 | 759.4 | 1.055 | 237 | 0 | 0 | 0 | 227.8 | -0.2 | 228.1 | 42.84 | 29.37 | 7.41 | 0 | 200 | 0.28 | 3.89 | 3.98 | 1468.84 | 8.1 | 100 | 59.6 | 60 | 21 | 21 | 1271.1 | 1460 | 0 | -0.0001 | 650 | 1.257 | 34.84 | 43.79 | 43.8 | 0 | 0 | 0 | 0 | 0 | 0 | 0 | 0 | 0 | 0 | 2 | 78.29 | 90.21 | 167.3 | 6898.5 | 685.9 | 0
等径 | 7.8 | 99.9 | 1.03 | 0.135 | 7.9 | 1342.7 | 0 | 1609.57 | 69 | 0 | 11 | 0 | 1.06 | 0.136 | 760.4 | 64.37 | -0.06 | 760.2 | 1.055 | 237 | 0 | 0 | 0 | 227.7 | -0.3 | 229.9 | 42.86 | 29.37 | 7.41 | 0 | 200 | 0.33 | 3.94 | 3.93 | 1472.91 | 8.1 | 100 | 59.5 | 60 | 21 | 21 | 1271.1 | 1460 | 0 | -0.0016 | 650 | 1.256 | 34.85 | 43.77 | 43.8 | 0 | 0 | 0 | 0 | 0 | 0 | 0 | 0 | 0 | 0 | 2 | 78.41 | 90.09 | 167.3 | 6899.2 | 686 | 0
等径 | 7.8 | 99.9 | 1 | 0.135 | 7.9 | 1342.7 | 0 | 1611.84 | 74 | 0 | 11 | 0 | 1.06 | 0.133 | 761.2 | 64.5 | -0.03 | 761.2 | 1.055 | 237 | 0 | 0 | 0 | 227.7 | -0.3 | 231.6 | 42.85 | 29.37 | 7.41 | 0 | 200 | 0.29 | 3.92 | 3.91 | 1489.18 | 8.2 | 100 | 59.6 | 60 | 21 | 21 | 1271.2 | 1460 | 0 | -0.0005 | 650 | 1.258 | 34.82 | 43.8 | 43.8 | 0 | 0 | 0 | 0 | 0 | 0 | 0 | 0 | 0 | 0 | 2 | 78.5 | 90 | 167.3 | 6899.8 | 686.1 | 0
等径 | 7.8 | 99.9 | 1.06 | 0.135 | 7.9 | 1342.7 | 0 | 1611.84 | 50 | 0 | 11 | 0 | 1.06 | 0.146 | 762.4 | 64.65 | 0.01 | 762.4 | 1.055 | 237 | 0 | 0 | 0 | 227.9 | -0.1 | 228.7 | 42.83 | 29.37 | 7.41 | 0 | 200 | 0.24 | 4.01 | 3.91 | 1481.04 | 8.1 | 100 | 59.6 | 60 | 21 | 21 | 1271.3 | 1460 | 0 | 0.0009 | 650 | 1.257 | 34.85 | 43.81 | 43.8 | 0 | 0 | 0 | 0 | 0 | 0 | 0 | 0 | 0 | 0 | 2 | 78.59 | 89.91 | 167.3 | 6900.6 | 686.2 | 0
等径 | 7.8 | 99.9 | 1.12 | 0.135 | 7.9 | 1342.7 | 0 | 1610.7 | 95 | 0 | 11 | 0 | 1.06 | 0.152 | 763.5 | 64.8 | -0.03 | 763.4 | 1.055 | 237 | 0 | 0 | 0 | 227.9 | -0.1 | 226 | 42.8 | 29.37 | 7.41 | 0 | 200 | 0.24 | 4.13 | 3.94 | 1489.18 | 8.1 | 100 | 59.6 | 60 | 21.3 | 21 | 1271.3 | 1460 | 0 | -0.0005 | 650 | 1.255 | 34.84 | 43.72 | 43.8 | 0 | 0 | 0 | 0 | 0 | 0 | 0 | 0 | 0 | 0 | 2 | 78.73 | 89.77 | 167.3 | 6901.4 | 686.2 | 0
等径 | 7.8 | 99.9 | 0.97 | 0.135 | 7.9 | 1342.8 | 0 | 1610.7 | 63 | 0 | 12 | 0 | 1.06 | 0.133 | 764.5 | 64.94 | 0.01 | 764.5 | 1.055 | 237 | 0 | 0 | 0 | 227.8 | -0.2 | 226.3 | 42.83 | 29.37 | 7.41 | 0 | 200 | 0.25 | 4.21 | 4 | 1485.11 | 8.1 | 100 | 59.6 | 60 | 21.2 | 21 | 1271.3 | 1460 | 0 | 0.0004 | 650 | 1.257 | 34.85 | 43.81 | 43.8 | 0 | 0 | 0 | 0 | 0 | 0 | 0 | 0 | 0 | 0 | 2 | 78.81 | 89.69 | 167.4 | 6902.1 | 686.3 | 0
等径 | 7.8 | 99.9 | 1.08 | 0.135 | 7.9 | 1342.8 | 0 | 1612.97 | 137 | 0 | 12 | 0 | 1.06 | 0.146 | 765.5 | 65.08 | -0.02 | 765.5 | 1.055 | 237 | 0 | 0 | 0 | 227.9 | -0.1 | 227.1 | 42.81 | 29.37 | 7.41 | 0 | 200 | 0.32 | 4.29 | 4.08 | 1489.18 | 8.1 | 100 | 59.6 | 60 | 21.1 | 21 | 1271.4 | 1460 | 0 | -0.0005 | 650 | 1.258 | 34.84 | 43.83 | 43.81 | 0 | 0 | 0 | 0 | 0 | 0 | 0 | 0 | 0 | 0 | 2 | 78.91 | 89.59 | 167.4 | 6902.8 | 686.4 | 0
等径 | 7.8 | 99.9 | 1.1 | 0.135 | 7.9 | 1342.9 | 0 | 1614.1 | 76 | 0 | 12 | 0 | 1.06 | 0.143 | 766.6 | 65.24 | 0 | 766.6 | 1.055 | 237 | 0 | 0 | 0 | 228 | 0 | 227.5 | 42.85 | 29.37 | 7.41 | 0 | 200 | 0.25 | 4.26 | 4.17 | 1481.04 | 8.1 | 100 | 59.6 | 60 | 21.1 | 21 | 1271.5 | 1460 | 0 | -0.0002 | 650 | 1.255 | 34.84 | 43.72 | 43.81 | 0 | 0 | 0 | 0 | 0 | 0 | 0 | 0 | 0 | 0 | 2 | 79.03 | 89.47 | 167.4 | 6903.6 | 686.5 | 0
等径 | 7.8 | 99.9 | 1.04 | 0.135 | 7.9 | 1343 | 0 | 1610.7 | 86 | 0 | 12 | 0 | 1.06 | 0.136 | 767.6 | 65.37 | 0 | 767.6 | 1.055 | 237 | 0 | 0 | 0 | 228 | 0 | 228.4 | 42.8 | 29.37 | 7.41 | 0 | 200 | 0.27 | 4.28 | 4.22 | 1481.04 | 8.1 | 100 | 59.6 | 60 | 21.1 | 21 | 1271.6 | 1460 | 0 | -0.0002 | 650 | 1.257 | 34.83 | 43.78 | 43.81 | 0 | 0 | 0 | 0 | 0 | 0 | 0 | 0 | 0 | 0 | 2 | 79.06 | 89.44 | 167.4 | 6904.2 | 686.6 | 0
等径 | 7.8 | 99.9 | 1.07 | 0.135 | 7.9 | 1343 | 0 | 1611.84 | 101 | 0 | 12 | 0 | 1.06 | 0.144 | 768.6 | 65.51 | 0 | 768.6 | 1.055 | 237 | 0 | 0 | 0 | 228 | 0 | 230.3 | 42.81 | 29.37 | 7.41 | 0 | 200 | 0.33 | 4.29 | 4.26 | 1485.11 | 8 | 100 | 59.6 | 60 | 21.3 | 21 | 1271.8 | 1460 | 0 | 0.0001 | 650 | 1.258 | 34.82 | 43.8 | 43.81 | 0 | 0 | 0 | 0 | 0 | 0 | 0 | 0 | 0 | 0 | 2 | 79.17 | 89.33 | 167.4 | 6904.9 | 686.7 | 0
等径 | 7.8 | 99.9 | 1.09 | 0.135 | 7.9 | 1343 | 0 | 1615.24 | 167 | 0 | 12 | 0 | 1.06 | 0.146 | 769.5 | 65.64 | 0.02 | 769.5 | 1.055 | 237 | 0 | 0 | 0 | 228.1 | 0.1 | 229.3 | 42.8 | 29.37 | 7.41 | 0 | 200 | 0.27 | 4.34 | 4.29 | 1472.91 | 8.1 | 100 | 59.6 | 60 | 21.1 | 21 | 1271.8 | 1460 | 0 | 0.0005 | 650 | 1.257 | 34.81 | 43.76 | 43.81 | 0 | 0 | 0 | 0 | 0 | 0 | 0 | 0 | 0 | 0 | 2 | 79.26 | 89.24 | 167.5 | 6905.6 | 686.8 | 0
等径 | 7.8 | 99.9 | 1.08 | 0.135 | 7.9 | 1343.1 | 0 | 1611.84 | 142 | 0 | 12 | 0 | 1.06 | 0.148 | 771 | 65.84 | 0.04 | 771 | 1.055 | 237 | 0 | 0 | 0 | 228.2 | 0.2 | 229.2 | 42.78 | 29.37 | 7.41 | 0 | 200 | 0.36 | 4.33 | 4.32 | 1472.91 | 8.1 | 100 | 59.6 | 60 | 21.1 | 21 | 1272.1 | 1460 | 0 | 0.0011 | 650 | 1.257 | 34.83 | 43.78 | 43.82 | 0 | 0 | 0 | 0 | 0 | 0 | 0 | 0 | 0 | 0 | 2 | 79.39 | 89.11 | 167.5 | 6906.5 | 686.9 | 0
等径 | 7.8 | 99.9 | 1.08 | 0.135 | 7.9 | 1343.1 | 0 | 1610.7 | 58 | 0 | 12 | 0 | 1.06 | 0.148 | 771.8 | 65.95 | 0.03 | 771.8 | 1.055 | 237 | 0 | 0 | 0 | 228.2 | 0.2 | 233.5 | 42.84 | 29.37 | 7.41 | 0 | 200 | 0.29 | 4.3 | 4.33 | 1476.97 | 8.1 | 100 | 59.6 | 60 | 21 | 21 | 1272.1 | 1460 | 0 | 0.0011 | 650 | 1.256 | 34.86 | 43.78 | 43.82 | 0 | 0 | 0 | 0 | 0 | 0 | 0 | 0 | 0 | 0 | 2 | 79.54 | 88.96 | 167.5 | 6907.1 | 686.9 | 0
等径 | 7.8 | 99.9 | 1.15 | 0.135 | 7.9 | 1343.1 | 0 | 1608.44 | 97 | 0 | 12 | 0 | 1.06 | 0.155 | 772.9 | 66.09 | 0 | 772.9 | 1.055 | 237 | 0 | 0 | 0 | 228.2 | 0.2 | 232.4 | 42.84 | 29.37 | 7.41 | 0 | 200 | 0.3 | 4.24 | 4.32 | 1489.18 | 8.1 | 100 | 59.6 | 60 | 21 | 21 | 1272.2 | 1460 | 0 | 0 | 650 | 1.256 | 34.85 | 43.77 | 43.82 | 0 | 0 | 0 | 0 | 0 | 0 | 0 | 0 | 0 | 0 | 2 | 79.63 | 88.87 | 167.5 | 6907.8 | 687 | 0
等径 | 7.8 | 99.9 | 1.02 | 0.135 | 7.9 | 1343.1 | 0 | 1608.44 | 67 | 0 | 12 | 0 | 1.06 | 0.141 | 773.9 | 66.23 | 0 | 773.9 | 1.055 | 237 | 0 | 0 | 0 | 228.1 | 0.1 | 231.6 | 42.82 | 29.37 | 7.41 | 0 | 200 | 0.28 | 4.18 | 4.3 | 1476.97 | 8.1 | 100 | 59.6 | 60 | 21.2 | 21 | 1272.3 | 1460 | 0 | -0.0002 | 650 | 1.258 | 34.85 | 43.84 | 43.83 | 0 | 0 | 0 | 0 | 0 | 0 | 0 | 0 | 0 | 0 | 2 | 79.7 | 88.8 | 167.5 | 6908.5 | 687.1 | 0
等径 | 7.8 | 99.9 | 1.07 | 0.135 | 7.9 | 1343 | 0 | 1612.97 | 122 | 0 | 12 | 0 | 1.06 | 0.146 | 775 | 66.38 | 0 | 774.9 | 1.055 | 237 | 0 | 0 | 0 | 228.1 | 0.1 | 230.8 | 42.83 | 29.37 | 7.41 | 0 | 200 | 0.29 | 4.07 | 4.25 | 1481.04 | 8.1 | 100 | 59.6 | 60 | 21.1 | 21 | 1272.5 | 1460 | 0 | -0.0001 | 650 | 1.255 | 34.86 | 43.75 | 43.83 | 0 | 0 | 0 | 0 | 0 | 0 | 0 | 0 | 0 | 0 | 2 | 79.81 | 88.69 | 167.6 | 6909.3 | 687.2 | 0
等径 | 7.8 | 99.9 | 1.08 | 0.135 | 7.9 | 1342.9 | 0 | 1610.7 | 29 | 0 | 12 | 0 | 1.06 | 0.145 | 776.1 | 66.54 | 0 | 776.1 | 1.055 | 237 | 0 | 0 | 0 | 228.1 | 0.1 | 231.5 | 42.8 | 29.37 | 7.41 | 0 | 200 | 0.37 | 3.96 | 4.19 | 1481.04 | 8.1 | 100 | 59.6 | 60 | 21.2 | 21 | 1272.8 | 1460 | 0 | -0.0003 | 650 | 1.258 | 34.84 | 43.83 | 43.83 | 0 | 0 | 0 | 0 | 0 | 0 | 0 | 0 | 0 | 0 | 2 | 79.93 | 88.57 | 167.6 | 6910 | 687.3 | 0
等径 | 7.8 | 99.9 | 1.05 | 0.135 | 7.9 | 1342.9 | 0 | 1611.84 | 86 | 0 | 12 | 0 | 1.06 | 0.141 | 777 | 66.67 | -0.01 | 777 | 1.055 | 237 | 0 | 0 | 0 | 228 | 0 | 231.6 | 42.84 | 29.37 | 7.41 | 0 | 200 | 0.3 | 3.83 | 4.11 | 1472.91 | 8.1 | 100 | 59.6 | 60 | 21 | 21 | 1272.9 | 1460 | 0 | 0.0002 | 650 | 1.258 | 34.83 | 43.82 | 43.83 | 0 | 0 | 0 | 0 | 0 | 0 | 0 | 0 | 0 | 0 | 2 | 79.96 | 88.54 | 167.6 | 6910.7 | 687.4 | 0
等径 | 7.8 | 99.9 | 1.09 | 0.135 | 7.9 | 1342.8 | 0 | 1614.1 | 51 | 0 | 12 | 0 | 1.06 | 0.146 | 778 | 66.81 | -0.02 | 778 | 1.055 | 237 | 0 | 0 | 0 | 228 | 0 | 229 | 42.84 | 29.37 | 7.41 | 0 | 200 | 0.31 | 3.72 | 4.02 | 1476.97 | 8.2 | 100 | 59.6 | 60 | 21 | 21 | 1273 | 1460 | 0 | -0.0002 | 650 | 1.257 | 34.84 | 43.79 | 43.83 | 0 | 0 | 0 | 0 | 0 | 0 | 0 | 0 | 0 | 0 | 2 | 80.1 | 88.4 | 167.6 | 6911.4 | 687.5 | 0
等径 | 7.8 | 99.9 | 1.08 | 0.135 | 7.9 | 1342.7 | 0 | 1614.1 | 87 | 0 | 12 | 0 | 1.06 | 0.147 | 779 | 66.94 | 0 | 779 | 1.055 | 237 | 0 | 0 | 0 | 228 | 0 | 226.4 | 42.74 | 29.37 | 7.41 | 0 | 200 | 0.22 | 3.65 | 3.91 | 1472.91 | 8.1 | 100 | 59.6 | 60 | 21.1 | 21 | 1273 | 1460 | 0 | 0.0004 | 650 | 1.257 | 34.86 | 43.82 | 43.83 | 0 | 0 | 0 | 0 | 0 | 0 | 0 | 0 | 0 | 0 | 2 | 80.2 | 88.3 | 167.6 | 6912.1 | 687.5 | 0
等径 | 7.8 | 99.9 | 1 | 0.135 | 7.9 | 1342.5 | 0 | 1616.37 | 102 | 0 | 12 | 0 | 1.06 | 0.133 | 780.1 | 67.1 | -0.01 | 780.1 | 1.055 | 237 | 0 | 0 | 0 | 228 | 0 | 224.6 | 42.77 | 29.37 | 7.41 | 0 | 200 | 0.24 | 3.58 | 3.78 | 1481.04 | 8.1 | 100 | 59.6 | 60 | 21.1 | 21 | 1273.3 | 1460 | 0 | -0.0008 | 650 | 1.258 | 34.87 | 43.87 | 43.84 | 0 | 0 | 0 | 0 | 0 | 0 | 0 | 0 | 0 | 0 | 2 | 80.3 | 88.2 | 167.7 | 6912.9 | 687.6 | 0
等径 | 7.8 | 99.9 | 1.09 | 0.135 | 7.9 | 1342.4 | 0 | 1612.97 | 75 | 0 | 12 | 0 | 1.06 | 0.15 | 781.1 | 67.23 | -0.03 | 781.1 | 1.055 | 237 | 0 | 0 | 0 | 228 | 0 | 219.9 | 42.76 | 29.37 | 7.41 | 0 | 200 | 0.33 | 3.55 | 3.69 | 1489.18 | 8.1 | 100 | 59.6 | 60 | 21.1 | 21 | 1273.5 | 1460 | 0 | 0.0001 | 650 | 1.258 | 34.84 | 43.83 | 43.84 | 0 | 0 | 0 | 0 | 0 | 0 | 0 | 0 | 0 | 0 | 2 | 80.39 | 88.11 | 167.7 | 6913.6 | 687.7 | 0
等径 | 7.8 | 99.9 | 1 | 0.135 | 7.9 | 1342.4 | 0 | 1615.24 | 79 | 0 | 12 | 0 | 1.06 | 0.136 | 782.2 | 67.37 | -0.02 | 782.1 | 1.055 | 237 | 0 | 0 | 0 | 227.9 | -0.1 | 219.1 | 42.7 | 29.37 | 7.41 | 0 | 200 | 0.27 | 3.58 | 3.62 | 1481.04 | 8.1 | 100 | 59.6 | 60 | 21 | 21 | 1273.6 | 1460 | 0 | -0.0011 | 650 | 1.256 | 34.85 | 43.77 | 43.84 | 0 | 0 | 0 | 0 | 0 | 0 | 0 | 0 | 0 | 0 | 2 | 80.45 | 88.05 | 167.7 | 6914.3 | 687.8 | 0
等径 | 7.8 | 99.9 | 1 | 0.135 | 7.9 | 1342.3 | 0 | 1616.37 | 48 | 0 | 12 | 0 | 1.06 | 0.139 | 783.2 | 67.52 | -0.03 | 783.2 | 1.055 | 237 | 0 | 0 | 0 | 227.8 | -0.2 | 220 | 42.74 | 29.37 | 7.41 | 0 | 200 | 0.21 | 3.57 | 3.58 | 1472.91 | 8.1 | 100 | 59.6 | 60 | 21 | 21 | 1273.9 | 1460 | 0 | -0.0004 | 650 | 1.258 | 34.87 | 43.87 | 43.84 | 0 | 0 | 0 | 0 | 0 | 0 | 0 | 0 | 0 | 0 | 2 | 80.6 | 87.9 | 167.7 | 6915.1 | 687.9 | 0
等径 | 7.8 | 99.9 | 1.07 | 0.135 | 7.9 | 1342.3 | 0 | 1618.65 | 68 | 0 | 12 | 0 | 1.06 | 0.148 | 784.1 | 67.64 | -0.02 | 784.1 | 1.055 | 237 | 0 | 0 | 0 | 227.8 | -0.2 | 224.4 | 42.69 | 29.37 | 7.41 | 0 | 200 | 0.21 | 3.71 | 3.57 | 1485.11 | 8.2 | 100 | 59.6 | 60 | 21 | 21 | 1274 | 1460 | 0 | 0.0001 | 650 | 1.258 | 34.86 | 43.85 | 43.84 | 0 | 0 | 0 | 0 | 0 | 0 | 0 | 0 | 0 | 0 | 2 | 80.7 | 87.8 | 167.7 | 6915.7 | 688 | 0
等径 | 7.8 | 100 | 1.11 | 0.135 | 7.9 | 1342.4 | 0 | 1616.37 | 79 | 0 | 12 | 0 | 1.06 | 0.148 | 785.2 | 67.79 | -0.04 | 785.2 | 1.055 | 237 | 0 | 0 | 0 | 227.8 | -0.2 | 223.9 | 42.71 | 29.37 | 7.41 | 0 | 200 | 0.21 | 3.73 | 3.6 | 1485.11 | 8.2 | 100 | 59.6 | 60 | 21.1 | 21 | 1274.3 | 1460 | 0 | -0.001 | 650 | 1.259 | 34.84 | 43.86 | 43.84 | 0 | 0 | 0 | 0 | 0 | 0 | 0 | 0 | 0 | 0 | 2 | 80.78 | 87.72 | 167.8 | 6916.5 | 688.1 | 0
等径 | 7.8 | 99.9 | 1.1 | 0.135 | 7.9 | 1342.4 | 0 | 1618.65 | 63 | 0 | 12 | 0 | 1.06 | 0.15 | 786.5 | 67.96 | -0.05 | 786.5 | 1.055 | 237 | 0 | 0 | 0 | 227.8 | -0.2 | 228.8 | 42.69 | 29.37 | 7.41 | 0 | 200 | 0.3 | 3.92 | 3.68 | 1485.11 | 8.1 | 100 | 59.6 | 60 | 21.2 | 21 | 1274.5 | 1460 | 0 | -0.0006 | 650 | 1.258 | 34.85 | 43.84 | 43.84 | 0 | 0 | 0 | 0 | 0 | 0 | 0 | 0 | 0 | 0 | 2 | 80.88 | 87.62 | 167.8 | 6917.3 | 688.2 | 0
等径 | 7.8 | 99.9 | 0.95 | 0.135 | 7.9 | 1342.5 | 0 | 1617.51 | 174 | 0 | 12 | 0 | 1.06 | 0.129 | 787.4 | 68.08 | -0.03 | 787.4 | 1.055 | 237 | 0 | 0 | 0 | 227.7 | -0.3 | 230.7 | 42.74 | 29.37 | 7.41 | 0 | 200 | 0.27 | 4.03 | 3.76 | 1476.97 | 8.2 | 100 | 59.6 | 60 | 21 | 21 | 1274.6 | 1460 | 0 | -0.0004 | 650 | 1.257 | 34.87 | 43.83 | 43.84 | 0 | 0 | 0 | 0 | 0 | 0 | 0 | 0 | 0 | 0 | 2 | 80.97 | 87.53 | 167.8 | 6918 | 688.3 | 0
等径 | 7.8 | 99.9 | 0.93 | 0.135 | 7.9 | 1342.6 | 0 | 1612.97 | 89 | 0 | 12 | 0 | 1.06 | 0.129 | 788.4 | 68.21 | -0.05 | 788.4 | 1.055 | 237 | 0 | 0 | 0 | 227.5 | -0.5 | 232.8 | 42.7 | 29.37 | 7.41 | 0 | 200 | 0.21 | 4.16 | 3.86 | 1464.77 | 8.2 | 100 | 59.6 | 60 | 21 | 21 | 1274.8 | 1460 | 0 | -0.001 | 650 | 1.255 | 34.85 | 43.74 | 43.84 | 0 | 0 | 0 | 0 | 0 | 0 | 0 | 0 | 0 | 0 | 2 | 81.08 | 87.42 | 167.8 | 6918.7 | 688.4 | 0
等径 | 7.8 | 99.9 | 1.08 | 0.135 | 7.9 | 1342.7 | 0 | 1614.1 | 91 | 0 | 12 | 0 | 1.06 | 0.148 | 789.2 | 68.34 | -0.02 | 789.2 | 1.054 | 237 | 0 | 0 | 0 | 227.8 | -0.2 | 233.4 | 42.75 | 29.37 | 7.41 | 0 | 200 | 0.23 | 4.34 | 3.97 | 1493.25 | 8.2 | 100 | 59.6 | 60 | 21.1 | 21 | 1275 | 1460 | 0 | 0.0006 | 650 | 1.257 | 34.87 | 43.83 | 43.84 | 0 | 0 | 0 | 0 | 0 | 0 | 0 | 0 | 0 | 0 | 2 | 81.18 | 87.32 | 167.9 | 6919.3 | 688.4 | 0
等径 | 7.8 | 99.9 | 0.99 | 0.135 | 7.9 | 1342.9 | 0 | 1618.65 | 74 | 0 | 12 | 0 | 1.06 | 0.132 | 790.5 | 68.51 | -0.06 | 790.5 | 1.054 | 237 | 0 | 0 | 0 | 227.6 | -0.4 | 233.5 | 42.73 | 29.37 | 7.41 | 0 | 200 | 0.26 | 4.43 | 4.13 | 1485.11 | 8.1 | 100 | 59.6 | 60 | 21 | 21 | 1275 | 1460 | 0 | -0.001 | 650 | 1.255 | 34.86 | 43.75 | 43.84 | 0 | 0 | 0 | 0 | 0 | 0 | 0 | 0 | 0 | 0 | 2 | 81.29 | 87.21 | 167.9 | 6920.2 | 688.5 | 0
等径 | 7.8 | 99.9 | 1.02 | 0.135 | 7.9 | 1343 | 0 | 1619.78 | 68 | 0 | 12 | 0 | 1.06 | 0.137 | 791.4 | 68.62 | -0.02 | 791.4 | 1.054 | 237 | 0 | 0 | 0 | 227.8 | -0.2 | 230.2 | 42.71 | 29.37 | 7.41 | 0 | 200 | 0.24 | 4.46 | 4.23 | 1493.25 | 8.1 | 100 | 59.6 | 60 | 21 | 21 | 1275.1 | 1460 | 0 | -0.0007 | 650 | 1.256 | 34.87 | 43.8 | 43.84 | 0 | 0 | 0 | 0 | 0 | 0 | 0 | 0 | 0 | 0 | 2 | 81.36 | 87.14 | 167.9 | 6920.8 | 688.6 | 0
等径 | 7.8 | 99.9 | 1.11 | 0.135 | 7.9 | 1343.1 | 0 | 1611.84 | 31 | 0 | 12 | 0 | 1.06 | 0.145 | 792.4 | 68.75 | -0.04 | 792.4 | 1.054 | 237 | 0 | 0 | 0 | 227.8 | -0.2 | 233.7 | 42.74 | 29.37 | 7.41 | 0 | 200 | 0.32 | 4.47 | 4.35 | 1489.18 | 8.1 | 100 | 59.6 | 60 | 21 | 21 | 1275.2 | 1460 | 0 | -0.0005 | 650 | 1.257 | 34.85 | 43.81 | 43.84 | 0 | 0 | 0 | 0 | 0 | 0 | 0 | 0 | 0 | 0 | 2 | 81.47 | 87.03 | 167.9 | 6921.5 | 688.7 | 0
等径 | 7.8 | 99.9 | 1.05 | 0.135 | 7.9 | 1343.2 | 0 | 1617.51 | 83 | 0 | 12 | 0 | 1.06 | 0.138 | 793.5 | 68.91 | -0.04 | 793.4 | 1.054 | 237 | 0 | 0 | 0 | 227.8 | -0.2 | 230 | 42.66 | 29.37 | 7.41 | 0 | 200 | 0.31 | 4.45 | 4.44 | 1489.18 | 8.1 | 100 | 59.6 | 60 | 21.1 | 21 | 1275.3 | 1460 | 0 | -0.0013 | 650 | 1.255 | 34.88 | 43.77 | 43.84 | 0 | 0 | 0 | 0 | 0 | 0 | 0 | 0 | 0 | 0 | 2 | 81.57 | 86.93 | 167.9 | 6922.3 | 688.8 | 0
等径 | 7.8 | 100 | 1.06 | 0.135 | 7.9 | 1343.2 | 0 | 1617.51 | 116 | 0 | 12 | 0 | 1.06 | 0.149 | 794.6 | 69.06 | 0.01 | 794.6 | 1.054 | 237 | 0 | 0 | 0 | 227.8 | -0.2 | 225.4 | 42.69 | 29.37 | 7.41 | 0 | 200 | 0.34 | 4.42 | 4.47 | 1497.32 | 8.1 | 100 | 59.6 | 60 | 21.1 | 21 | 1275.5 | 1460 | 0 | 0.0007 | 650 | 1.257 | 34.86 | 43.82 | 43.84 | 0 | 0 | 0 | 0 | 0 | 0 | 0 | 0 | 0 | 0 | 2 | 81.65 | 86.85 | 168 | 6923.1 | 688.9 | 0
等径 | 7.8 | 99.9 | 1.07 | 0.135 | 7.9 | 1343.2 | 0 | 1614.1 | 117 | 0 | 12 | 0 | 1.06 | 0.147 | 795.5 | 69.19 | 0.01 | 795.5 | 1.054 | 237 | 0 | 0 | 0 | 227.9 | -0.1 | 228.3 | 42.69 | 29.37 | 7.41 | 0 | 200 | 0.28 | 4.37 | 4.46 | 1476.97 | 8.1 | 100 | 59.5 | 60 | 21.1 | 21 | 1275.6 | 1460 | 0 | 0.001 | 650 | 1.256 | 34.85 | 43.77 | 43.84 | 0 | 0 | 0 | 0 | 0 | 0 | 0 | 0 | 0 | 0 | 2 | 81.77 | 86.73 | 168 | 6923.7 | 689 | 0
等径 | 7.8 | 99.9 | 1.06 | 0.135 | 7.9 | 1343.2 | 0 | 1619.78 | 93 | 0 | 12 | 0 | 1.06 | 0.143 | 796.6 | 69.34 | 0 | 796.6 | 1.054 | 237 | 0 | 0 | 0 | 228 | 0 | 227.1 | 42.74 | 29.37 | 7.41 | 0 | 200 | 0.34 | 4.32 | 4.44 | 1489.18 | 8.1 | 100 | 59.5 | 60 | 21.1 | 21 | 1275.8 | 1460 | 0 | -0.0004 | 650 | 1.258 | 34.87 | 43.87 | 43.85 | 0 | 0 | 0 | 0 | 0 | 0 | 0 | 0 | 0 | 0 | 2 | 81.88 | 86.62 | 168 | 6924.4 | 689.1 | 0
等径 | 7.8 | 99.9 | 1.08 | 0.135 | 7.9 | 1343.2 | 0 | 1618.65 | 73 | 0 | 12 | 0 | 1.06 | 0.139 | 797.5 | 69.46 | -0.01 | 797.5 | 1.054 | 237 | 0 | 0 | 0 | 228 | 0 | 229.5 | 42.73 | 29.37 | 7.41 | 0 | 200 | 0.44 | 4.25 | 4.4 | 1485.11 | 8.1 | 100 | 59.6 | 60 | 21.1 | 21 | 1276 | 1460 | 0 | -0.001 | 650 | 1.256 | 34.87 | 43.8 | 43.85 | 0 | 0 | 0 | 0 | 0 | 0 | 0 | 0 | 0 | 0 | 2 | 81.96 | 86.54 | 168 | 6925.1 | 689.1 | 0
等径 | 7.8 | 99.9 | 1.09 | 0.135 | 7.9 | 1343.1 | 0 | 1618.65 | 45 | 0 | 12 | 0 | 1.06 | 0.151 | 798.8 | 69.62 | 0.03 | 798.8 | 1.054 | 237 | 0 | 0 | 0 | 228.1 | 0.1 | 227.4 | 42.73 | 29.37 | 7.41 | 0 | 200 | 0.49 | 4.16 | 4.34 | 1489.18 | 8.1 | 100 | 59.6 | 60 | 21.2 | 21 | 1276.1 | 1460 | 0 | 0.0011 | 650 | 1.258 | 34.86 | 43.85 | 43.85 | 0 | 0 | 0 | 0 | 0 | 0 | 0 | 0 | 0 | 0 | 2 | 82.09 | 86.41 | 168 | 6925.9 | 689.2 | 0
等径 | 7.8 | 99.9 | 1.08 | 0.135 | 7.9 | 1343 | 0 | 1618.65 | 54 | 0 | 12 | 0 | 1.06 | 0.142 | 799.9 | 69.78 | -0.01 | 799.9 | 1.054 | 237 | 0 | 0 | 0 | 228.1 | 0.1 | 228 | 42.61 | 29.37 | 7.41 | 0 | 200 | 0.52 | 4.11 | 4.26 | 1481.04 | 8 | 100 | 59.6 | 60 | 21 | 21 | 1276.2 | 1460 | 0 | -0.0008 | 650 | 1.258 | 34.87 | 43.87 | 43.85 | 0 | 0 | 0 | 0 | 0 | 0 | 0 | 0 | 0 | 0 | 2 | 82.13 | 86.37 | 168.1 | 6926.6 | 689.3 | 0
等径 | 7.8 | 99.9 | 1.11 | 0.135 | 7.9 | 1343 | 0 | 1617.51 | 15 | 0 | 12 | 0 | 1.06 | 0.148 | 800.8 | 69.91 | 0.02 | 800.8 | 1.054 | 237 | 0 | 0 | 0 | 228.1 | 0.1 | 227.4 | 42.66 | 29.37 | 7.41 | 0 | 200 | 0.45 | 4.05 | 4.2 | 1489.18 | 8 | 100 | 59.6 | 60 | 21.2 | 21 | 1276.4 | 1460 | 0 | 0.0006 | 650 | 1.258 | 34.87 | 43.87 | 43.86 | 0 | 0 | 0 | 0 | 0 | 0 | 0 | 0 | 0 | 0 | 2 | 82.28 | 86.22 | 168.1 | 6927.3 | 689.4 | 0
等径 | 7.8 | 99.9 | 1.16 | 0.135 | 7.9 | 1342.9 | 0 | 1617.51 | 181 | 0 | 12 | 0 | 1.06 | 0.156 | 802.1 | 70.09 | 0.03 | 802.1 | 1.054 | 237 | 0 | 0 | 0 | 228.2 | 0.2 | 230.9 | 42.67 | 29.37 | 7.41 | 0 | 200 | 0.56 | 4.01 | 4.12 | 1468.84 | 8.1 | 100 | 59.6 | 60 | 21 | 21 | 1276.6 | 1460 | 0 | 0.001 | 650 | 1.257 | 34.87 | 43.83 | 43.86 | 0 | 0 | 0 | 0 | 0 | 0 | 0 | 0 | 0 | 0 | 2 | 82.38 | 86.12 | 168.1 | 6928.2 | 689.5 | 0
等径 | 7.8 | 99.9 | 1.14 | 0.135 | 7.9 | 1342.8 | 0 | 1612.97 | 97 | 0 | 12 | 0 | 1.06 | 0.154 | 802.9 | 70.2 | 0.05 | 802.9 | 1.054 | 237 | 0 | 0 | 0 | 228.3 | 0.3 | 231.1 | 42.66 | 29.37 | 7.41 | 0 | 200 | 0.49 | 3.99 | 4.09 | 1485.11 | 8 | 100 | 59.6 | 60 | 21 | 21 | 1276.7 | 1460 | 0 | 0.0013 | 650 | 1.256 | 34.87 | 43.8 | 43.86 | 0 | 0 | 0 | 0 | 0 | 0 | 0 | 0 | 0 | 0 | 2 | 82.48 | 86.02 | 168.1 | 6928.7 | 689.6 | 0
等径 | 7.8 | 99.9 | 1.06 | 0.135 | 7.9 | 1342.8 | 0 | 1615.24 | 72 | 0 | 12 | 0 | 1.06 | 0.139 | 804 | 70.34 | -0.01 | 804 | 1.054 | 237 | 0 | 0 | 0 | 228.2 | 0.2 | 229.2 | 42.67 | 29.37 | 7.41 | 0 | 200 | 0.49 | 3.93 | 4.04 | 1489.18 | 8 | 100 | 59.6 | 60 | 21.1 | 21 | 1277 | 1460 | 0 | -0.0009 | 650 | 1.258 | 34.89 | 43.89 | 43.87 | 0 | 0 | 0 | 0 | 0 | 0 | 0 | 0 | 0 | 0 | 2 | 82.61 | 85.89 | 168.1 | 6929.4 | 689.7 | 0
等径 | 7.8 | 99.9 | 1.04 | 0.135 | 7.9 | 1342.8 | 0 | 1611.84 | 102 | 0 | 12 | 0 | 1.06 | 0.148 | 805 | 70.49 | 0.03 | 805 | 1.054 | 237 | 0 | 0 | 0 | 228.1 | 0.1 | 229.9 | 42.65 | 29.37 | 7.41 | 0 | 200 | 0.42 | 3.89 | 4.01 | 1476.97 | 8.1 | 100 | 59.6 | 60 | 21.1 | 21 | 1277.1 | 1460 | 0 | 0.0015 | 650 | 1.258 | 34.9 | 43.9 | 43.87 | 0 | 0 | 0 | 0 | 0 | 0 | 0 | 0 | 0 | 0 | 2 | 82.68 | 85.82 | 168.2 | 6930.1 | 689.7 | 0
等径 | 7.8 | 99.9 | 1.11 | 0.135 | 7.9 | 1342.7 | 0 | 1608.44 | 108 | 0 | 12 | 0 | 1.06 | 0.152 | 806.2 | 70.66 | 0.01 | 806.2 | 1.054 | 237 | 0 | 0 | 0 | 228.2 | 0.2 | 225.3 | 42.6 | 29.37 | 7.41 | 0 | 200 | 0.5 | 3.86 | 3.96 | 1493.25 | 8.1 | 100 | 59.6 | 60 | 21.2 | 21 | 1277.2 | 1460 | 0 | 0.0009 | 650 | 1.258 | 34.87 | 43.87 | 43.87 | 0 | 0 | 0 | 0 | 0 | 0 | 0 | 0 | 0 | 0 | 2 | 82.78 | 85.72 | 168.2 | 6931 | 689.8 | 0
等径 | 7.8 | 99.9 | 1.05 | 0.135 | 7.9 | 1342.7 | 0 | 1610.7 | 102 | 0 | 12 | 0 | 1.06 | 0.139 | 807.1 | 70.78 | 0.02 | 807.1 | 1.054 | 237 | 0 | 0 | 0 | 228.2 | 0.2 | 223.1 | 42.58 | 29.37 | 7.41 | 0 | 200 | 0.54 | 3.84 | 3.92 | 1485.11 | 8.1 | 100 | 59.6 | 60 | 21 | 21 | 1277.4 | 1460 | 0 | -0.0003 | 650 | 1.257 | 34.89 | 43.86 | 43.88 | 0 | 0 | 0 | 0 | 0 | 0 | 0 | 0 | 0 | 0 | 2 | 82.88 | 85.62 | 168.2 | 6931.6 | 689.9 | 0
等径 | 7.8 | 99.9 | 1.11 | 0.135 | 7.9 | 1342.6 | 0 | 1612.97 | 87 | 0 | 12 | 0 | 1.06 | 0.149 | 808.2 | 70.93 | -0.01 | 808.2 | 1.054 | 237 | 0 | 0 | 0 | 228.2 | 0.2 | 224.6 | 42.65 | 29.37 | 7.41 | 0 | 200 | 0.49 | 3.77 | 3.88 | 1489.18 | 8.2 | 100 | 59.6 | 60 | 21 | 21 | 1277.5 | 1460 | 0 | 0.0002 | 650 | 1.257 | 34.88 | 43.84 | 43.88 | 0 | 0 | 0 | 0 | 0 | 0 | 0 | 0 | 0 | 0 | 2 | 82.97 | 85.53 | 168.2 | 6932.3 | 690 | 0
等径 | 7.8 | 99.9 | 1.06 | 0.135 | 7.9 | 1342.6 | 0 | 1610.7 | 49 | 0 | 12 | 0 | 1.06 | 0.149 | 809.1 | 71.06 | 0.03 | 809.1 | 1.054 | 237 | 0 | 0 | 0 | 228.1 | 0.1 | 224.5 | 42.6 | 29.37 | 7.41 | 0 | 200 | 0.46 | 3.72 | 3.85 | 1485.11 | 8.1 | 100 | 59.6 | 60 | 21.2 | 21 | 1277.7 | 1460 | 0 | 0.0018 | 650 | 1.257 | 34.88 | 43.84 | 43.88 | 0 | 0 | 0 | 0 | 0 | 0 | 0 | 0 | 0 | 0 | 2 | 83.03 | 85.47 | 168.2 | 6932.9 | 690.1 | 0
等径 | 7.8 | 99.9 | 1.02 | 0.135 | 7.9 | 1342.6 | 0 | 1611.84 | 87 | 0 | 12 | 0 | 1.06 | 0.139 | 810 | 71.17 | 0.01 | 810 | 1.054 | 237 | 0 | 0 | 0 | 228 | 0 | 224.4 | 42.59 | 29.37 | 7.41 | 0 | 200 | 0.47 | 3.7 | 3.82 | 1485.11 | 8.1 | 100 | 59.6 | 60 | 21 | 21 | 1277.7 | 1460 | 0 | -0.0005 | 650 | 1.257 | 34.87 | 43.83 | 43.88 | 0 | 0 | 0 | 0 | 0 | 0 | 0 | 0 | 0 | 0 | 2 | 83.13 | 85.37 | 168.3 | 6933.5 | 690.2 | 0
等径 | 7.8 | 99.9 | 1.11 | 0.135 | 7.9 | 1342.5 | 0 | 1614.1 | 49 | 0 | 12 | 0 | 1.06 | 0.148 | 811.4 | 71.36 | 0 | 811.4 | 1.054 | 237 | 0 | 0 | 0 | 228.1 | 0.1 | 234.5 | 42.6 | 29.37 | 7.41 | 0 | 200 | 0.47 | 3.7 | 3.76 | 1489.18 | 8.1 | 100 | 59.6 | 60 | 21.1 | 21 | 1278 | 1460 | 0 | 0.0004 | 650 | 1.258 | 34.86 | 43.85 | 43.88 | 0 | 0 | 0 | 0 | 0 | 0 | 0 | 0 | 0 | 0 | 2 | 83.31 | 85.19 | 168.3 | 6934.5 | 690.3 | 0
等径 | 7.8 | 99.9 | 0.98 | 0.135 | 7.9 | 1342.5 | 0 | 1612.97 | 36 | 0 | 12 | 0 | 1.06 | 0.129 | 812.4 | 71.5 | -0.01 | 812.4 | 1.054 | 237 | 0 | 0 | 0 | 228 | -0.1 | 236 | 42.65 | 29.37 | 7.41 | 0 | 200 | 0.48 | 3.76 | 3.73 | 1476.97 | 8.1 | 100 | 59.6 | 60 | 21 | 21 | 1278.2 | 1460 | 0 | -0.0005 | 650 | 1.257 | 34.91 | 43.88 | 43.88 | 0 | 0 | 0 | 0 | 0 | 0 | 0 | 0 | 0 | 0 | 2 | 83.38 | 85.12 | 168.3 | 6935.2 | 690.4 | 0
等径 | 7.8 | 99.9 | 1.06 | 0.135 | 7.9 | 1342.5 | 0 | 1616.37 | 11 | 0 | 12 | 0 | 1.07 | 0.144 | 813.5 | 71.64 | -0.01 | 813.5 | 1.054 | 237 | 0 | 0 | 0 | 228 | 0 | 230.6 | 42.63 | 29.37 | 7.41 | 0 | 200 | 0.53 | 3.77 | 3.72 | 1481.04 | 8.1 | 100 | 59.5 | 60 | 21 | 21 | 1278.3 | 1460 | 0 | 0 | 650 | 1.256 | 34.88 | 43.81 | 43.89 | 0 | 0 | 0 | 0 | 0 | 0 | 0 | 0 | 0 | 0 | 2 | 83.51 | 84.99 | 168.3 | 6935.9 | 690.4 | 0
等径 | 7.8 | 99.9 | 1.1 | 0.135 | 7.9 | 1342.5 | 0 | 1615.24 | 90 | 0 | 12 | 0 | 1.07 | 0.148 | 814.9 | 71.83 | -0.04 | 814.9 | 1.054 | 237 | 0 | 0 | 0 | 227.9 | -0.1 | 230.8 | 42.65 | 29.37 | 7.41 | 0 | 200 | 0.49 | 3.91 | 3.75 | 1481.04 | 8.1 | 100 | 59.6 | 60 | 21.3 | 21 | 1278.5 | 1460 | 0 | -0.0003 | 650 | 1.258 | 34.86 | 43.85 | 43.89 | 0 | 0 | 0 | 0 | 0 | 0 | 0 | 0 | 0 | 0 | 2 | 83.63 | 84.87 | 168.4 | 6936.9 | 690.6 | 0
等径 | 7.8 | 99.9 | 1.03 | 0.135 | 7.9 | 1342.5 | 0 | 1611.84 | 192 | 0 | 12 | 0 | 1.07 | 0.14 | 815.5 | 71.92 | -0.01 | 815.5 | 1.054 | 237 | 0 | 0 | 0 | 227.8 | -0.2 | 232.1 | 42.59 | 29.37 | 7.41 | 0 | 200 | 0.53 | 3.98 | 3.78 | 1485.11 | 8.1 | 100 | 59.6 | 60 | 21.2 | 21 | 1278.6 | 1460 | 0 | -0.0001 | 650 | 1.256 | 34.89 | 43.82 | 43.89 | 0 | 0 | 0 | 0 | 0 | 0 | 0 | 0 | 0 | 0 | 2 | 83.66 | 84.84 | 168.4 | 6937.3 | 690.6 | 0
等径 | 7.8 | 99.9 | 1.01 | 0.135 | 7.9 | 1342.6 | 0 | 1612.97 | 22 | 0 | 12 | 0 | 1.07 | 0.138 | 816.5 | 72.07 | -0.03 | 816.5 | 1.054 | 237 | 0 | 0 | 0 | 227.8 | -0.2 | 233.7 | 42.61 | 29.37 | 7.41 | 0 | 200 | 0.44 | 4.19 | 3.85 | 1485.11 | 8.1 | 100 | 59.6 | 60 | 21 | 21 | 1278.7 | 1460 | 0 | -0.0004 | 650 | 1.256 | 34.9 | 43.83 | 43.89 | 0 | 0 | 0 | 0 | 0 | 0 | 0 | 0 | 0 | 0 | 2 | 83.8 | 84.7 | 168.4 | 6938.1 | 690.7 | 0
等径 | 7.8 | 99.9 | 1.11 | 0.135 | 7.9 | 1342.7 | 0 | 1614.1 | 74 | 0 | 12 | 0 | 1.07 | 0.151 | 817.8 | 72.23 | -0.02 | 817.8 | 1.054 | 237 | 0 | 0 | 0 | 227.9 | -0.1 | 230.7 | 42.64 | 29.37 | 7.41 | 0 | 200 | 0.4 | 4.2 | 3.96 | 1489.18 | 8.2 | 100 | 59.6 | 60 | 21.2 | 21 | 1278.9 | 1460 | 0 | 0.0001 | 650 | 1.258 | 34.88 | 43.88 | 43.89 | 0 | 0 | 0 | 0 | 0 | 0 | 0 | 0 | 0 | 0 | 2 | 83.91 | 84.59 | 168.4 | 6938.9 | 690.8 | 0
等径 | 7.8 | 99.9 | 1.09 | 0.135 | 7.9 | 1342.8 | 0 | 1614.1 | 74 | 0 | 12 | 0 | 1.07 | 0.148 | 818.6 | 72.34 | -0.01 | 818.6 | 1.054 | 237 | 0 | 0 | 0 | 227.9 | -0.1 | 225.7 | 42.58 | 29.37 | 7.41 | 0 | 200 | 0.35 | 4.4 | 4.06 | 1472.91 | 8.1 | 100 | 59.6 | 60 | 21.2 | 21 | 1279 | 1460 | 0 | -0.0001 | 650 | 1.258 | 34.91 | 43.92 | 43.89 | 0 | 0 | 0 | 0 | 0 | 0 | 0 | 0 | 0 | 0 | 2 | 83.96 | 84.54 | 168.4 | 6939.5 | 690.9 | 0
等径 | 7.8 | 99.9 | 1.08 | 0.135 | 7.9 | 1342.9 | 0 | 1614.1 | 54 | 0 | 12 | 0 | 1.07 | 0.146 | 819.6 | 72.49 | -0.01 | 819.6 | 1.054 | 237 | 0 | 0 | 0 | 227.9 | -0.1 | 227.2 | 42.63 | 29.37 | 7.41 | 0 | 200 | 0.46 | 4.4 | 4.18 | 1497.32 | 8.1 | 100 | 59.6 | 60 | 21.1 | 21 | 1279.1 | 1460 | 0 | -0.0001 | 650 | 1.258 | 34.87 | 43.87 | 43.89 | 0 | 0 | 0 | 0 | 0 | 0 | 0 | 0 | 0 | 0 | 2 | 84.08 | 84.42 | 168.5 | 6940.2 | 691 | 0
等径 | 7.8 | 99.9 | 1.05 | 0.135 | 7.9 | 1343.1 | 0 | 1615.24 | 13 | 0 | 12 | 0 | 1.07 | 0.138 | 820.6 | 72.63 | -0.03 | 820.6 | 1.054 | 237 | 0 | 0 | 0 | 227.8 | -0.2 | 229.3 | 42.59 | 29.37 | 7.41 | 0 | 200 | 0.4 | 4.49 | 4.3 | 1476.97 | 8.1 | 100 | 59.6 | 60 | 21.2 | 21 | 1279.3 | 1460 | 0 | -0.0015 | 650 | 1.258 | 34.87 | 43.87 | 43.89 | 0 | 0 | 0 | 0 | 0 | 0 | 0 | 0 | 0 | 0 | 2 | 84.17 | 84.33 | 168.5 | 6941 | 691.1 | 0
等径 | 7.8 | 99.9 | 1.09 | 0.135 | 7.9 | 1343.2 | 0 | 1618.65 | 31 | 0 | 12 | 0 | 1.07 | 0.143 | 821.8 | 72.77 | -0.01 | 821.8 | 1.054 | 237 | 0 | 0 | 0 | 227.9 | -0.1 | 225.4 | 42.58 | 29.37 | 7.41 | 0 | 200 | 0.45 | 4.49 | 4.4 | 1489.18 | 8.1 | 100 | 59.6 | 60 | 21 | 21 | 1279.5 | 1460 | 0 | -0.0002 | 650 | 1.257 | 34.88 | 43.84 | 43.89 | 0 | 0 | 0 | 0 | 0 | 0 | 0 | 0 | 0 | 0 | 2 | 84.28 | 84.22 | 168.5 | 6941.7 | 691.1 | 0
等径 | 7.8 | 100 | 1.09 | 0.135 | 7.9 | 1343.2 | 0 | 1615.24 | 92 | 0 | 12 | 0 | 1.07 | 0.14 | 822.8 | 72.91 | 0 | 822.8 | 1.054 | 237 | 0 | 0 | 0 | 228 | 0 | 226.1 | 42.62 | 29.37 | 7.41 | 0 | 200 | 0.45 | 4.51 | 4.47 | 1485.11 | 8.1 | 100 | 59.6 | 60 | 21.2 | 21 | 1279.7 | 1460 | 0 | 0 | 650 | 1.259 | 34.88 | 43.91 | 43.9 | 0 | 0 | 0 | 0 | 0 | 0 | 0 | 0 | 0 | 0 | 2 | 84.39 | 84.11 | 168.5 | 6942.4 | 691.2 | 0
等径 | 7.8 | 99.9 | 1.15 | 0.135 | 7.9 | 1343.3 | 0 | 1612.97 | 79 | 0 | 12 | 0 | 1.07 | 0.155 | 823.9 | 73.06 | 0.02 | 823.8 | 1.054 | 237 | 0 | 0 | 0 | 228.1 | 0.1 | 227 | 42.59 | 29.37 | 7.41 | 0 | 200 | 0.4 | 4.49 | 4.5 | 1489.18 | 8.1 | 100 | 59.6 | 60 | 21.1 | 21 | 1279.7 | 1460 | 0 | 0.0013 | 650 | 1.256 | 34.9 | 43.83 | 43.9 | 0 | 0 | 0 | 0 | 0 | 0 | 0 | 0 | 0 | 0 | 2 | 84.45 | 84.05 | 168.5 | 6943.1 | 691.3 | 0
等径 | 7.8 | 99.9 | 1.06 | 0.135 | 7.9 | 1343.2 | 0 | 1619.78 | 1 | 0 | 12 | 0 | 1.07 | 0.14 | 824.9 | 73.21 | 0.01 | 824.9 | 1.054 | 237 | 0 | 0 | 0 | 228.1 | 0.1 | 228.5 | 42.57 | 29.37 | 7.41 | 0 | 200 | 0.4 | 4.32 | 4.49 | 1489.18 | 8.1 | 100 | 59.6 | 60 | 21 | 21 | 1280 | 1460 | 0 | -0.0007 | 650 | 1.258 | 34.88 | 43.88 | 43.9 | 0 | 0 | 0 | 0 | 0 | 0 | 0 | 0 | 0 | 0 | 2 | 84.6 | 83.9 | 168.6 | 6943.9 | 691.4 | 0
等径 | 7.8 | 99.9 | 1.07 | 0.135 | 7.9 | 1343.2 | 0 | 1615.24 | 1 | 0 | 12 | 0 | 1.07 | 0.147 | 826 | 73.36 | -0.01 | 826 | 1.054 | 237 | 0 | 0 | 0 | 228 | 0 | 222.3 | 42.57 | 29.37 | 7.41 | 0 | 200 | 0.29 | 4.31 | 4.45 | 1489.18 | 8.1 | 100 | 59.6 | 60 | 21.2 | 21 | 1280 | 1460 | 0 | 0.0003 | 650 | 1.257 | 34.87 | 43.83 | 43.9 | 0 | 0 | 0 | 0 | 0 | 0 | 0 | 0 | 0 | 0 | 2 | 84.63 | 83.87 | 168.6 | 6944.6 | 691.5 | 0
等径 | 7.8 | 99.9 | 1.04 | 0.135 | 7.9 | 1343.1 | 0 | 1617.51 | 91 | 0 | 12 | 0 | 1.07 | 0.148 | 827 | 73.49 | -0.02 | 827 | 1.054 | 237 | 0 | 0 | 0 | 227.9 | -0.1 | 220.6 | 42.44 | 29.37 | 7.41 | 0 | 200 | 0.34 | 4.23 | 4.39 | 1497.32 | 8.1 | 100 | 59.6 | 60 | 21.1 | 21 | 1280.2 | 1460 | 0 | -0.0003 | 650 | 1.256 | 34.87 | 43.8 | 43.9 | 0 | 0 | 0 | 0 | 0 | 0 | 0 | 0 | 0 | 0 | 2 | 84.68 | 83.82 | 168.6 | 6945.3 | 691.6 | 0
等径 | 7.8 | 99.9 | 0.98 | 0.135 | 7.9 | 1343.1 | 0 | 1616.37 | 58 | 0 | 12 | 0 | 1.07 | 0.136 | 828 | 73.62 | -0.03 | 828 | 1.054 | 237 | 0 | 0 | 0 | 227.8 | -0.2 | 215.6 | 42.5 | 29.37 | 7.41 | 0 | 200 | 0.37 | 4.23 | 4.32 | 1481.04 | 8.1 | 100 | 59.6 | 60 | 21.1 | 21 | 1280.2 | 1460 | 0 | -0.0007 | 650 | 1.258 | 34.9 | 43.9 | 43.9 | 0 | 0 | 0 | 0 | 0 | 0 | 0 | 0 | 0 | 0 | 2 | 84.83 | 83.67 | 168.6 | 6946 | 691.7 | 0
等径 | 7.8 | 99.9 | 1 | 0.135 | 7.9 | 1343 | 0 | 1615.24 | 77 | 0 | 12 | 0 | 1.07 | 0.136 | 829 | 73.77 | -0.01 | 829 | 1.054 | 237 | 0 | 0 | 0 | 227.9 | -0.1 | 220.1 | 42.51 | 29.37 | 7.41 | 0 | 200 | 0.28 | 4.18 | 4.26 | 1485.11 | 8.1 | 100 | 59.6 | 60 | 21.2 | 21 | 1280.2 | 1460 | 0 | -0.0002 | 650 | 1.257 | 34.89 | 43.86 | 43.9 | 0 | 0 | 0 | 0 | 0 | 0 | 0 | 0 | 0 | 0 | 2 | 84.92 | 83.58 | 168.6 | 6946.7 | 691.8 | 0
等径 | 7.8 | 99.9 | 1.07 | 0.135 | 7.9 | 1343 | 0 | 1612.97 | 119 | 0 | 12 | 0 | 1.07 | 0.148 | 830.1 | 73.92 | -0.01 | 830.1 | 1.054 | 237 | 0 | 0 | 0 | 227.9 | -0.1 | 220.9 | 42.51 | 29.37 | 7.41 | 0 | 200 | 0.37 | 4.13 | 4.22 | 1476.97 | 8.1 | 100 | 59.6 | 60 | 21 | 21 | 1280.3 | 1460 | 0 | 0.0006 | 650 | 1.256 | 34.89 | 43.82 | 43.91 | 0 | 0 | 0 | 0 | 0 | 0 | 0 | 0 | 0 | 0 | 2 | 85.06 | 83.44 | 168.7 | 6947.5 | 691.8 | 0
等径 | 7.8 | 99.9 | 1.01 | 0.135 | 7.9 | 1342.9 | 0 | 1616.37 | 232 | 0 | 12 | 0 | 1.07 | 0.133 | 831.2 | 74.07 | -0.03 | 831.2 | 1.054 | 237 | 0 | 0 | 0 | 227.9 | -0.1 | 228.8 | 42.52 | 29.37 | 7.41 | 0 | 200 | 0.27 | 4.16 | 4.19 | 1505.46 | 8.1 | 100 | 59.6 | 60 | 21.1 | 21 | 1280.4 | 1460 | 0 | -0.0014 | 650 | 1.258 | 34.9 | 43.9 | 43.91 | 0 | 0 | 0 | 0 | 0 | 0 | 0 | 0 | 0 | 0 | 2 | 85.14 | 83.36 | 168.7 | 6948.3 | 691.9 | 0
等径 | 7.8 | 99.9 | 1.07 | 0.135 | 7.9 | 1342.9 | 0 | 1619.78 | 106 | 0 | 12 | 0 | 1.07 | 0.143 | 832.2 | 74.21 | -0.05 | 832.2 | 1.054 | 237 | 0 | 0 | 0 | 227.9 | -0.2 | 232.9 | 42.55 | 29.37 | 7.41 | 0 | 200 | 0.28 | 4.13 | 4.18 | 1485.11 | 8.1 | 100 | 59.6 | 60 | 21.1 | 21 | 1280.4 | 1460 | 0 | -0.0003 | 650 | 1.257 | 34.88 | 43.84 | 43.91 | 0 | 0 | 0 | 0 | 0 | 0 | 0 | 0 | 0 | 0 | 2 | 85.28 | 83.22 | 168.7 | 6949 | 692 | 0
等径 | 7.8 | 99.9 | 1.08 | 0.135 | 7.9 | 1342.9 | 0 | 1619.78 | 76 | 0 | 12 | 0 | 1.07 | 0.148 | 833.2 | 74.35 | -0.01 | 833.2 | 1.054 | 237 | 0 | 0 | 0 | 227.9 | -0.1 | 240 | 42.55 | 29.37 | 7.41 | 0 | 200 | 0.31 | 4.12 | 4.16 | 1485.11 | 8.1 | 100 | 59.6 | 60 | 20.9 | 21 | 1280.4 | 1460 | 0 | 0.0002 | 650 | 1.257 | 34.9 | 43.87 | 43.91 | 0 | 0 | 0 | 0 | 0 | 0 | 0 | 0 | 0 | 0 | 2 | 85.39 | 83.11 | 168.7 | 6949.7 | 692.1 | 0
等径 | 7.8 | 99.9 | 1.12 | 0.135 | 7.9 | 1342.9 | 0 | 1618.65 | 106 | 0 | 12 | 0 | 1.07 | 0.15 | 834.4 | 74.5 | -0.04 | 834.4 | 1.054 | 237 | 0 | 0 | 0 | 227.9 | -0.1 | 238.3 | 42.58 | 29.37 | 7.41 | 0 | 200 | 0.29 | 4.07 | 4.14 | 1497.32 | 8.1 | 100 | 59.6 | 60 | 21.2 | 21 | 1280.6 | 1460 | 0 | -0.0004 | 650 | 1.258 | 34.88 | 43.88 | 43.91 | 0 | 0 | 0 | 0 | 0 | 0 | 0 | 0 | 0 | 0 | 2 | 85.51 | 82.99 | 168.8 | 6950.5 | 692.2 | 0
等径 | 7.8 | 99.9 | 1.05 | 0.135 | 7.9 | 1342.9 | 0 | 1620.92 | 76 | 0 | 12 | 0 | 1.07 | 0.141 | 835.1 | 74.61 | -0.02 | 835.1 | 1.054 | 237 | 0 | 0 | 0 | 227.8 | -0.2 | 240.9 | 42.58 | 29.37 | 7.41 | 0 | 200 | 0.35 | 4.04 | 4.12 | 1481.04 | 8.1 | 100 | 59.6 | 60 | 21.1 | 21 | 1280.7 | 1460 | 0 | 0.0001 | 650 | 1.258 | 34.89 | 43.89 | 43.91 | 0 | 0 | 0 | 0 | 0 | 0 | 0 | 0 | 0 | 0 | 2 | 85.57 | 82.93 | 168.8 | 6951 | 692.3 | 0
等径 | 7.8 | 99.9 | 1.15 | 0.135 | 7.9 | 1342.9 | 0 | 1618.65 | 131 | 0 | 12 | 0 | 1.07 | 0.149 | 836.1 | 74.75 | -0.02 | 836.1 | 1.054 | 237 | 0 | 0 | 0 | 228 | 0 | 238.8 | 42.59 | 29.37 | 7.41 | 0 | 200 | 0.24 | 3.98 | 4.09 | 1485.11 | 8.2 | 100 | 59.6 | 60 | 21 | 21 | 1280.7 | 1460 | 0 | -0.0003 | 650 | 1.258 | 34.89 | 43.89 | 43.91 | 0 | 0 | 0 | 0 | 0 | 0 | 0 | 0 | 0 | 0 | 2 | 85.71 | 82.79 | 168.8 | 6951.7 | 692.4 | 0
等径 | 7.8 | 99.9 | 1.12 | 0.135 | 7.9 | 1342.8 | 0 | 1618.65 | 105 | 0 | 12 | 0 | 1.07 | 0.15 | 837.4 | 74.92 | 0.01 | 837.4 | 1.054 | 237 | 0 | 0 | 0 | 228 | 0 | 236.7 | 42.5 | 29.37 | 7.41 | 0 | 200 | 0.23 | 3.91 | 4.05 | 1485.11 | 8.1 | 100 | 59.6 | 60 | 21 | 21 | 1280.9 | 1460 | 0 | 0.0001 | 650 | 1.256 | 34.91 | 43.85 | 43.91 | 0 | 0 | 0 | 0 | 0 | 0 | 0 | 0 | 0 | 0 | 2 | 85.82 | 82.68 | 168.8 | 6952.6 | 692.5 | 0
等径 | 7.8 | 99.9 | 1.13 | 0.135 | 7.9 | 1342.7 | 0 | 1623.2 | 74 | 0 | 12 | 0 | 1.07 | 0.152 | 838.5 | 75.07 | 0 | 838.5 | 1.054 | 237 | 0 | 0 | 0 | 228.1 | 0.1 | 234.2 | 42.57 | 29.37 | 7.41 | 0 | 200 | 0.22 | 3.9 | 3.99 | 1485.11 | 8.1 | 100 | 59.6 | 60 | 21.2 | 21 | 1281.1 | 1460 | 0 | -0.0001 | 650 | 1.256 | 34.9 | 43.83 | 43.92 | 0 | 0 | 0 | 0 | 0 | 0 | 0 | 0 | 0 | 0 | 2 | 85.89 | 82.61 | 168.8 | 6953.3 | 692.6 | 0
等径 | 7.8 | 100 | 1.08 | 0.135 | 7.9 | 1342.7 | 0 | 1620.92 | 77 | 0 | 12 | 0 | 1.07 | 0.148 | 839.5 | 75.2 | 0.05 | 839.5 | 1.054 | 237 | 0 | 0 | 0 | 228.1 | 0.1 | 230.6 | 42.57 | 29.37 | 7.41 | 0 | 200 | 0.29 | 3.87 | 3.95 | 1485.11 | 8.2 | 100 | 59.6 | 60 | 21.1 | 21 | 1281.2 | 1460 | 0 | 0.0013 | 650 | 1.256 | 34.91 | 43.85 | 43.92 | 0 | 0 | 0 | 0 | 0 | 0 | 0 | 0 | 0 | 0 | 2 | 85.99 | 82.51 | 168.9 | 6954 | 692.6 | 0
等径 | 7.8 | 99.9 | 1.06 | 0.135 | 7.9 | 1342.7 | 0 | 1622.06 | 85 | 0 | 12 | 0 | 1.07 | 0.146 | 840.5 | 75.34 | 0.01 | 840.5 | 1.054 | 237 | 0 | 0 | 0 | 228.1 | 0.1 | 234.2 | 42.54 | 29.37 | 7.41 | 0 | 200 | 0.3 | 3.88 | 3.91 | 1501.39 | 8.1 | 100 | 59.5 | 60 | 21.2 | 21 | 1281.4 | 1460 | 0 | -0.0003 | 650 | 1.259 | 34.9 | 43.94 | 43.92 | 0 | 0 | 0 | 0 | 0 | 0 | 0 | 0 | 0 | 0 | 2 | 86.1 | 82.4 | 168.9 | 6954.7 | 692.7 | 0
等径 | 7.8 | 99.9 | 1.02 | 0.135 | 7.9 | 1342.6 | 0 | 1622.06 | 78 | 0 | 12 | 0 | 1.07 | 0.143 | 841.5 | 75.48 | -0.01 | 841.5 | 1.054 | 237 | 0 | 0 | 0 | 228 | 0 | 227.5 | 42.55 | 29.37 | 7.41 | 0 | 200 | 0.25 | 3.86 | 3.88 | 1497.32 | 8.2 | 100 | 59.6 | 60 | 21 | 21 | 1281.5 | 1460 | 0 | -0.0003 | 650 | 1.258 | 34.88 | 43.88 | 43.92 | 0 | 0 | 0 | 0 | 0 | 0 | 0 | 0 | 0 | 0 | 2 | 86.18 | 82.32 | 168.9 | 6955.4 | 692.8 | 0
等径 | 7.8 | 99.9 | 1.11 | 0.135 | 7.9 | 1342.6 | 0 | 1624.35 | 112 | 0 | 12 | 0 | 1.07 | 0.149 | 842.5 | 75.62 | 0.01 | 842.5 | 1.054 | 237 | 0 | 0 | 0 | 228.1 | 0.1 | 224.6 | 42.52 | 29.37 | 7.41 | 0 | 200 | 0.24 | 3.91 | 3.88 | 1481.04 | 8.2 | 100 | 59.6 | 60 | 21 | 21 | 1281.7 | 1460 | 0 | -0.0001 | 650 | 1.258 | 34.89 | 43.89 | 43.93 | 0 | 0 | 0 | 0 | 0 | 0 | 0 | 0 | 0 | 0 | 2 | 86.25 | 82.25 | 168.9 | 6956 | 692.9 | 0
等径 | 7.8 | 100 | 0.99 | 0.135 | 7.9 | 1342.6 | 0 | 1622.06 | 126 | 0 | 12 | 0 | 1.07 | 0.136 | 843.6 | 75.78 | 0.01 | 843.6 | 1.054 | 237 | 0 | 0 | 0 | 228 | 0 | 225.1 | 42.51 | 29.37 | 7.41 | 0 | 200 | 0.32 | 3.88 | 3.87 | 1501.39 | 8.2 | 100 | 59.5 | 60 | 21 | 21 | 1281.9 | 1460 | 0 | -0.0001 | 650 | 1.259 | 34.89 | 43.93 | 43.93 | 0 | 0 | 0 | 0 | 0 | 0 | 0 | 0 | 0 | 0 | 2 | 86.38 | 82.12 | 168.9 | 6956.8 | 693 | 0
等径 | 7.8 | 100 | 1.01 | 0.135 | 7.9 | 1342.6 | 0 | 1626.63 | 88 | 0 | 12 | 0 | 1.07 | 0.14 | 844.6 | 75.92 | 0.01 | 844.6 | 1.054 | 237 | 0 | 0 | 0 | 228.1 | 0.1 | 226.3 | 42.53 | 29.37 | 7.41 | 0 | 200 | 0.29 | 3.89 | 3.88 | 1489.18 | 8.1 | 100 | 59.6 | 60 | 21 | 21 | 1282 | 1460 | 0 | 0.0003 | 650 | 1.259 | 34.9 | 43.94 | 43.93 | 0 | 0 | 0 | 0 | 0 | 0 | 0 | 0 | 0 | 0 | 2 | 86.48 | 82.02 | 169 | 6957.5 | 693.1 | 0
等径 | 7.8 | 100 | 1.08 | 0.135 | 7.9 | 1342.6 | 0 | 1624.35 | 232 | 0 | 12 | 0 | 1.07 | 0.147 | 845.2 | 76 | 0.03 | 845.2 | 1.054 | 237 | 0 | 0 | 0 | 228.2 | 0.2 | 225.6 | 42.48 | 29.37 | 7.41 | 0 | 200 | 0.29 | 3.9 | 3.88 | 1489.18 | 8.2 | 100 | 59.6 | 60 | 21 | 21 | 1282.2 | 1460 | 0 | 0.0009 | 650 | 1.258 | 34.9 | 43.9 | 43.93 | 0 | 0 | 0 | 0 | 0 | 0 | 0 | 0 | 0 | 0 | 2 | 86.51 | 81.99 | 169 | 6957.9 | 693.1 | 0
等径 | 7.8 | 99.9 | 1.1 | 0.135 | 7.9 | 1342.6 | 0 | 1623.2 | 149 | 0 | 12 | 0 | 1.07 | 0.149 | 846.8 | 76.21 | -0.01 | 846.8 | 1.054 | 237 | 0 | 0 | 0 | 228.1 | 0.1 | 226.5 | 42.49 | 29.37 | 7.41 | 0 | 200 | 0.27 | 3.93 | 3.88 | 1509.52 | 8.2 | 100 | 59.6 | 60 | 21.2 | 21 | 1282.4 | 1460 | 0 | 0.0001 | 650 | 1.259 | 34.9 | 43.94 | 43.94 | 0 | 0 | 0 | 0 | 0 | 0 | 0 | 0 | 0 | 0 | 2 | 86.68 | 81.82 | 169 | 6959 | 693.3 | 0
等径 | 7.8 | 99.9 | 1.08 | 0.135 | 7.9 | 1342.6 | 0 | 1627.77 | 95 | 0 | 12 | 0 | 1.07 | 0.149 | 847.9 | 76.36 | 0.02 | 847.9 | 1.054 | 237 | 0 | 0 | 0 | 228.1 | 0.1 | 225.7 | 42.51 | 29.37 | 7.41 | 0 | 200 | 0.27 | 3.95 | 3.89 | 1497.32 | 8.2 | 100 | 59.5 | 60 | 21 | 21 | 1282.6 | 1460 | 0 | 0.0005 | 650 | 1.259 | 34.9 | 43.94 | 43.94 | 0 | 0 | 0 | 0 | 0 | 0 | 0 | 0 | 0 | 0 | 2 | 86.79 | 81.71 | 169 | 6959.7 | 693.3 | 0
等径 | 7.8 | 99.9 | 1.08 | 0.135 | 7.9 | 1342.7 | 0 | 1625.49 | 111 | 0 | 12 | 0 | 1.07 | 0.148 | 849 | 76.5 | -0.01 | 849 | 1.054 | 237 | 0 | 0 | 0 | 228.1 | 0.1 | 221.6 | 42.47 | 29.37 | 7.41 | 0 | 200 | 0.27 | 4 | 3.91 | 1493.25 | 8.1 | 100 | 59.6 | 60 | 21 | 21 | 1282.7 | 1460 | 0 | -0.0004 | 650 | 1.257 | 34.93 | 43.91 | 43.94 | 0 | 0 | 0 | 0 | 0 | 0 | 0 | 0 | 0 | 0 | 2 | 86.83 | 81.67 | 169 | 6960.4 | 693.4 | 0
等径 | 7.8 | 99.9 | 1.03 | 0.135 | 7.9 | 1342.7 | 0 | 1623.2 | 4 | 0 | 12 | 0 | 1.07 | 0.14 | 850 | 76.64 | -0.03 | 849.9 | 1.054 | 237 | 0 | 0 | 0 | 227.9 | -0.1 | 221.7 | 42.44 | 29.37 | 7.41 | 0 | 200 | 0.3 | 4.05 | 3.95 | 1501.39 | 8.3 | 100 | 59.6 | 60 | 21 | 21 | 1282.8 | 1460 | 0 | -0.0006 | 650 | 1.259 | 34.91 | 43.95 | 43.94 | 0 | 0 | 0 | 0 | 0 | 0 | 0 | 0 | 0 | 0 | 2 | 86.96 | 81.54 | 169.1 | 6961.1 | 693.5 | 0
等径 | 7.8 | 99.9 | 1.05 | 0.135 | 7.9 | 1342.8 | 0 | 1625.49 | 41 | 0 | 12 | 0 | 1.07 | 0.137 | 851.1 | 76.79 | -0.02 | 851.1 | 1.054 | 237 | 0 | 0 | 0 | 227.9 | -0.1 | 220.5 | 42.45 | 29.37 | 7.41 | 0 | 200 | 0.33 | 4.12 | 4 | 1497.32 | 8.2 | 100 | 59.6 | 60 | 21 | 21 | 1283 | 1460 | 0 | -0.0007 | 650 | 1.259 | 34.9 | 43.94 | 43.94 | 0 | 0 | 0 | 0 | 0 | 0 | 0 | 0 | 0 | 0 | 2 | 87.05 | 81.45 | 169.1 | 6961.9 | 693.6 | 0
等径 | 7.8 | 100 | 1.04 | 0.135 | 7.9 | 1342.8 | 0 | 1625.49 | 55 | 0 | 12 | 0 | 1.07 | 0.141 | 852 | 76.92 | -0.05 | 852 | 1.054 | 237 | 0 | 0 | 0 | 227.8 | -0.2 | 224.7 | 42.49 | 29.37 | 7.41 | 0 | 200 | 0.34 | 4.19 | 4.04 | 1485.11 | 8.2 | 100 | 59.6 | 60 | 21.3 | 21 | 1283.1 | 1460 | 0 | -0.0007 | 650 | 1.259 | 34.9 | 43.94 | 43.94 | 0 | 0 | 0 | 0 | 0 | 0 | 0 | 0 | 0 | 0 | 2 | 87.18 | 81.32 | 169.1 | 6962.6 | 693.7 | 0
等径 | 7.8 | 100 | 1.03 | 0.135 | 7.9 | 1342.9 | 0 | 1630.06 | 105 | 0 | 12 | 0 | 1.07 | 0.141 | 853.1 | 77.07 | -0.03 | 853.1 | 1.054 | 237 | 0 | 0 | 0 | 227.8 | -0.2 | 225.8 | 42.42 | 29.37 | 7.41 | 0 | 200 | 0.48 | 4.33 | 4.1 | 1501.39 | 8.2 | 100 | 59.5 | 60 | 21.1 | 21 | 1283.4 | 1460 | 0 | -0.0004 | 650 | 1.257 | 34.9 | 43.87 | 43.94 | 0 | 0 | 0 | 0 | 0 | 0 | 0 | 0 | 0 | 0 | 2 | 87.27 | 81.23 | 169.1 | 6963.4 | 693.8 | 0
等径 | 7.8 | 99.9 | 1.06 | 0.135 | 7.9 | 1342.9 | 0 | 1628.92 | 33 | 0 | 12 | 0 | 1.07 | 0.14 | 854.1 | 77.22 | -0.03 | 854.1 | 1.054 | 237 | 0 | 0 | 0 | 227.8 | -0.2 | 235.1 | 42.5 | 29.37 | 7.41 | 0 | 200 | 0.26 | 4.4 | 4.18 | 1489.18 | 8.1 | 100 | 59.6 | 60 | 21.3 | 21 | 1283.4 | 1460 | 0 | -0.0009 | 650 | 1.256 | 34.92 | 43.86 | 43.94 | 0 | 0 | 0 | 0 | 0 | 0 | 0 | 0 | 0 | 0 | 2 | 87.39 | 81.11 | 169.1 | 6964.1 | 693.9 | 0
等径 | 7.8 | 99.9 | 1.01 | 0.135 | 7.9 | 1343 | 0 | 1623.2 | 72 | 0 | 12 | 0 | 1.07 | 0.135 | 855.1 | 77.35 | -0.03 | 855.1 | 1.054 | 237 | 0 | 0 | 0 | 227.7 | -0.3 | 235 | 42.47 | 29.37 | 7.41 | 0 | 200 | 0.28 | 4.4 | 4.26 | 1489.18 | 8.2 | 100 | 59.6 | 60 | 21.1 | 21 | 1283.6 | 1460 | 0 | -0.0008 | 650 | 1.259 | 34.93 | 43.98 | 43.94 | 0 | 0 | 0 | 0 | 0 | 0 | 0 | 0 | 0 | 0 | 2 | 87.46 | 81.04 | 169.2 | 6964.8 | 694 | 0
等径 | 7.8 | 99.9 | 1 | 0.135 | 7.9 | 1343.1 | 0 | 1626.63 | 75 | 0 | 12 | 0 | 1.07 | 0.137 | 856.2 | 77.49 | -0.03 | 856.2 | 1.054 | 237 | 0 | 0 | 0 | 227.7 | -0.3 | 232.1 | 42.48 | 29.37 | 7.41 | 0 | 200 | 0.33 | 4.41 | 4.34 | 1493.25 | 8.2 | 100 | 59.6 | 60 | 21.2 | 21 | 1283.7 | 1460 | 0 | -0.0002 | 650 | 1.26 | 34.9 | 43.97 | 43.94 | 0 | 0 | 0 | 0 | 0 | 0 | 0 | 0 | 0 | 0 | 2 | 87.55 | 80.95 | 169.2 | 6965.5 | 694.1 | 0
等径 | 7.8 | 99.9 | 1.05 | 0.135 | 7.9 | 1343.1 | 0 | 1624.35 | 92 | 0 | 12 | 0 | 1.07 | 0.144 | 857.1 | 77.62 | -0.04 | 857.1 | 1.054 | 237 | 0 | 0 | 0 | 227.7 | -0.3 | 236.3 | 42.46 | 29.37 | 7.41 | 0 | 200 | 0.35 | 4.38 | 4.39 | 1497.32 | 8.1 | 100 | 59.6 | 60 | 21 | 21 | 1283.9 | 1460 | 0 | -0.0005 | 650 | 1.259 | 34.91 | 43.95 | 43.94 | 0 | 0 | 0 | 0 | 0 | 0 | 0 | 0 | 0 | 0 | 2 | 87.67 | 80.83 | 169.2 | 6966.2 | 694.1 | 0
等径 | 7.8 | 100 | 1.06 | 0.135 | 7.9 | 1343.2 | 0 | 1628.92 | 77 | 0 | 12 | 0 | 1.07 | 0.142 | 858.1 | 77.76 | -0.04 | 858.1 | 1.054 | 237 | 0 | 0 | 0 | 227.8 | -0.2 | 232.2 | 42.43 | 29.37 | 7.41 | 0 | 200 | 0.31 | 4.35 | 4.4 | 1501.39 | 8.1 | 100 | 59.6 | 60 | 21.2 | 21 | 1283.9 | 1460 | 0 | -0.001 | 650 | 1.259 | 34.9 | 43.94 | 43.94 | 0 | 0 | 0 | 0 | 0 | 0 | 0 | 0 | 0 | 0 | 2 | 87.75 | 80.75 | 169.2 | 6966.9 | 694.2 | 0
等径 | 7.8 | 99.9 | 1.02 | 0.135 | 7.9 | 1343.1 | 0 | 1627.77 | 59 | 0 | 12 | 0 | 1.07 | 0.137 | 859.2 | 77.9 | -0.03 | 859.2 | 1.054 | 237 | 0 | 0 | 0 | 227.7 | -0.3 | 225.5 | 42.43 | 29.37 | 7.41 | 0 | 200 | 0.24 | 4.26 | 4.38 | 1497.32 | 8.2 | 100 | 59.6 | 60 | 21.1 | 21 | 1284.1 | 1460 | 0 | -0.0008 | 650 | 1.259 | 34.9 | 43.94 | 43.94 | 0 | 0 | 0 | 0 | 0 | 0 | 0 | 0 | 0 | 0 | 2 | 87.83 | 80.67 | 169.2 | 6967.7 | 694.3 | 0
等径 | 7.8 | 99.9 | 1 | 0.135 | 7.9 | 1343.1 | 0 | 1625.49 | 69 | 0 | 12 | 0 | 1.07 | 0.139 | 860.2 | 78.04 | -0.05 | 860.2 | 1.054 | 237 | 0 | 0 | 0 | 227.6 | -0.4 | 224 | 42.45 | 29.37 | 7.41 | 0 | 200 | 0.29 | 4.17 | 4.35 | 1476.97 | 8.1 | 100 | 59.6 | 60 | 21 | 21 | 1284.2 | 1460 | 0 | -0.001 | 650 | 1.257 | 34.9 | 43.87 | 43.94 | 0 | 0 | 0 | 0 | 0 | 0 | 0 | 0 | 0 | 0 | 2 | 87.95 | 80.55 | 169.3 | 6968.4 | 694.4 | 0
等径 | 7.8 | 99.9 | 0.98 | 0.135 | 7.9 | 1343 | 0 | 1628.92 | 39 | 0 | 12 | 0 | 1.07 | 0.136 | 861.2 | 78.18 | -0.04 | 861.2 | 1.053 | 237 | 0 | 0 | 0 | 227.6 | -0.4 | 226.1 | 42.42 | 29.37 | 7.41 | 0 | 200 | 0.44 | 4.09 | 4.29 | 1493.25 | 8.2 | 100 | 59.5 | 60 | 21.2 | 21 | 1284.3 | 1460 | 0 | -0.0011 | 650 | 1.258 | 34.91 | 43.92 | 43.94 | 0 | 0 | 0 | 0 | 0 | 0 | 0 | 0 | 0 | 0 | 2 | 88.03 | 80.47 | 169.3 | 6969.1 | 694.5 | 0
等径 | 7.8 | 99.9 | 0.98 | 0.135 | 7.9 | 1343 | 0 | 1628.92 | 87 | 0 | 12 | 0 | 1.07 | 0.131 | 862.2 | 78.32 | -0.03 | 862.2 | 1.053 | 237 | 0 | 0 | 0 | 227.7 | -0.3 | 224.2 | 42.41 | 29.37 | 7.41 | 0 | 200 | 0.39 | 4.03 | 4.21 | 1489.18 | 8.1 | 100 | 59.6 | 60 | 20.7 | 21 | 1284.4 | 1460 | 0 | -0.0008 | 650 | 1.259 | 34.91 | 43.95 | 43.94 | 0 | 0 | 0 | 0 | 0 | 0 | 0 | 0 | 0 | 0 | 2 | 88.15 | 80.35 | 169.3 | 6969.8 | 694.6 | 0
等径 | 7.8 | 99.9 | 1.14 | 0.135 | 7.9 | 1342.9 | 0 | 1630.06 | 116 | 0 | 12 | 0 | 1.07 | 0.152 | 863.1 | 78.44 | -0.02 | 863.1 | 1.053 | 237 | 0 | 0 | 0 | 227.8 | -0.2 | 227.9 | 42.41 | 29.37 | 7.41 | 0 | 200 | 0.39 | 3.97 | 4.14 | 1489.18 | 8.1 | 100 | 59.6 | 60 | 21.2 | 21 | 1284.3 | 1460 | 0 | -0.0004 | 650 | 1.258 | 34.91 | 43.92 | 43.94 | 0 | 0 | 0 | 0 | 0 | 0 | 0 | 0 | 0 | 0 | 2 | 88.25 | 80.25 | 169.3 | 6970.4 | 694.7 | 0
等径 | 7.8 | 99.9 | 1.04 | 0.135 | 7.9 | 1342.8 | 0 | 1630.06 | 74 | 0 | 12 | 0 | 1.07 | 0.139 | 864.4 | 78.6 | -0.04 | 864.4 | 1.053 | 237 | 0 | 0 | 0 | 227.8 | -0.2 | 225.7 | 42.38 | 29.37 | 7.41 | 0 | 200 | 0.29 | 3.9 | 4.05 | 1513.59 | 8.2 | 100 | 59.6 | 60 | 21.1 | 21 | 1284.3 | 1460 | 0 | -0.0015 | 650 | 1.259 | 34.9 | 43.94 | 43.94 | 0 | 0 | 0 | 0 | 0 | 0 | 0 | 0 | 0 | 0 | 2 | 88.3 | 80.2 | 169.4 | 6971.3 | 694.8 | 0
等径 | 7.8 | 99.9 | 1.06 | 0.135 | 7.9 | 1342.8 | 0 | 1627.77 | 63 | 0 | 12 | 0 | 1.07 | 0.148 | 864.8 | 78.66 | -0.02 | 864.8 | 1.053 | 237 | 0 | 0 | 0 | 227.8 | -0.2 | 228 | 42.39 | 29.37 | 7.41 | 0 | 200 | 0.24 | 3.89 | 4.03 | 1501.39 | 8.1 | 100 | 59.6 | 60 | 21 | 21 | 1284.3 | 1460 | 0 | 0.0002 | 650 | 1.259 | 34.92 | 43.96 | 43.95 | 0 | 0 | 0 | 0 | 0 | 0 | 0 | 0 | 0 | 0 | 2 | 88.37 | 80.13 | 169.4 | 6971.6 | 694.8 | 0
等径 | 7.8 | 99.9 | 1.06 | 0.135 | 7.9 | 1342.7 | 0 | 1631.21 | 120 | 0 | 12 | 0 | 1.07 | 0.141 | 866.4 | 78.88 | -0.04 | 866.4 | 1.053 | 237 | 0 | 0 | 0 | 227.8 | -0.2 | 221.9 | 42.37 | 29.37 | 7.41 | 0 | 200 | 0.36 | 3.85 | 3.93 | 1509.52 | 8.2 | 100 | 59.6 | 60 | 21 | 21 | 1284.4 | 1460 | 0 | -0.0008 | 650 | 1.258 | 34.91 | 43.92 | 43.94 | 0 | 0 | 0 | 0 | 0 | 0 | 0 | 0 | 0 | 0 | 2 | 88.46 | 80.04 | 169.4 | 6972.7 | 694.9 | 0
等径 | 7.8 | 99.9 | 1.07 | 0.135 | 7.9 | 1342.6 | 0 | 1626.63 | 55 | 0 | 12 | 0 | 1.07 | 0.148 | 868.2 | 79.12 | -0.01 | 868.2 | 1.053 | 237 | 0 | 0 | 0 | 227.8 | -0.2 | 221.4 | 42.36 | 29.37 | 7.41 | 0 | 200 | 0.3 | 3.9 | 3.88 | 1493.25 | 8.2 | 100 | 59.6 | 60 | 21.1 | 21 | 1284.5 | 1460 | 0 | -0.0003 | 650 | 1.258 | 34.89 | 43.89 | 43.95 | 0 | 0 | 0 | 0 | 0 | 0 | 0 | 0 | 0 | 0 | 2 | 88.65 | 79.85 | 169.4 | 6973.9 | 695.1 | 0
等径 | 7.8 | 99.9 | 1.09 | 0.135 | 7.9 | 1342.6 | 0 | 1632.36 | 114 | 0 | 12 | 0 | 1.07 | 0.145 | 868.5 | 79.17 | -0.02 | 868.5 | 1.053 | 237 | 0 | 0 | 0 | 227.9 | -0.1 | 224.5 | 42.4 | 29.37 | 7.41 | 0 | 200 | 0.34 | 3.91 | 3.87 | 1509.52 | 8.1 | 100 | 59.6 | 60 | 21 | 21 | 1284.6 | 1460 | 0 | -0.0006 | 650 | 1.257 | 34.91 | 43.88 | 43.95 | 0 | 0 | 0 | 0 | 0 | 0 | 0 | 0 | 0 | 0 | 2 | 88.72 | 79.78 | 169.4 | 6974.2 | 695.1 | 0
等径 | 7.8 | 99.9 | 1.08 | 0.135 | 7.9 | 1342.6 | 0 | 1631.21 | 60 | 0 | 12 | 0 | 1.07 | 0.145 | 869.6 | 79.32 | -0.01 | 869.6 | 1.053 | 237 | 0 | 0 | 0 | 227.9 | -0.1 | 223.8 | 42.34 | 29.37 | 7.41 | 0 | 200 | 0.32 | 3.98 | 3.87 | 1493.25 | 8.2 | 100 | 59.6 | 60 | 21 | 21 | 1284.7 | 1460 | 0 | -0.0002 | 650 | 1.26 | 34.9 | 43.97 | 43.95 | 0 | 0 | 0 | 0 | 0 | 0 | 0 | 0 | 0 | 0 | 2 | 88.82 | 79.68 | 169.5 | 6974.9 | 695.2 | 0
等径 | 7.8 | 99.9 | 1.08 | 0.135 | 7.9 | 1342.7 | 0 | 1632.36 | 96 | 0 | 12 | 0 | 1.07 | 0.144 | 870.6 | 79.45 | -0.01 | 870.6 | 1.053 | 237 | 0 | 0 | 0 | 227.9 | -0.1 | 225.6 | 42.34 | 29.37 | 7.41 | 0 | 200 | 0.3 | 3.99 | 3.89 | 1505.46 | 8.1 | 100 | 59.6 | 60 | 21.1 | 21 | 1284.8 | 1460 | 0 | -0.0004 | 650 | 1.257 | 34.91 | 43.88 | 43.95 | 0 | 0 | 0 | 0 | 0 | 0 | 0 | 0 | 0 | 0 | 2 | 88.9 | 79.6 | 169.5 | 6975.6 | 695.3 | 0
等径 | 7.8 | 99.9 | 1.16 | 0.135 | 7.9 | 1342.7 | 0 | 1630.06 | 202 | 0 | 12 | 0 | 1.07 | 0.153 | 871.6 | 79.58 | -0.04 | 871.6 | 1.053 | 237 | 0 | 0 | 0 | 228 | 0 | 223 | 42.3 | 29.37 | 7.41 | 0 | 200 | 0.29 | 4.02 | 3.93 | 1489.18 | 8.2 | 100 | 59.6 | 60 | 21 | 21 | 1284.9 | 1460 | 0 | -0.0008 | 650 | 1.258 | 34.93 | 43.94 | 43.95 | 0 | 0 | 0 | 0 | 0 | 0 | 0 | 0 | 0 | 0 | 2 | 88.96 | 79.54 | 169.5 | 6976.3 | 695.4 | 0
等径 | 7.8 | 100 | 0.99 | 0.135 | 7.9 | 1342.7 | 0 | 1630.06 | 19 | 0 | 12 | 0 | 1.07 | 0.135 | 872.8 | 79.74 | -0.07 | 872.8 | 1.053 | 237 | 0 | 0 | 0 | 227.7 | -0.3 | 223.7 | 42.32 | 29.37 | 7.41 | 0 | 200 | 0.33 | 4.05 | 3.98 | 1497.32 | 8.2 | 100 | 59.6 | 60 | 21 | 21 | 1285.1 | 1460 | 0 | -0.0022 | 650 | 1.258 | 34.9 | 43.9 | 43.95 | 0 | 0 | 0 | 0 | 0 | 0 | 0 | 0 | 0 | 0 | 2 | 89.1 | 79.4 | 169.5 | 6977.1 | 695.5 | 0
等径 | 7.8 | 99.9 | 1.05 | 0.135 | 7.9 | 1342.8 | 0 | 1630.06 | 59 | 0 | 12 | 0 | 1.07 | 0.147 | 873.8 | 79.88 | -0.04 | 873.8 | 1.053 | 237 | 0 | 0 | 0 | 227.7 | -0.3 | 222 | 42.33 | 29.37 | 7.41 | 0 | 200 | 0.33 | 4.1 | 4.02 | 1497.32 | 8.2 | 100 | 59.6 | 60 | 21.3 | 21 | 1285.1 | 1460 | 0 | -0.0001 | 650 | 1.258 | 34.9 | 43.9 | 43.95 | 0 | 0 | 0 | 0 | 0 | 0 | 0 | 0 | 0 | 0 | 2 | 89.2 | 79.3 | 169.5 | 6977.8 | 695.6 | 0
等径 | 7.8 | 99.9 | 1.02 | 0.135 | 7.9 | 1342.8 | 0 | 1627.77 | 196 | 0 | 12 | 0 | 1.07 | 0.138 | 874.6 | 80 | -0.04 | 874.6 | 1.053 | 237 | 0 | 0 | 0 | 227.7 | -0.3 | 225.2 | 42.3 | 29.37 | 7.41 | 0 | 200 | 0.32 | 4.14 | 4.05 | 1505.46 | 8.1 | 100 | 59.6 | 60 | 21.1 | 21 | 1285.2 | 1460 | 0 | -0.0014 | 650 | 1.259 | 34.9 | 43.94 | 43.95 | 0 | 0 | 0 | 0 | 0 | 0 | 0 | 0 | 0 | 0 | 2 | 89.27 | 79.23 | 169.6 | 6978.5 | 695.6 | 0
等径 | 7.8 | 99.9 | 0.95 | 0.135 | 7.9 | 1342.8 | 0 | 1632.36 | 62 | 0 | 12 | 0 | 1.07 | 0.131 | 875.6 | 80.14 | -0.03 | 875.6 | 1.053 | 237 | 0 | 0 | 0 | 227.7 | -0.3 | 225.9 | 42.29 | 29.37 | 7.41 | 0 | 200 | 0.34 | 4.15 | 4.09 | 1489.18 | 8.1 | 100 | 59.5 | 60 | 21.1 | 21 | 1285.4 | 1460 | 0 | -0.0007 | 650 | 1.258 | 34.92 | 43.93 | 43.95 | 0 | 0 | 0 | 0 | 0 | 0 | 0 | 0 | 0 | 0 | 2 | 89.37 | 79.13 | 169.6 | 6979.2 | 695.7 | 0
等径 | 7.8 | 99.9 | 0.96 | 0.135 | 7.9 | 1342.9 | 0 | 1627.77 | 77 | 0 | 12 | 0 | 1.07 | 0.132 | 876.6 | 80.28 | -0.04 | 876.6 | 1.053 | 237 | 0 | 0 | 0 | 227.6 | -0.4 | 227.5 | 42.32 | 29.37 | 7.41 | 0 | 200 | 0.34 | 4.15 | 4.12 | 1497.32 | 8.1 | 100 | 59.6 | 60 | 21 | 21 | 1285.5 | 1460 | 0 | -0.0008 | 650 | 1.26 | 34.9 | 43.97 | 43.95 | 0 | 0 | 0 | 0 | 0 | 0 | 0 | 0 | 0 | 0 | 2 | 89.47 | 79.03 | 169.6 | 6979.9 | 695.8 | 0
等径 | 7.8 | 99.9 | 1.05 | 0.135 | 7.9 | 1342.9 | 0 | 1631.21 | 69 | 0 | 12 | 0 | 1.07 | 0.139 | 877.8 | 80.42 | -0.04 | 877.8 | 1.053 | 237 | 0 | 0 | 0 | 227.7 | -0.3 | 229.5 | 42.33 | 29.37 | 7.41 | 0 | 200 | 0.31 | 4.12 | 4.14 | 1501.39 | 8.1 | 100 | 59.6 | 60 | 21 | 21 | 1285.6 | 1460 | 0 | -0.0014 | 650 | 1.258 | 34.92 | 43.93 | 43.95 | 0 | 0 | 0 | 0 | 0 | 0 | 0 | 0 | 0 | 0 | 2 | 89.56 | 78.94 | 169.6 | 6980.6 | 695.9 | 0
等径 | 7.8 | 99.9 | 1.02 | 0.135 | 7.9 | 1342.9 | 0 | 1632.36 | 106 | 0 | 12 | 0 | 1.07 | 0.139 | 878.8 | 80.57 | -0.01 | 878.8 | 1.053 | 237 | 0 | 0 | 0 | 227.8 | -0.2 | 233.8 | 42.32 | 29.37 | 7.41 | 0 | 200 | 0.32 | 4.14 | 4.14 | 1501.39 | 8.1 | 100 | 59.6 | 60 | 21.2 | 21 | 1285.8 | 1460 | 0 | -0.0001 | 650 | 1.257 | 34.9 | 43.87 | 43.95 | 0 | 0 | 0 | 0 | 0 | 0 | 0 | 0 | 0 | 0 | 2 | 89.68 | 78.82 | 169.6 | 6981.4 | 696 | 0
等径 | 7.8 | 99.9 | 1.09 | 0.135 | 7.9 | 1342.9 | 0 | 1632.36 | 79 | 0 | 12 | 0 | 1.07 | 0.145 | 880.2 | 80.77 | -0.01 | 880.2 | 1.053 | 237 | 0 | 0 | 0 | 227.9 | -0.1 | 236 | 42.33 | 29.37 | 7.41 | 0 | 200 | 0.28 | 4.13 | 4.14 | 1497.32 | 8.1 | 100 | 59.5 | 60 | 21 | 21 | 1285.9 | 1460 | 0 | -0.0002 | 650 | 1.259 | 34.9 | 43.94 | 43.95 | 0 | 0 | 0 | 0 | 0 | 0 | 0 | 0 | 0 | 0 | 2 | 89.86 | 78.64 | 169.7 | 6982.4 | 696.1 | 0
等径 | 7.8 | 99.9 | 1 | 0.135 | 7.9 | 1342.9 | 0 | 1635.8 | 130 | 0 | 12 | 0 | 1.07 | 0.132 | 880.8 | 80.85 | -0.03 | 880.8 | 1.053 | 237 | 0 | 0 | 0 | 227.8 | -0.2 | 236.7 | 42.28 | 29.37 | 7.41 | 0 | 200 | 0.35 | 4.13 | 4.13 | 1489.18 | 8.2 | 100 | 59.6 | 60 | 21 | 21 | 1286 | 1460 | 0 | -0.0014 | 650 | 1.259 | 34.92 | 43.96 | 43.95 | 0 | 0 | 0 | 0 | 0 | 0 | 0 | 0 | 0 | 0 | 2 | 89.91 | 78.59 | 169.7 | 6982.8 | 696.2 | 0
等径 | 7.8 | 99.9 | 1.07 | 0.135 | 7.9 | 1342.9 | 0 | 1632.36 | 85 | 0 | 12 | 0 | 1.07 | 0.147 | 881.9 | 81 | 0 | 881.9 | 1.053 | 237 | 0 | 0 | 0 | 227.9 | -0.1 | 235.6 | 42.32 | 29.37 | 7.41 | 0 | 200 | 0.36 | 4.06 | 4.11 | 1501.39 | 8.1 | 100 | 59.6 | 60 | 21 | 21 | 1286.1 | 1460 | 0 | 0.0009 | 650 | 1.26 | 34.9 | 43.97 | 43.96 | 0 | 0 | 0 | 0 | 0 | 0 | 0 | 0 | 0 | 0 | 2 | 89.98 | 78.52 | 169.7 | 6983.5 | 696.3 | 0
等径 | 7.8 | 99.9 | 1.11 | 0.135 | 7.9 | 1342.9 | 0 | 1630.06 | 22 | 0 | 12 | 0 | 1.07 | 0.154 | 883 | 81.14 | 0 | 882.9 | 1.053 | 237 | 0 | 0 | 0 | 228 | 0 | 230.5 | 42.38 | 29.37 | 7.41 | 0 | 200 | 0.3 | 4.05 | 4.1 | 1501.39 | 8.2 | 100 | 59.6 | 60 | 21 | 21 | 1286.2 | 1460 | 0 | 0.0003 | 650 | 1.26 | 34.9 | 43.97 | 43.96 | 0 | 0 | 0 | 0 | 0 | 0 | 0 | 0 | 0 | 0 | 2 | 90.1 | 78.4 | 169.7 | 6984.2 | 696.3 | 0
等径 | 7.8 | 99.9 | 1.11 | 0.135 | 7.9 | 1342.8 | 0 | 1631.21 | 84 | 0 | 12 | 0 | 1.07 | 0.148 | 884 | 81.28 | 0 | 884 | 1.053 | 237 | 0 | 0 | 0 | 228 | 0 | 232.7 | 42.31 | 29.37 | 7.41 | 0 | 200 | 0.29 | 4.07 | 4.08 | 1501.39 | 8.2 | 100 | 59.6 | 60 | 21.2 | 21 | 1286.3 | 1460 | 0 | -0.0002 | 650 | 1.259 | 34.91 | 43.95 | 43.96 | 0 | 0 | 0 | 0 | 0 | 0 | 0 | 0 | 0 | 0 | 2 | 90.2 | 78.3 | 169.7 | 6984.9 | 696.4 | 0
等径 | 7.8 | 99.9 | 1.07 | 0.135 | 7.9 | 1342.8 | 0 | 1631.21 | 109 | 0 | 12 | 0 | 1.07 | 0.147 | 885.2 | 81.46 | 0.02 | 885.2 | 1.053 | 237 | 0 | 0 | 0 | 228.1 | 0.1 | 231.9 | 42.35 | 29.37 | 7.41 | 0 | 200 | 0.32 | 4.14 | 4.07 | 1513.59 | 8.2 | 100 | 59.6 | 60 | 21 | 21 | 1286.4 | 1460 | 0 | 0.0004 | 650 | 1.259 | 34.9 | 43.94 | 43.96 | 0 | 0 | 0 | 0 | 0 | 0 | 0 | 0 | 0 | 0 | 2 | 90.37 | 78.13 | 169.8 | 6985.8 | 696.5 | 0
等径 | 7.8 | 99.9 | 1.05 | 0.135 | 7.9 | 1342.8 | 0 | 1632.36 | 82 | 0 | 12 | 0 | 1.07 | 0.144 | 886.1 | 81.58 | 0.01 | 886.1 | 1.053 | 237 | 0 | 0 | 0 | 228.1 | 0.1 | 234.4 | 42.32 | 29.37 | 7.41 | 0 | 200 | 0.3 | 4.12 | 4.08 | 1505.46 | 8.3 | 100 | 59.6 | 60 | 21.1 | 21 | 1286.6 | 1460 | 0 | 0 | 650 | 1.259 | 34.92 | 43.96 | 43.97 | 0 | 0 | 0 | 0 | 0 | 0 | 0 | 0 | 0 | 0 | 2 | 90.42 | 78.08 | 169.8 | 6986.4 | 696.6 | 0
等径 | 7.8 | 99.9 | 1.06 | 0.135 | 7.9 | 1342.9 | 0 | 1633.5 | 77 | 0 | 12 | 0 | 1.07 | 0.146 | 887.5 | 81.76 | 0.04 | 887.4 | 1.053 | 237 | 0 | 0 | 0 | 228.1 | 0.1 | 232.1 | 42.3 | 29.37 | 7.41 | 0 | 200 | 0.31 | 4.18 | 4.1 | 1505.46 | 8.3 | 100 | 59.6 | 60 | 21.1 | 21 | 1286.8 | 1460 | 0 | 0.0009 | 650 | 1.258 | 34.91 | 43.92 | 43.97 | 0 | 0 | 0 | 0 | 0 | 0 | 0 | 0 | 0 | 0 | 2 | 90.53 | 77.97 | 169.8 | 6987.3 | 696.7 | 0
等径 | 7.8 | 99.9 | 1.14 | 0.135 | 7.9 | 1342.9 | 0 | 1635.8 | 87 | 0 | 12 | 0 | 1.07 | 0.155 | 888.4 | 81.88 | 0.01 | 888.4 | 1.053 | 237 | 0 | 0 | 0 | 228.2 | 0.2 | 229.9 | 42.32 | 29.37 | 7.41 | 0 | 200 | 0.36 | 4.15 | 4.12 | 1505.46 | 8.2 | 100 | 59.6 | 60 | 21 | 21 | 1286.9 | 1460 | 0 | 0 | 650 | 1.259 | 34.93 | 43.98 | 43.97 | 0 | 0 | 0 | 0 | 0 | 0 | 0 | 0 | 0 | 0 | 2 | 90.63 | 77.87 | 169.8 | 6987.9 | 696.8 | 0
等径 | 7.8 | 99.9 | 1.05 | 0.135 | 7.9 | 1342.9 | 0 | 1633.5 | 82 | 0 | 12 | 0 | 1.07 | 0.138 | 889.5 | 82.04 | -0.01 | 889.5 | 1.053 | 237 | 0 | 0 | 0 | 228.1 | 0.1 | 228.8 | 42.31 | 29.37 | 7.41 | 0 | 200 | 0.38 | 4.13 | 4.15 | 1501.39 | 8.2 | 100 | 59.6 | 60 | 21.2 | 21 | 1287 | 1460 | 0 | -0.0007 | 650 | 1.258 | 34.92 | 43.93 | 43.98 | 0 | 0 | 0 | 0 | 0 | 0 | 0 | 0 | 0 | 0 | 2 | 90.73 | 77.77 | 169.9 | 6988.7 | 696.9 | 0
等径 | 7.8 | 100 | 1.12 | 0.135 | 7.9 | 1342.9 | 0 | 1632.36 | 67 | 0 | 12 | 0 | 1.07 | 0.15 | 890.5 | 82.17 | 0 | 890.5 | 1.053 | 237 | 0 | 0 | 0 | 228.2 | 0.2 | 225.7 | 42.27 | 29.37 | 7.41 | 0 | 200 | 0.35 | 4.13 | 4.16 | 1497.32 | 8.2 | 100 | 59.6 | 60 | 21.1 | 21 | 1287.1 | 1460 | 0 | 0.0001 | 650 | 1.257 | 34.94 | 43.92 | 43.98 | 0 | 0 | 0 | 0 | 0 | 0 | 0 | 0 | 0 | 0 | 2 | 90.84 | 77.66 | 169.9 | 6989.3 | 697 | 0
等径 | 7.8 | 99.9 | 1.16 | 0.135 | 7.9 | 1342.9 | 0 | 1639.26 | 106 | 0 | 12 | 0 | 1.07 | 0.156 | 891.5 | 82.32 | 0.02 | 891.5 | 1.053 | 237 | 0 | 0 | 0 | 228.2 | 0.2 | 228 | 42.33 | 29.37 | 7.41 | 0 | 200 | 0.39 | 4.1 | 4.15 | 1497.32 | 8.1 | 100 | 59.5 | 60 | 21 | 21 | 1287.1 | 1460 | 0 | 0.0007 | 650 | 1.259 | 34.91 | 43.95 | 43.98 | 0 | 0 | 0 | 0 | 0 | 0 | 0 | 0 | 0 | 0 | 2 | 90.91 | 77.59 | 169.9 | 6990 | 697 | 0
等径 | 7.8 | 99.9 | 1.06 | 0.135 | 7.9 | 1342.9 | 0 | 1632.36 | 59 | 0 | 12 | 0 | 1.07 | 0.139 | 892.4 | 82.44 | 0 | 892.4 | 1.053 | 237 | 0 | 0 | 0 | 228.1 | 0.1 | 229.2 | 42.28 | 29.37 | 7.41 | 0 | 200 | 0.49 | 4.04 | 4.14 | 1497.32 | 8.2 | 100 | 59.6 | 60 | 21.2 | 21 | 1287.3 | 1460 | 0 | -0.0005 | 650 | 1.258 | 34.94 | 43.95 | 43.98 | 0 | 0 | 0 | 0 | 0 | 0 | 0 | 0 | 0 | 0 | 2 | 91.01 | 77.49 | 169.9 | 6990.6 | 697.1 | 0
等径 | 7.8 | 99.9 | 1.08 | 0.135 | 7.9 | 1342.8 | 0 | 1636.95 | 94 | 0 | 12 | 0 | 1.07 | 0.145 | 893.9 | 82.64 | 0.02 | 893.9 | 1.053 | 237 | 0 | 0 | 0 | 228.1 | 0.1 | 233 | 42.33 | 29.37 | 7.41 | 0 | 200 | 0.52 | 3.98 | 4.09 | 1505.46 | 8.1 | 100 | 59.5 | 60 | 20.9 | 21 | 1287.4 | 1460 | 0 | 0.0006 | 650 | 1.259 | 34.91 | 43.95 | 43.98 | 0 | 0 | 0 | 0 | 0 | 0 | 0 | 0 | 0 | 0 | 2 | 91.18 | 77.32 | 169.9 | 6991.6 | 697.2 | 0
等径 | 7.8 | 99.9 | 1.08 | 0.135 | 7.9 | 1342.8 | 0 | 1638.1 | 106 | 0 | 12 | 0 | 1.07 | 0.145 | 894.8 | 82.75 | -0.01 | 894.8 | 1.053 | 237 | 0 | 0 | 0 | 228.1 | 0.1 | 231.7 | 42.29 | 29.37 | 7.41 | 0 | 200 | 0.47 | 3.94 | 4.05 | 1497.32 | 8.2 | 100 | 59.6 | 60 | 21.2 | 21 | 1287.5 | 1460 | 0 | -0.0006 | 650 | 1.26 | 34.93 | 44.01 | 43.99 | 0 | 0 | 0 | 0 | 0 | 0 | 0 | 0 | 0 | 0 | 2 | 91.27 | 77.23 | 170 | 6992.2 | 697.3 | 0
等径 | 7.8 | 99.9 | 1.05 | 0.135 | 7.9 | 1342.8 | 0 | 1634.65 | 120 | 0 | 12 | 0 | 1.07 | 0.14 | 895.8 | 82.9 | -0.01 | 895.8 | 1.053 | 237 | 0 | 0 | 0 | 228 | 0 | 231.1 | 42.27 | 29.37 | 7.41 | 0 | 200 | 0.38 | 3.92 | 4.01 | 1501.39 | 8.2 | 100 | 59.6 | 60 | 21.1 | 21 | 1287.6 | 1460 | 0 | -0.0005 | 650 | 1.26 | 34.92 | 44 | 43.99 | 0 | 0 | 0 | 0 | 0 | 0 | 0 | 0 | 0 | 0 | 2 | 91.33 | 77.17 | 170 | 6993 | 697.4 | 0
等径 | 7.8 | 99.9 | 1.08 | 0.135 | 7.9 | 1342.7 | 0 | 1635.8 | 62 | 0 | 12 | 0 | 1.07 | 0.14 | 896.8 | 83.03 | -0.01 | 896.8 | 1.053 | 237 | 0 | 0 | 0 | 228 | 0 | 229.2 | 42.26 | 29.37 | 7.41 | 0 | 200 | 0.46 | 3.97 | 3.98 | 1489.18 | 8.1 | 100 | 59.6 | 60 | 21.2 | 21 | 1287.9 | 1460 | 0 | 0.0001 | 650 | 1.259 | 34.92 | 43.96 | 43.99 | 0 | 0 | 0 | 0 | 0 | 0 | 0 | 0 | 0 | 0 | 2 | 91.43 | 77.07 | 170 | 6993.7 | 697.5 | 0
等径 | 7.8 | 99.9 | 1.01 | 0.135 | 7.9 | 1342.7 | 0 | 1636.95 | 80 | 0 | 12 | 0 | 1.07 | 0.14 | 898.1 | 83.21 | -0.03 | 898.1 | 1.053 | 237 | 0 | 0 | 0 | 227.8 | -0.2 | 222.8 | 42.26 | 29.37 | 7.41 | 0 | 200 | 0.43 | 3.98 | 3.95 | 1497.32 | 8.2 | 100 | 59.6 | 60 | 21.1 | 21 | 1288 | 1460 | 0 | -0.0011 | 650 | 1.259 | 34.91 | 43.95 | 43.99 | 0 | 0 | 0 | 0 | 0 | 0 | 0 | 0 | 0 | 0 | 2 | 91.55 | 76.95 | 170 | 6994.5 | 697.6 | 0
等径 | 7.8 | 100 | 1.02 | 0.135 | 7.9 | 1342.7 | 0 | 1639.26 | 59 | 0 | 12 | 0 | 1.07 | 0.135 | 899.1 | 83.36 | -0.03 | 899.1 | 1.053 | 237 | 0 | 0 | 0 | 227.8 | -0.2 | 227.3 | 42.24 | 29.37 | 7.41 | 0 | 200 | 0.44 | 4.02 | 3.95 | 1501.39 | 8.2 | 100 | 59.6 | 60 | 21.1 | 21 | 1288.1 | 1460 | 0 | -0.0008 | 650 | 1.258 | 34.94 | 43.95 | 43.99 | 0 | 0 | 0 | 0 | 0 | 0 | 0 | 0 | 0 | 0 | 2 | 91.61 | 76.89 | 170 | 6995.3 | 697.7 | 0
等径 | 7.8 | 99.9 | 1.1 | 0.135 | 7.9 | 1342.7 | 0 | 1640.41 | 61 | 0 | 12 | 0 | 1.07 | 0.148 | 899.9 | 83.45 | -0.07 | 899.9 | 1.053 | 237 | 0 | 0 | 0 | 227.8 | -0.2 | 227.2 | 42.25 | 29.37 | 7.41 | 0 | 200 | 0.5 | 4.01 | 3.95 | 1505.46 | 8.1 | 100 | 59.6 | 60 | 21 | 21 | 1288.1 | 1460 | 0 | -0.0016 | 650 | 1.258 | 34.93 | 43.94 | 43.99 | 0 | 0 | 0 | 0 | 0 | 0 | 0 | 0 | 0 | 0 | 2 | 91.7 | 76.8 | 170.1 | 6995.8 | 697.8 | 0
等径 | 7.8 | 99.9 | 1.05 | 0.135 | 7.9 | 1342.7 | 0 | 1636.95 | 53 | 0 | 12 | 0 | 1.07 | 0.141 | 900.9 | 83.6 | -0.05 | 900.9 | 1.053 | 237 | 0 | 0 | 0 | 227.7 | -0.3 | 232.1 | 42.28 | 29.37 | 7.41 | 0 | 200 | 0.3 | 4.09 | 3.98 | 1497.32 | 8.1 | 100 | 59.6 | 60 | 21.1 | 21 | 1288.2 | 1460 | 0 | -0.0016 | 650 | 1.257 | 34.94 | 43.92 | 43.99 | 0 | 0 | 0 | 0 | 0 | 0 | 0 | 0 | 0 | 0 | 2 | 91.83 | 76.67 | 170.1 | 6996.6 | 697.8 | 0
等径 | 7.8 | 99.9 | 1.05 | 0.135 | 7.9 | 1342.8 | 0 | 1639.26 | 117 | 0 | 12 | 0 | 1.07 | 0.142 | 901.9 | 83.73 | -0.05 | 901.9 | 1.053 | 237 | 0 | 0 | 0 | 227.6 | -0.4 | 233.7 | 42.26 | 29.37 | 7.41 | 0 | 200 | 0.37 | 4.14 | 4.02 | 1505.46 | 8.2 | 100 | 59.6 | 60 | 21 | 21 | 1288.3 | 1460 | 0 | -0.0009 | 650 | 1.26 | 34.92 | 44 | 43.99 | 0 | 0 | 0 | 0 | 0 | 0 | 0 | 0 | 0 | 0 | 2 | 91.94 | 76.56 | 170.1 | 6997.3 | 697.9 | 0
等径 | 7.8 | 99.9 | 1 | 0.135 | 7.9 | 1342.8 | 0 | 1635.8 | 103 | 0 | 12 | 0 | 1.07 | 0.137 | 902.9 | 83.87 | -0.03 | 902.9 | 1.053 | 237 | 0 | 0 | 0 | 227.6 | -0.4 | 233.7 | 42.29 | 29.37 | 7.41 | 0 | 200 | 0.37 | 4.18 | 4.06 | 1509.52 | 8.2 | 100 | 59.6 | 60 | 21 | 21 | 1288.4 | 1460 | 0 | -0.0007 | 650 | 1.26 | 34.92 | 44 | 43.99 | 0 | 0 | 0 | 0 | 0 | 0 | 0 | 0 | 0 | 0 | 2 | 92.06 | 76.44 | 170.1 | 6998 | 698 | 0
等径 | 7.8 | 99.9 | 1.07 | 0.135 | 7.9 | 1342.9 | 0 | 1640.41 | 95 | 0 | 12 | 0 | 1.07 | 0.146 | 904 | 84.03 | -0.03 | 904 | 1.053 | 237 | 0 | 0 | 0 | 227.7 | -0.3 | 231.8 | 42.23 | 29.37 | 7.41 | 0 | 200 | 0.44 | 4.21 | 4.11 | 1509.52 | 8.1 | 100 | 59.6 | 60 | 21.3 | 21 | 1288.4 | 1460 | 0 | -0.0001 | 650 | 1.26 | 34.93 | 44.01 | 43.99 | 0 | 0 | 0 | 0 | 0 | 0 | 0 | 0 | 0 | 0 | 2 | 92.15 | 76.35 | 170.1 | 6998.8 | 698.1 | 0
等径 | 7.8 | 99.9 | 0.95 | 0.135 | 7.9 | 1342.9 | 0 | 1636.95 | 37 | 0 | 12 | 0 | 1.07 | 0.133 | 905 | 84.16 | -0.04 | 905 | 1.053 | 237 | 0 | 0 | 0 | 227.6 | -0.4 | 230.8 | 42.29 | 29.37 | 7.41 | 0 | 200 | 0.46 | 4.22 | 4.15 | 1509.52 | 8.2 | 100 | 59.6 | 60 | 21.2 | 21 | 1288.4 | 1460 | 0 | -0.0013 | 650 | 1.26 | 34.91 | 43.99 | 43.99 | 0 | 0 | 0 | 0 | 0 | 0 | 0 | 0 | 0 | 0 | 2 | 92.26 | 76.24 | 170.2 | 6999.5 | 698.2 | 0
等径 | 7.8 | 99.9 | 1.05 | 0.135 | 7.9 | 1342.9 | 0 | 1642.72 | 57 | 0 | 12 | 0 | 1.07 | 0.143 | 905.9 | 84.27 | -0.06 | 905.9 | 1.053 | 237 | 0 | 0 | 0 | 227.7 | -0.3 | 227.6 | 42.27 | 29.37 | 7.41 | 0 | 200 | 0.53 | 4.16 | 4.18 | 1505.46 | 8.1 | 100 | 59.6 | 60 | 21 | 21 | 1288.5 | 1460 | 0 | -0.0015 | 650 | 1.259 | 34.91 | 43.95 | 43.99 | 0 | 0 | 0 | 0 | 0 | 0 | 0 | 0 | 0 | 0 | 2 | 92.31 | 76.19 | 170.2 | 7000.1 | 698.3 | 0
等径 | 7.8 | 99.9 | 1.07 | 0.135 | 7.9 | 1342.9 | 0 | 1646.18 | 207 | 0 | 12 | 0 | 1.07 | 0.138 | 906.9 | 84.42 | -0.05 | 906.9 | 1.053 | 237 | 0 | 0 | 0 | 227.7 | -0.3 | 230.4 | 42.25 | 29.37 | 7.41 | 0 | 200 | 0.44 | 4.16 | 4.19 | 1505.46 | 8.2 | 100 | 59.6 | 60 | 21.6 | 21 | 1288.6 | 1460 | 0 | -0.0012 | 650 | 1.259 | 34.93 | 43.98 | 43.99 | 0 | 0 | 0 | 0 | 0 | 0 | 0 | 0 | 0 | 0 | 2 | 92.39 | 76.11 | 170.2 | 7000.8 | 698.4 | 0
等径 | 7.8 | 99.9 | 1.07 | 0.135 | 7.9 | 1342.9 | 0 | 1639.26 | 82 | 0 | 12 | 0 | 1.07 | 0.142 | 908 | 84.57 | -0.01 | 908 | 1.053 | 237 | 0 | 0 | 0 | 227.8 | -0.2 | 225.6 | 42.26 | 29.37 | 7.41 | 0 | 200 | 0.38 | 4.14 | 4.18 | 1505.46 | 8.1 | 100 | 59.6 | 60 | 21.2 | 21 | 1288.7 | 1460 | 0 | 0.0001 | 650 | 1.259 | 34.91 | 43.95 | 43.99 | 0 | 0 | 0 | 0 | 0 | 0 | 0 | 0 | 0 | 0 | 2 | 92.5 | 76 | 170.2 | 7001.6 | 698.5 | 0
等径 | 7.8 | 99.9 | 1.06 | 0.135 | 7.9 | 1342.9 | 0 | 1642.72 | 92 | 0 | 12 | 0 | 1.07 | 0.14 | 909 | 84.71 | -0.02 | 909 | 1.053 | 237 | 0 | 0 | 0 | 227.8 | -0.2 | 229.4 | 42.2 | 29.37 | 7.41 | 0 | 200 | 0.32 | 4.12 | 4.16 | 1513.59 | 8.2 | 100 | 59.6 | 60 | 21 | 21 | 1288.9 | 1460 | 0 | -0.0009 | 650 | 1.258 | 34.92 | 43.93 | 43.99 | 0 | 0 | 0 | 0 | 0 | 0 | 0 | 0 | 0 | 0 | 2 | 92.59 | 75.91 | 170.2 | 7002.3 | 698.5 | 0
等径 | 7.8 | 99.9 | 1.02 | 0.135 | 7.9 | 1342.9 | 0 | 1643.87 | 107 | 0 | 12 | 0 | 1.07 | 0.137 | 910.1 | 84.85 | -0.04 | 910.1 | 1.053 | 237 | 0 | 0 | 0 | 227.8 | -0.2 | 225.8 | 42.22 | 29.37 | 7.41 | 0 | 200 | 0.37 | 4.11 | 4.14 | 1517.66 | 8.2 | 100 | 59.6 | 60 | 21.2 | 21 | 1289.1 | 1460 | 0 | -0.0007 | 650 | 1.26 | 34.92 | 44 | 43.99 | 0 | 0 | 0 | 0 | 0 | 0 | 0 | 0 | 0 | 0 | 2 | 92.7 | 75.8 | 170.3 | 7003 | 698.6 | 0
等径 | 7.8 | 100 | 1 | 0.135 | 7.9 | 1342.9 | 0 | 1639.26 | 65 | 0 | 12 | 0 | 1.07 | 0.135 | 911.2 | 85.01 | -0.03 | 911.2 | 1.053 | 237 | 0 | 0 | 0 | 227.7 | -0.3 | 221.7 | 42.19 | 29.37 | 7.41 | 0 | 200 | 0.37 | 4.11 | 4.12 | 1505.46 | 8.2 | 100 | 59.6 | 60 | 21 | 21 | 1289.2 | 1460 | 0 | -0.0012 | 650 | 1.259 | 34.93 | 43.98 | 43.99 | 0 | 0 | 0 | 0 | 0 | 0 | 0 | 0 | 0 | 0 | 2 | 92.8 | 75.7 | 170.3 | 7003.9 | 698.7 | 0
等径 | 7.8 | 99.9 | 1.05 | 0.135 | 7.9 | 1342.9 | 0 | 1641.56 | 68 | 0 | 12 | 0 | 1.07 | 0.141 | 912 | 85.12 | -0.04 | 912 | 1.053 | 237 | 0 | 0 | 0 | 227.8 | -0.2 | 219.7 | 42.18 | 29.37 | 7.41 | 0 | 200 | 0.35 | 4.12 | 4.12 | 1501.39 | 8.2 | 100 | 59.6 | 60 | 21.2 | 21 | 1289.2 | 1460 | 0 | -0.0011 | 650 | 1.258 | 34.92 | 43.93 | 43.99 | 0 | 0 | 0 | 0 | 0 | 0 | 0 | 0 | 0 | 0 | 2 | 92.86 | 75.64 | 170.3 | 7004.4 | 698.8 | 0
等径 | 7.8 | 99.9 | 1.03 | 0.135 | 7.9 | 1342.9 | 0 | 1641.56 | 53 | 0 | 12 | 0 | 1.08 | 0.144 | 913.5 | 85.31 | 0 | 913.4 | 1.053 | 237 | 0 | 0 | 0 | 227.8 | -0.2 | 223.8 | 42.19 | 29.37 | 7.41 | 0 | 200 | 0.35 | 4.16 | 4.11 | 1517.66 | 8.1 | 100 | 59.5 | 60 | 21 | 21 | 1289.3 | 1460 | 0 | 0 | 650 | 1.259 | 34.92 | 43.96 | 43.99 | 0 | 0 | 0 | 0 | 0 | 0 | 0 | 0 | 0 | 0 | 2 | 92.99 | 75.51 | 170.3 | 7005.4 | 698.9 | 0
等径 | 7.8 | 99.9 | 1.04 | 0.135 | 7.9 | 1342.9 | 0 | 1642.72 | 83 | 0 | 12 | 0 | 1.08 | 0.137 | 914.2 | 85.42 | -0.03 | 914.2 | 1.053 | 237 | 0 | 0 | 0 | 227.8 | -0.2 | 224 | 42.2 | 29.37 | 7.41 | 0 | 200 | 0.44 | 4.17 | 4.11 | 1509.52 | 8.2 | 100 | 59.6 | 60 | 21.3 | 21 | 1289.3 | 1460 | 0 | -0.0017 | 650 | 1.259 | 34.94 | 43.99 | 43.99 | 0 | 0 | 0 | 0 | 0 | 0 | 0 | 0 | 0 | 0 | 2 | 93.1 | 75.4 | 170.3 | 7005.9 | 699 | 0
等径 | 7.8 | 99.9 | 1.03 | 0.135 | 7.9 | 1342.9 | 0 | 1640.41 | 217 | 0 | 12 | 0 | 1.08 | 0.137 | 915.4 | 85.59 | -0.03 | 915.4 | 1.053 | 237 | 0 | 0 | 0 | 227.8 | -0.2 | 227.2 | 42.19 | 29.37 | 7.41 | 0 | 200 | 0.31 | 4.2 | 4.13 | 1501.39 | 8.2 | 100 | 59.5 | 60 | 21.1 | 21 | 1289.4 | 1460 | 0 | -0.0009 | 650 | 1.258 | 34.91 | 43.92 | 43.99 | 0 | 0 | 0 | 0 | 0 | 0 | 0 | 0 | 0 | 0 | 2 | 93.17 | 75.33 | 170.4 | 7006.8 | 699.1 | 0
等径 | 7.8 | 99.9 | 1.12 | 0.135 | 7.9 | 1342.9 | 0 | 1641.56 | 102 | 0 | 12 | 0 | 1.08 | 0.151 | 916.4 | 85.71 | -0.02 | 916.4 | 1.053 | 237 | 0 | 0 | 0 | 227.9 | -0.1 | 228.8 | 42.19 | 29.37 | 7.41 | 0 | 200 | 0.36 | 4.24 | 4.15 | 1505.46 | 8.2 | 100 | 59.6 | 60 | 21.1 | 21 | 1289.4 | 1460 | 0 | -0.0011 | 650 | 1.26 | 34.9 | 43.97 | 43.99 | 0 | 0 | 0 | 0 | 0 | 0 | 0 | 0 | 0 | 0 | 2 | 93.26 | 75.24 | 170.4 | 7007.4 | 699.2 | 0
等径 | 7.8 | 99.9 | 1.08 | 0.135 | 7.9 | 1342.9 | 0 | 1641.56 | 139 | 0 | 12 | 0 | 1.08 | 0.142 | 917.2 | 85.84 | -0.01 | 917.2 | 1.053 | 237 | 0 | 0 | 0 | 227.9 | -0.1 | 228.9 | 42.13 | 29.37 | 7.41 | 0 | 200 | 0.27 | 4.24 | 4.18 | 1513.59 | 8.1 | 100 | 59.6 | 60 | 21 | 21 | 1289.4 | 1460 | 0 | 0.0003 | 650 | 1.259 | 34.95 | 44 | 43.99 | 0 | 0 | 0 | 0 | 0 | 0 | 0 | 0 | 0 | 0 | 2 | 93.35 | 75.15 | 170.4 | 7008.1 | 699.2 | 0
等径 | 7.8 | 99.9 | 1.02 | 0.135 | 7.9 | 1343 | 0 | 1643.87 | 99 | 0 | 12 | 0 | 1.08 | 0.137 | 918.4 | 85.99 | -0.01 | 918.4 | 1.053 | 237 | 0 | 0 | 0 | 227.9 | -0.1 | 225.2 | 42.11 | 29.37 | 7.41 | 0 | 200 | 0.26 | 4.26 | 4.22 | 1509.52 | 8.2 | 100 | 59.6 | 60 | 21.1 | 21 | 1289.4 | 1460 | 0 | -0.0005 | 650 | 1.259 | 34.92 | 43.96 | 43.99 | 0 | 0 | 0 | 0 | 0 | 0 | 0 | 0 | 0 | 0 | 2 | 93.44 | 75.06 | 170.4 | 7008.8 | 699.3 | 0
等径 | 7.8 | 99.9 | 1.02 | 0.135 | 7.9 | 1343 | 0 | 1646.18 | 135 | 0 | 12 | 0 | 1.08 | 0.132 | 919.4 | 86.14 | -0.02 | 919.4 | 1.053 | 237 | 0 | 0 | 0 | 227.9 | -0.2 | 224.9 | 42.16 | 29.37 | 7.41 | 0 | 200 | 0.3 | 4.28 | 4.24 | 1513.59 | 8.2 | 100 | 59.6 | 60 | 21 | 21 | 1289.5 | 1460 | 0 | -0.0009 | 650 | 1.26 | 34.91 | 43.99 | 44 | 0 | 0 | 0 | 0 | 0 | 0 | 0 | 0 | 0 | 0 | 2 | 93.57 | 74.93 | 170.5 | 7009.5 | 699.4 | 0
等径 | 7.8 | 99.9 | 0.97 | 0.135 | 7.9 | 1343 | 0 | 1645.03 | 95 | 0 | 12 | 0 | 1.08 | 0.135 | 920.5 | 86.28 | 0 | 920.5 | 1.052 | 237 | 0 | 0 | 0 | 227.9 | -0.2 | 224.6 | 42.19 | 29.37 | 7.41 | 0 | 200 | 0.32 | 4.29 | 4.26 | 1505.46 | 8.2 | 100 | 59.6 | 60 | 21 | 21 | 1289.6 | 1460 | 0 | 0.0006 | 650 | 1.259 | 34.92 | 43.96 | 44 | 0 | 0 | 0 | 0 | 0 | 0 | 0 | 0 | 0 | 0 | 2 | 93.65 | 74.85 | 170.5 | 7010.3 | 699.5 | 0
等径 | 7.8 | 100 | 1.09 | 0.135 | 7.9 | 1343 | 0 | 1646.18 | 105 | 0 | 12 | 0 | 1.08 | 0.15 | 921.5 | 86.42 | -0.01 | 921.5 | 1.052 | 237 | 0 | 0 | 0 | 228 | 0 | 226.9 | 42.14 | 29.37 | 7.41 | 0 | 200 | 0.3 | 4.31 | 4.27 | 1525.8 | 8.2 | 100 | 59.6 | 60 | 21.1 | 21 | 1289.8 | 1460 | 0 | 0.0003 | 650 | 1.26 | 34.91 | 43.99 | 44 | 0 | 0 | 0 | 0 | 0 | 0 | 0 | 0 | 0 | 0 | 2 | 93.78 | 74.72 | 170.5 | 7011 | 699.6 | 0
等径 | 7.8 | 99.9 | 1.01 | 0.135 | 7.9 | 1343 | 0 | 1645.03 | 86 | 0 | 12 | 0 | 1.08 | 0.141 | 922.6 | 86.57 | -0.02 | 922.5 | 1.052 | 237 | 0 | 0 | 0 | 227.9 | -0.1 | 225.7 | 42.14 | 29.37 | 7.41 | 0 | 200 | 0.35 | 4.27 | 4.28 | 1513.59 | 8.1 | 100 | 59.6 | 60 | 21.3 | 21 | 1290 | 1460 | 0 | -0.0009 | 650 | 1.26 | 34.91 | 43.99 | 44 | 0 | 0 | 0 | 0 | 0 | 0 | 0 | 0 | 0 | 0 | 2 | 93.9 | 74.6 | 170.5 | 7011.7 | 699.7 | 0
等径 | 7.8 | 99.9 | 1.04 | 0.135 | 7.9 | 1343 | 0 | 1642.72 | 28 | 0 | 12 | 0 | 1.08 | 0.142 | 923.8 | 86.72 | -0.02 | 923.8 | 1.052 | 237 | 0 | 0 | 0 | 227.9 | -0.1 | 227.5 | 42.08 | 29.37 | 7.41 | 0 | 200 | 0.26 | 4.25 | 4.29 | 1509.52 | 8.1 | 100 | 59.6 | 60 | 21.2 | 21 | 1290.1 | 1460 | 0 | 0 | 650 | 1.259 | 34.95 | 44 | 44 | 0 | 0 | 0 | 0 | 0 | 0 | 0 | 0 | 0 | 0 | 2 | 93.98 | 74.52 | 170.5 | 7012.5 | 699.8 | 0
等径 | 7.8 | 99.9 | 1.07 | 0.135 | 7.9 | 1343 | 0 | 1642.72 | 111 | 0 | 12 | 0 | 1.08 | 0.148 | 924.8 | 86.86 | -0.01 | 924.8 | 1.052 | 237 | 0 | 0 | 0 | 227.9 | -0.1 | 230.9 | 42.14 | 29.37 | 7.41 | 0 | 200 | 0.26 | 4.17 | 4.28 | 1517.66 | 8.2 | 100 | 59.6 | 60 | 21.1 | 21 | 1290.3 | 1460 | 0 | 0 | 650 | 1.258 | 34.92 | 43.93 | 44 | 0 | 0 | 0 | 0 | 0 | 0 | 0 | 0 | 0 | 0 | 2 | 94.11 | 74.39 | 170.6 | 7013.2 | 699.9 | 0
等径 | 7.8 | 99.9 | 1.08 | 0.135 | 7.9 | 1343 | 0 | 1650.82 | 92 | 0 | 12 | 0 | 1.08 | 0.148 | 925.8 | 87 | -0.04 | 925.8 | 1.052 | 237 | 0 | 0 | 0 | 227.9 | -0.1 | 231.3 | 42.11 | 29.37 | 7.41 | 0 | 200 | 0.27 | 4.07 | 4.25 | 1517.66 | 8.2 | 100 | 59.6 | 60 | 21.2 | 21 | 1290.3 | 1460 | 0 | -0.0007 | 650 | 1.258 | 34.91 | 43.92 | 44 | 0 | 0 | 0 | 0 | 0 | 0 | 0 | 0 | 0 | 0 | 2 | 94.17 | 74.33 | 170.6 | 7013.9 | 700 | 0
等径 | 7.8 | 99.9 | 1.12 | 0.135 | 7.9 | 1342.9 | 0 | 1642.72 | 60 | 0 | 12 | 0 | 1.08 | 0.149 | 926.9 | 87.15 | -0.04 | 926.9 | 1.052 | 237 | 0 | 0 | 0 | 227.8 | -0.1 | 232.8 | 42.12 | 29.37 | 7.41 | 0 | 200 | 0.3 | 3.99 | 4.18 | 1513.59 | 8.2 | 100 | 59.6 | 60 | 21 | 21 | 1290.4 | 1460 | 0 | -0.0008 | 650 | 1.259 | 34.92 | 43.96 | 44 | 0 | 0 | 0 | 0 | 0 | 0 | 0 | 0 | 0 | 0 | 2 | 94.29 | 74.21 | 170.6 | 7014.7 | 700.1 | 0
等径 | 7.8 | 99.9 | 1.12 | 0.135 | 7.9 | 1342.9 | 0 | 1648.5 | 211 | 0 | 12 | 0 | 1.08 | 0.151 | 927.8 | 87.28 | 0.01 | 927.8 | 1.052 | 237 | 0 | 0 | 0 | 228 | 0 | 234.2 | 42.11 | 29.37 | 7.41 | 0 | 200 | 0.29 | 3.89 | 4.11 | 1525.8 | 8.2 | 100 | 59.6 | 60 | 21 | 21 | 1290.6 | 1460 | 0 | 0.0004 | 650 | 1.261 | 34.92 | 44.03 | 44.01 | 0 | 0 | 0 | 0 | 0 | 0 | 0 | 0 | 0 | 0 | 2 | 94.38 | 74.12 | 170.6 | 7015.3 | 700.1 | 0
等径 | 7.8 | 99.9 | 1.01 | 0.135 | 7.9 | 1342.8 | 0 | 1646.18 | 98 | 0 | 12 | 0 | 1.08 | 0.139 | 928.8 | 87.42 | -0.02 | 928.8 | 1.052 | 237 | 0 | 0 | 0 | 227.9 | -0.1 | 237.3 | 42.14 | 29.37 | 7.41 | 0 | 200 | 0.32 | 3.82 | 4.02 | 1517.66 | 8.1 | 100 | 59.6 | 60 | 21 | 21 | 1290.7 | 1460 | 0 | -0.0004 | 650 | 1.26 | 34.93 | 44.01 | 44.01 | 0 | 0 | 0 | 0 | 0 | 0 | 0 | 0 | 0 | 0 | 2 | 94.52 | 73.98 | 170.6 | 7016 | 700.2 | 0
等径 | 7.8 | 99.9 | 1.03 | 0.135 | 7.9 | 1342.7 | 0 | 1646.18 | 106 | 0 | 12 | 0 | 1.08 | 0.139 | 929.9 | 87.56 | -0.03 | 929.9 | 1.052 | 237 | 0 | 0 | 0 | 227.8 | -0.2 | 233.5 | 42.16 | 29.37 | 7.41 | 0 | 200 | 0.34 | 3.77 | 3.93 | 1509.52 | 8.1 | 100 | 59.6 | 60 | 21.1 | 21 | 1290.8 | 1460 | 0 | -0.001 | 650 | 1.259 | 34.93 | 43.98 | 44.01 | 0 | 0 | 0 | 0 | 0 | 0 | 0 | 0 | 0 | 0 | 2 | 94.58 | 73.92 | 170.7 | 7016.8 | 700.3 | 0
等径 | 7.8 | 100 | 1.1 | 0.135 | 7.9 | 1342.6 | 0 | 1648.5 | 82 | 0 | 12 | 0 | 1.08 | 0.143 | 930.8 | 87.69 | -0.02 | 930.8 | 1.052 | 237 | 0 | 0 | 0 | 227.9 | -0.1 | 235.6 | 42.15 | 29.37 | 7.41 | 0 | 200 | 0.4 | 3.74 | 3.87 | 1517.66 | 8.1 | 100 | 59.6 | 60 | 21.2 | 21 | 1290.8 | 1460 | 0 | -0.0006 | 650 | 1.259 | 34.95 | 44 | 44.01 | 0 | 0 | 0 | 0 | 0 | 0 | 0 | 0 | 0 | 0 | 2 | 94.68 | 73.82 | 170.7 | 7017.4 | 700.4 | 0
等径 | 7.8 | 100 | 1.08 | 0.135 | 7.9 | 1342.6 | 0 | 1647.34 | 87 | 0 | 12 | 0 | 1.08 | 0.145 | 932.1 | 87.87 | -0.03 | 932.1 | 1.052 | 237 | 0 | 0 | 0 | 227.9 | -0.1 | 235.3 | 42.18 | 29.37 | 7.41 | 0 | 200 | 0.3 | 3.71 | 3.8 | 1513.59 | 8.1 | 100 | 59.6 | 60 | 21.1 | 21 | 1290.9 | 1460 | 0 | -0.0006 | 650 | 1.26 | 34.9 | 43.97 | 44.01 | 0 | 0 | 0 | 0 | 0 | 0 | 0 | 0 | 0 | 0 | 2 | 94.81 | 73.69 | 170.7 | 7018.3 | 700.5 | 0
等径 | 7.8 | 99.9 | 1.04 | 0.135 | 7.9 | 1342.5 | 0 | 1648.5 | 77 | 0 | 12 | 0 | 1.08 | 0.139 | 933 | 88 | -0.03 | 933 | 1.052 | 237 | 0 | 0 | 0 | 227.8 | -0.2 | 232.9 | 42.14 | 29.37 | 7.41 | 0 | 200 | 0.3 | 3.79 | 3.76 | 1525.8 | 8.1 | 100 | 59.6 | 60 | 21 | 21 | 1291 | 1460 | 0 | -0.0014 | 650 | 1.26 | 34.91 | 43.99 | 44.01 | 0 | 0 | 0 | 0 | 0 | 0 | 0 | 0 | 0 | 0 | 2 | 94.9 | 73.6 | 170.7 | 7019 | 700.6 | 0
等径 | 7.8 | 99.9 | 1.03 | 0.135 | 7.9 | 1342.5 | 0 | 1646.18 | 55 | 0 | 12 | 0 | 1.08 | 0.145 | 933.9 | 88.11 | -0.03 | 933.9 | 1.052 | 237 | 0 | 0 | 0 | 227.8 | -0.2 | 228.1 | 42.1 | 29.37 | 7.41 | 0 | 200 | 0.43 | 3.75 | 3.75 | 1517.66 | 8.1 | 100 | 59.6 | 60 | 21.2 | 21 | 1291.1 | 1460 | 0 | -0.0001 | 650 | 1.26 | 34.93 | 44.01 | 44.01 | 0 | 0 | 0 | 0 | 0 | 0 | 0 | 0 | 0 | 0 | 2 | 95.01 | 73.49 | 170.7 | 7019.6 | 700.7 | 0
等径 | 7.8 | 99.9 | 1.02 | 0.135 | 7.9 | 1342.5 | 0 | 1648.5 | 95 | 0 | 12 | 0 | 1.08 | 0.137 | 935.1 | 88.29 | -0.01 | 935.1 | 1.052 | 237 | 0 | 0 | 0 | 227.8 | -0.2 | 226.3 | 42.11 | 29.37 | 7.41 | 0 | 200 | 0.44 | 3.83 | 3.75 | 1525.8 | 8.2 | 100 | 59.6 | 60 | 21.1 | 21 | 1291.2 | 1460 | 0 | -0.0007 | 650 | 1.257 | 34.92 | 43.89 | 44.01 | 0 | 0 | 0 | 0 | 0 | 0 | 0 | 0 | 0 | 0 | 2 | 95.1 | 73.4 | 170.8 | 7020.5 | 700.8 | 0
等径 | 7.8 | 99.9 | 1.05 | 0.135 | 7.9 | 1342.5 | 0 | 1653.14 | 82 | 0 | 12 | 0 | 1.08 | 0.14 | 936 | 88.4 | -0.02 | 936 | 1.052 | 237 | 0 | 0 | 0 | 227.9 | -0.1 | 223.4 | 42.07 | 29.37 | 7.41 | 0 | 200 | 0.45 | 3.93 | 3.77 | 1525.8 | 8.2 | 100 | 59.6 | 60 | 21.1 | 21 | 1291.3 | 1460 | 0 | 0 | 650 | 1.26 | 34.92 | 44 | 44.01 | 0 | 0 | 0 | 0 | 0 | 0 | 0 | 0 | 0 | 0 | 2 | 95.18 | 73.32 | 170.8 | 7021 | 700.8 | 0
等径 | 7.8 | 100 | 1.02 | 0.135 | 7.9 | 1342.6 | 0 | 1650.82 | 75 | 0 | 12 | 0 | 1.08 | 0.137 | 937.2 | 88.57 | -0.02 | 937.2 | 1.052 | 237 | 0 | 0 | 0 | 227.9 | -0.1 | 221.9 | 42.11 | 29.37 | 7.41 | 0 | 200 | 0.4 | 3.96 | 3.83 | 1521.73 | 8.1 | 100 | 59.6 | 60 | 21 | 21 | 1291.3 | 1460 | 0 | -0.001 | 650 | 1.26 | 34.93 | 44.01 | 44.01 | 0 | 0 | 0 | 0 | 0 | 0 | 0 | 0 | 0 | 0 | 2 | 95.29 | 73.21 | 170.8 | 7021.9 | 700.9 | 0
等径 | 7.8 | 99.9 | 1.07 | 0.135 | 7.9 | 1342.7 | 0 | 1647.34 | 105 | 0 | 12 | 0 | 1.08 | 0.147 | 938.2 | 88.7 | -0.01 | 938.2 | 1.052 | 237 | 0 | 0 | 0 | 227.9 | -0.1 | 223.7 | 42.12 | 29.37 | 7.41 | 0 | 200 | 0.37 | 4.06 | 3.89 | 1509.52 | 8.1 | 100 | 59.5 | 60 | 21.1 | 21 | 1291.6 | 1460 | 0 | -0.0002 | 650 | 1.26 | 34.93 | 44.01 | 44.02 | 0 | 0 | 0 | 0 | 0 | 0 | 0 | 0 | 0 | 0 | 2 | 95.4 | 73.1 | 170.8 | 7022.6 | 701 | 0
等径 | 7.8 | 99.9 | 1.04 | 0.135 | 7.9 | 1342.7 | 0 | 1651.98 | 135 | 0 | 12 | 0 | 1.08 | 0.136 | 939.2 | 88.84 | -0.03 | 939.2 | 1.052 | 237 | 0 | 0 | 0 | 227.9 | -0.1 | 227.8 | 42.11 | 29.37 | 7.41 | 0 | 200 | 0.45 | 4.11 | 3.97 | 1513.59 | 8.2 | 100 | 59.6 | 60 | 21 | 21 | 1291.7 | 1460 | 0 | -0.0014 | 650 | 1.26 | 34.93 | 44.01 | 44.02 | 0 | 0 | 0 | 0 | 0 | 0 | 0 | 0 | 0 | 0 | 2 | 95.49 | 73.01 | 170.8 | 7023.3 | 701.1 | 0
等径 | 7.8 | 99.9 | 1.02 | 0.135 | 7.9 | 1342.8 | 0 | 1651.98 | 236 | 0 | 12 | 0 | 1.08 | 0.135 | 940.2 | 88.98 | -0.02 | 940.1 | 1.052 | 237 | 0 | 0 | 0 | 227.9 | -0.1 | 228.6 | 42.07 | 29.37 | 7.41 | 0 | 200 | 0.36 | 4.27 | 4.04 | 1513.59 | 8.2 | 100 | 59.6 | 60 | 21 | 21 | 1291.8 | 1460 | 0 | -0.0006 | 650 | 1.26 | 34.94 | 44.02 | 44.02 | 0 | 0 | 0 | 0 | 0 | 0 | 0 | 0 | 0 | 0 | 2 | 95.61 | 72.89 | 170.9 | 7023.9 | 701.2 | 0
等径 | 7.8 | 99.9 | 1.04 | 0.135 | 7.9 | 1342.9 | 0 | 1650.82 | 46 | 0 | 12 | 0 | 1.08 | 0.14 | 941.4 | 89.14 | -0.04 | 941.4 | 1.052 | 237 | 0 | 0 | 0 | 227.8 | -0.2 | 231 | 42.06 | 29.37 | 7.41 | 0 | 200 | 0.42 | 4.43 | 4.14 | 1513.59 | 8.2 | 100 | 59.6 | 60 | 21 | 21 | 1292.1 | 1460 | 0 | -0.001 | 650 | 1.26 | 34.92 | 44 | 44.02 | 0 | 0 | 0 | 0 | 0 | 0 | 0 | 0 | 0 | 0 | 2 | 95.7 | 72.8 | 170.9 | 7024.8 | 701.3 | 0
等径 | 7.8 | 99.9 | 1 | 0.135 | 7.9 | 1343 | 0 | 1651.98 | 103 | 0 | 12 | 0 | 1.08 | 0.137 | 942.4 | 89.27 | -0.01 | 942.2 | 1.052 | 237 | 0 | 0 | 0 | 227.8 | -0.2 | 227.2 | 42.07 | 29.37 | 7.41 | 0 | 200 | 0.37 | 4.47 | 4.22 | 1517.66 | 8.2 | 100 | 59.6 | 60 | 21 | 21 | 1292.1 | 1460 | 0 | 0 | 650 | 1.26 | 34.94 | 44.02 | 44.02 | 0 | 0 | 0 | 0 | 0 | 0 | 0 | 0 | 0 | 0 | 2 | 95.77 | 72.73 | 170.9 | 7025.4 | 701.4 | 0
等径 | 7.8 | 99.9 | 1.02 | 0.135 | 7.9 | 1343.1 | 0 | 1655.47 | 15 | 0 | 12 | 0 | 1.08 | 0.139 | 943.4 | 89.42 | -0.03 | 943.4 | 1.052 | 237 | 0 | 0 | 0 | 227.8 | -0.2 | 230.3 | 42.08 | 29.37 | 7.41 | 0 | 200 | 0.34 | 4.49 | 4.32 | 1517.66 | 8.2 | 100 | 59.6 | 60 | 21 | 21 | 1292.3 | 1460 | 0 | -0.0003 | 650 | 1.259 | 34.93 | 43.98 | 44.02 | 0 | 0 | 0 | 0 | 0 | 0 | 0 | 0 | 0 | 0 | 2 | 95.91 | 72.59 | 170.9 | 7026.2 | 701.5 | 0
等径 | 7.8 | 99.9 | 1.05 | 0.135 | 7.9 | 1343.1 | 0 | 1656.63 | 73 | 0 | 12 | 0 | 1.08 | 0.148 | 944.4 | 89.55 | -0.04 | 944.4 | 1.052 | 237 | 0 | 0 | 0 | 227.7 | -0.3 | 225.8 | 42.03 | 29.37 | 7.41 | 0 | 200 | 0.29 | 4.55 | 4.39 | 1513.59 | 8.2 | 100 | 59.6 | 60 | 21.2 | 21 | 1292.6 | 1460 | 0 | -0.0009 | 650 | 1.26 | 34.93 | 44.01 | 44.02 | 0 | 0 | 0 | 0 | 0 | 0 | 0 | 0 | 0 | 0 | 2 | 95.97 | 72.53 | 171 | 7026.9 | 701.5 | 0
等径 | 7.8 | 99.9 | 1.04 | 0.135 | 7.9 | 1343.2 | 0 | 1653.14 | 129 | 0 | 12 | 0 | 1.08 | 0.136 | 945.4 | 89.69 | -0.04 | 945.4 | 1.052 | 237 | 0 | 0 | 0 | 227.8 | -0.2 | 232 | 42.09 | 29.37 | 7.41 | 0 | 200 | 0.27 | 4.49 | 4.45 | 1501.39 | 8.2 | 100 | 59.6 | 60 | 21.3 | 21 | 1292.8 | 1460 | 0 | -0.0015 | 650 | 1.259 | 34.92 | 43.96 | 44.02 | 0 | 0 | 0 | 0 | 0 | 0 | 0 | 0 | 0 | 0 | 2 | 96.08 | 72.42 | 171 | 7027.6 | 701.6 | 0
等径 | 7.8 | 99.9 | 1.08 | 0.135 | 7.9 | 1343.2 | 0 | 1658.96 | 77 | 0 | 12 | 0 | 1.08 | 0.143 | 946.4 | 89.83 | -0.05 | 946.4 | 1.052 | 237 | 0 | 0 | 0 | 227.7 | -0.3 | 231 | 42.06 | 29.37 | 7.41 | 0 | 200 | 0.38 | 4.43 | 4.48 | 1521.73 | 8.2 | 100 | 59.6 | 60 | 21.2 | 21 | 1293 | 1460 | 0 | -0.001 | 650 | 1.258 | 34.95 | 43.97 | 44.02 | 0 | 0 | 0 | 0 | 0 | 0 | 0 | 0 | 0 | 0 | 2 | 96.17 | 72.33 | 171 | 7028.3 | 701.7 | 0
等径 | 7.8 | 99.9 | 1.05 | 0.135 | 7.9 | 1343.2 | 0 | 1654.3 | 202 | 0 | 12 | 0 | 1.08 | 0.137 | 947.5 | 89.97 | -0.08 | 947.5 | 1.052 | 237 | 0 | 0 | 0 | 227.6 | -0.4 | 231.8 | 42.11 | 29.37 | 7.41 | 0 | 200 | 0.37 | 4.43 | 4.49 | 1521.73 | 8.2 | 100 | 59.6 | 60 | 21 | 21 | 1293.3 | 1460 | 0 | -0.002 | 650 | 1.258 | 34.94 | 43.95 | 44.02 | 0 | 0 | 0 | 0 | 0 | 0 | 0 | 0 | 0 | 0 | 2 | 96.32 | 72.18 | 171 | 7029.1 | 701.8 | 0
等径 | 7.8 | 99.9 | 1.06 | 0.135 | 7.9 | 1343.2 | 0 | 1654.3 | 84 | 0 | 12 | 0 | 1.08 | 0.141 | 948.5 | 90.11 | -0.05 | 948.5 | 1.052 | 237 | 0 | 0 | 0 | 227.6 | -0.4 | 236.4 | 42.1 | 29.37 | 7.41 | 0 | 200 | 0.32 | 4.35 | 4.47 | 1529.87 | 8.1 | 100 | 59.6 | 60 | 21.3 | 21 | 1293.4 | 1460 | 0 | -0.0007 | 650 | 1.261 | 34.93 | 44.05 | 44.02 | 0 | 0 | 0 | 0 | 0 | 0 | 0 | 0 | 0 | 0 | 2 | 96.42 | 72.08 | 171 | 7029.8 | 701.9 | 0
等径 | 7.8 | 99.9 | 1.04 | 0.135 | 7.9 | 1343.2 | 0 | 1654.3 | 98 | 0 | 12 | 0 | 1.08 | 0.14 | 949.4 | 90.24 | -0.07 | 949.4 | 1.052 | 237 | 0 | 0 | 0 | 227.5 | -0.5 | 237.1 | 42.13 | 29.37 | 7.41 | 0 | 200 | 0.3 | 4.3 | 4.43 | 1525.8 | 8.2 | 100 | 59.6 | 60 | 21.2 | 21 | 1293.5 | 1460 | 0 | -0.0014 | 650 | 1.261 | 34.93 | 44.05 | 44.01 | 0 | 0 | 0 | 0 | 0 | 0 | 0 | 0 | 0 | 0 | 2 | 96.51 | 71.99 | 171.1 | 7030.5 | 702 | 0
等径 | 7.8 | 99.9 | 1.01 | 0.135 | 7.9 | 1343.1 | 0 | 1655.47 | 78 | 0 | 12 | 0 | 1.08 | 0.137 | 950.4 | 90.38 | -0.05 | 950.4 | 1.052 | 237 | 0 | 0 | 0 | 227.6 | -0.4 | 234.1 | 42.09 | 29.37 | 7.41 | 0 | 200 | 0.4 | 4.23 | 4.37 | 1517.66 | 8.1 | 100 | 59.5 | 60 | 21 | 21 | 1293.7 | 1460 | 0 | -0.001 | 650 | 1.258 | 34.94 | 43.95 | 44.01 | 0 | 0 | 0 | 0 | 0 | 0 | 0 | 0 | 0 | 0 | 2 | 96.58 | 71.92 | 171.1 | 7031.2 | 702.1 | 0
等径 | 7.8 | 99.9 | 1.09 | 0.135 | 7.9 | 1343.1 | 0 | 1656.63 | 83 | 0 | 12 | 0 | 1.08 | 0.149 | 951.5 | 90.52 | -0.04 | 951.4 | 1.052 | 237 | 0 | 0 | 0 | 227.6 | -0.4 | 233.2 | 42.07 | 29.37 | 7.41 | 0 | 200 | 0.41 | 4.11 | 4.3 | 1525.8 | 8.2 | 100 | 59.6 | 60 | 21.3 | 21 | 1293.8 | 1460 | 0 | -0.0001 | 650 | 1.26 | 34.92 | 44 | 44.01 | 0 | 0 | 0 | 0 | 0 | 0 | 0 | 0 | 0 | 0 | 2 | 96.68 | 71.82 | 171.1 | 7032 | 702.2 | 0
等径 | 7.8 | 99.9 | 1.03 | 0.135 | 7.9 | 1343 | 0 | 1655.47 | 119 | 0 | 12 | 0 | 1.08 | 0.142 | 952.4 | 90.66 | -0.03 | 952.4 | 1.052 | 237 | 0 | 0 | 0 | 227.6 | -0.4 | 232.3 | 42.1 | 29.37 | 7.41 | 0 | 200 | 0.44 | 4.08 | 4.23 | 1525.8 | 8.2 | 100 | 59.6 | 60 | 21 | 21 | 1293.9 | 1460 | 0 | -0.0011 | 650 | 1.259 | 34.92 | 43.96 | 44.01 | 0 | 0 | 0 | 0 | 0 | 0 | 0 | 0 | 0 | 0 | 2 | 96.77 | 71.73 | 171.1 | 7032.6 | 702.2 | 0
等径 | 7.8 | 99.9 | 1.04 | 0.135 | 7.9 | 1342.9 | 0 | 1656.63 | 95 | 0 | 12 | 0 | 1.08 | 0.144 | 953.5 | 90.8 | -0.04 | 953.5 | 1.052 | 237 | 0 | 0 | 0 | 227.7 | -0.3 | 229.5 | 42.11 | 29.37 | 7.41 | 0 | 200 | 0.41 | 4.03 | 4.17 | 1529.87 | 8.1 | 100 | 59.6 | 60 | 21.2 | 21 | 1294 | 1460 | 0 | -0.0007 | 650 | 1.26 | 34.93 | 44.01 | 44.01 | 0 | 0 | 0 | 0 | 0 | 0 | 0 | 0 | 0 | 0 | 2 | 96.89 | 71.61 | 171.1 | 7033.4 | 702.3 | 0
等径 | 7.8 | 100 | 1.11 | 0.135 | 7.9 | 1342.9 | 0 | 1657.79 | 171 | 0 | 12 | 0 | 1.08 | 0.147 | 954.5 | 90.94 | -0.03 | 954.5 | 1.052 | 237 | 0 | 0 | 0 | 227.8 | -0.2 | 226.5 | 42.08 | 29.37 | 7.41 | 0 | 200 | 0.48 | 4.03 | 4.12 | 1521.73 | 8.1 | 100 | 59.6 | 60 | 21.1 | 21 | 1294 | 1460 | 0 | -0.0007 | 650 | 1.259 | 34.91 | 43.95 | 44.01 | 0 | 0 | 0 | 0 | 0 | 0 | 0 | 0 | 0 | 0 | 2 | 96.99 | 71.51 | 171.2 | 7034.1 | 702.4 | 0
等径 | 7.8 | 99.9 | 1.07 | 0.135 | 7.9 | 1342.8 | 0 | 1657.79 | 72 | 0 | 12 | 0 | 1.08 | 0.146 | 955.6 | 91.09 | -0.01 | 955.6 | 1.052 | 237 | 0 | 0 | 0 | 227.8 | -0.2 | 225.5 | 42.06 | 29.37 | 7.41 | 0 | 200 | 0.43 | 3.96 | 4.07 | 1533.94 | 8.1 | 100 | 59.6 | 60 | 21 | 21 | 1294 | 1460 | 0 | -0.0002 | 650 | 1.26 | 34.93 | 44.01 | 44.02 | 0 | 0 | 0 | 0 | 0 | 0 | 0 | 0 | 0 | 0 | 2 | 97.11 | 71.39 | 171.2 | 7034.9 | 702.5 | 0
等径 | 7.8 | 100 | 1.07 | 0.135 | 7.9 | 1342.8 | 0 | 1660.13 | 56 | 0 | 12 | 0 | 1.08 | 0.142 | 956.6 | 91.24 | -0.02 | 956.6 | 1.052 | 237 | 0 | 0 | 0 | 227.9 | -0.1 | 226.6 | 42.04 | 29.37 | 7.41 | 0 | 200 | 0.33 | 3.92 | 4.02 | 1513.59 | 8.1 | 100 | 59.6 | 60 | 21 | 21 | 1294.2 | 1460 | 0 | -0.0004 | 650 | 1.258 | 34.94 | 43.95 | 44.02 | 0 | 0 | 0 | 0 | 0 | 0 | 0 | 0 | 0 | 0 | 2 | 97.18 | 71.32 | 171.2 | 7035.6 | 702.6 | 0
等径 | 7.8 | 99.9 | 1.1 | 0.135 | 7.9 | 1342.7 | 0 | 1658.96 | 99 | 0 | 12 | 0 | 1.08 | 0.149 | 957.9 | 91.41 | -0.02 | 957.9 | 1.052 | 237 | 0 | 0 | 0 | 227.9 | -0.1 | 227.9 | 42.11 | 29.37 | 7.41 | 0 | 200 | 0.3 | 3.9 | 3.97 | 1517.66 | 8.1 | 100 | 59.5 | 60 | 21.1 | 21 | 1294.3 | 1460 | 0 | -0.0003 | 650 | 1.26 | 34.92 | 44 | 44.02 | 0 | 0 | 0 | 0 | 0 | 0 | 0 | 0 | 0 | 0 | 2 | 97.32 | 71.18 | 171.2 | 7036.5 | 702.7 | 0
等径 | 7.8 | 99.9 | 1.07 | 0.135 | 7.9 | 1342.7 | 0 | 1655.47 | 73 | 0 | 12 | 0 | 1.08 | 0.148 | 958.6 | 91.51 | 0 | 958.6 | 1.052 | 237 | 0 | 0 | 0 | 227.9 | -0.1 | 228.1 | 42.06 | 29.37 | 7.41 | 0 | 200 | 0.4 | 3.93 | 3.95 | 1533.94 | 8.1 | 100 | 59.6 | 60 | 21 | 21 | 1294.4 | 1460 | 0 | 0.0006 | 650 | 1.26 | 34.94 | 44.02 | 44.02 | 0 | 0 | 0 | 0 | 0 | 0 | 0 | 0 | 0 | 0 | 2 | 97.37 | 71.13 | 171.2 | 7036.9 | 702.8 | 0
等径 | 7.8 | 99.9 | 1.04 | 0.135 | 7.9 | 1342.7 | 0 | 1660.13 | 60 | 0 | 12 | 0 | 1.08 | 0.14 | 959.8 | 91.67 | -0.02 | 959.8 | 1.052 | 237 | 0 | 0 | 0 | 227.9 | -0.1 | 236 | 42.13 | 29.37 | 7.41 | 0 | 200 | 0.32 | 3.95 | 3.92 | 1533.94 | 8.1 | 100 | 59.6 | 60 | 21 | 21 | 1294.5 | 1460 | 0 | -0.0007 | 650 | 1.26 | 34.92 | 44 | 44.02 | 0 | 0 | 0 | 0 | 0 | 0 | 0 | 0 | 0 | 0 | 2 | 97.48 | 71.02 | 171.3 | 7037.7 | 702.9 | 0
等径 | 7.8 | 99.9 | 1 | 0.135 | 7.9 | 1342.7 | 0 | 1661.29 | 53 | 0 | 12 | 0 | 1.08 | 0.138 | 960.8 | 91.8 | 0 | 960.8 | 1.052 | 237 | 0 | 0 | 0 | 227.9 | -0.1 | 233.6 | 42.09 | 29.37 | 7.41 | 0 | 200 | 0.28 | 3.92 | 3.91 | 1505.46 | 8.1 | 100 | 59.6 | 60 | 21.1 | 21 | 1294.7 | 1460 | 0 | 0.0001 | 650 | 1.259 | 34.95 | 44 | 44.02 | 0 | 0 | 0 | 0 | 0 | 0 | 0 | 0 | 0 | 0 | 2 | 97.58 | 70.92 | 171.3 | 7038.4 | 702.9 | 0
等径 | 7.8 | 99.9 | 1.12 | 0.135 | 7.9 | 1342.7 | 0 | 1657.79 | 104 | 0 | 12 | 0 | 1.08 | 0.149 | 962 | 91.97 | 0.04 | 962 | 1.052 | 237 | 0 | 0 | 0 | 228.2 | 0.2 | 231.6 | 42.04 | 29.37 | 7.41 | 0 | 200 | 0.25 | 4 | 3.92 | 1525.8 | 8.1 | 100 | 59.6 | 60 | 21 | 21 | 1294.8 | 1460 | 0 | 0.0013 | 650 | 1.259 | 34.92 | 43.96 | 44.03 | 0 | 0 | 0 | 0 | 0 | 0 | 0 | 0 | 0 | 0 | 2 | 97.7 | 70.8 | 171.3 | 7039.2 | 703 | 0
等径 | 7.8 | 99.9 | 1.09 | 0.135 | 7.9 | 1342.7 | 0 | 1654.3 | 55 | 0 | 12 | 0 | 1.08 | 0.148 | 963.1 | 92.14 | 0.01 | 963.1 | 1.052 | 237 | 0 | 0 | 0 | 228.2 | 0.2 | 226.1 | 42.05 | 29.37 | 7.41 | 0 | 200 | 0.22 | 3.99 | 3.95 | 1538.01 | 8.1 | 100 | 59.6 | 60 | 21 | 21 | 1294.9 | 1460 | 0 | 0 | 650 | 1.26 | 34.93 | 44.01 | 44.03 | 0 | 0 | 0 | 0 | 0 | 0 | 0 | 0 | 0 | 0 | 2 | 97.79 | 70.71 | 171.3 | 7040 | 703.1 | 0
等径 | 7.8 | 99.9 | 1.02 | 0.135 | 7.9 | 1342.7 | 0 | 1658.96 | 217 | 0 | 13 | 0 | 1.08 | 0.139 | 964.1 | 92.27 | -0.01 | 964.1 | 1.052 | 237 | 0 | 0 | 0 | 228 | 0 | 222.9 | 41.96 | 29.37 | 7.41 | 0 | 200 | 0.26 | 3.99 | 3.98 | 1513.59 | 8.1 | 100 | 59.5 | 60 | 21 | 21 | 1295 | 1460 | 0 | -0.0006 | 650 | 1.26 | 34.96 | 44.05 | 44.03 | 0 | 0 | 0 | 0 | 0 | 0 | 0 | 0 | 0 | 0 | 2 | 97.9 | 70.6 | 171.3 | 7040.7 | 703.2 | 0
等径 | 7.8 | 99.9 | 1.08 | 0.135 | 7.9 | 1342.8 | 0 | 1662.46 | 76 | 0 | 13 | 0 | 1.08 | 0.148 | 965.2 | 92.41 | -0.02 | 965.1 | 1.052 | 237 | 0 | 0 | 0 | 228 | 0 | 218.9 | 41.98 | 29.37 | 7.41 | 0 | 200 | 0.35 | 4 | 4 | 1517.66 | 8.1 | 100 | 59.6 | 60 | 21 | 21 | 1295.2 | 1460 | 0 | 0.0002 | 650 | 1.258 | 34.95 | 43.97 | 44.03 | 0 | 0 | 0 | 0 | 0 | 0 | 0 | 0 | 0 | 0 | 2 | 97.99 | 70.51 | 171.4 | 7041.4 | 703.3 | 0
等径 | 7.8 | 99.9 | 1.03 | 0.135 | 7.9 | 1342.8 | 0 | 1658.96 | 97 | 0 | 13 | 0 | 1.08 | 0.145 | 966.2 | 92.56 | -0.02 | 966.2 | 1.052 | 237 | 0 | 0 | 0 | 227.9 | -0.1 | 221.7 | 41.99 | 29.37 | 7.41 | 0 | 200 | 0.35 | 4.03 | 4.02 | 1538.01 | 8.1 | 100 | 59.6 | 60 | 21 | 21 | 1295.3 | 1460 | 0 | -0.0005 | 650 | 1.26 | 34.93 | 44.01 | 44.03 | 0 | 0 | 0 | 0 | 0 | 0 | 0 | 0 | 0 | 0 | 2 | 98.09 | 70.41 | 171.4 | 7042.1 | 703.4 | 0
等径 | 7.8 | 99.9 | 1.09 | 0.135 | 7.9 | 1342.8 | 0 | 1662.46 | 24 | 0 | 13 | 0 | 1.08 | 0.148 | 967.1 | 92.68 | -0.03 | 967.1 | 1.052 | 237 | 0 | 0 | 0 | 227.9 | -0.1 | 225.7 | 42.03 | 29.37 | 7.41 | 0 | 200 | 0.28 | 4.01 | 4.02 | 1525.8 | 8.1 | 100 | 59.6 | 60 | 21.2 | 21 | 1295.3 | 1460 | 0 | -0.0008 | 650 | 1.26 | 34.93 | 44.01 | 44.03 | 0 | 0 | 0 | 0 | 0 | 0 | 0 | 0 | 0 | 0 | 2 | 98.18 | 70.32 | 171.4 | 7042.8 | 703.5 | 0
等径 | 7.8 | 99.9 | 1.04 | 0.135 | 7.9 | 1342.8 | 0 | 1656.63 | 93 | 0 | 13 | 0 | 1.08 | 0.141 | 968.2 | 92.84 | -0.02 | 968.2 | 1.052 | 237 | 0 | 0 | 0 | 227.8 | -0.2 | 232.2 | 42.03 | 29.37 | 7.41 | 0 | 200 | 0.37 | 4.02 | 4.02 | 1525.8 | 8.2 | 100 | 59.6 | 60 | 21 | 21 | 1295.3 | 1460 | 0 | -0.0008 | 650 | 1.262 | 34.94 | 44.09 | 44.04 | 0 | 0 | 0 | 0 | 0 | 0 | 0 | 0 | 0 | 0 | 2 | 98.3 | 70.2 | 171.4 | 7043.6 | 703.6 | 0
等径 | 7.8 | 99.9 | 1.06 | 0.135 | 7.9 | 1342.8 | 0 | 1656.63 | 92 | 0 | 13 | 0 | 1.08 | 0.146 | 969.2 | 92.97 | -0.03 | 969.2 | 1.052 | 237 | 0 | 0 | 0 | 227.8 | -0.2 | 229.8 | 41.95 | 29.37 | 7.41 | 0 | 200 | 0.36 | 4.05 | 4.01 | 1517.66 | 8.1 | 100 | 59.6 | 60 | 20.9 | 21 | 1295.4 | 1460 | 0 | -0.0005 | 650 | 1.26 | 34.92 | 44 | 44.04 | 0 | 0 | 0 | 0 | 0 | 0 | 0 | 0 | 0 | 0 | 2 | 98.35 | 70.15 | 171.5 | 7044.3 | 703.7 | 0
等径 | 7.8 | 99.9 | 0.95 | 0.135 | 7.9 | 1342.8 | 0 | 1654.3 | 96 | 0 | 13 | 0 | 1.08 | 0.131 | 970.2 | 93.11 | -0.03 | 970.2 | 1.052 | 237 | 0 | 0 | 0 | 227.7 | -0.3 | 226.9 | 41.98 | 29.37 | 7.41 | 0 | 200 | 0.37 | 4.1 | 4.01 | 1525.8 | 8.1 | 100 | 59.6 | 60 | 20.9 | 21 | 1295.5 | 1460 | 0 | -0.0004 | 650 | 1.259 | 34.93 | 43.98 | 44.04 | 0 | 0 | 0 | 0 | 0 | 0 | 0 | 0 | 0 | 0 | 2 | 98.46 | 70.04 | 171.5 | 7045 | 703.7 | 0
等径 | 7.8 | 99.9 | 1.08 | 0.135 | 7.9 | 1342.8 | 0 | 1660.13 | 59 | 0 | 13 | 0 | 1.08 | 0.144 | 971.2 | 93.24 | -0.05 | 971.2 | 1.052 | 237 | 0 | 0 | 0 | 227.8 | -0.2 | 228.9 | 42 | 29.37 | 7.41 | 0 | 200 | 0.41 | 4.17 | 4.02 | 1513.59 | 8.1 | 100 | 59.6 | 60 | 21 | 21 | 1295.6 | 1460 | 0 | -0.0012 | 650 | 1.261 | 34.96 | 44.08 | 44.04 | 0 | 0 | 0 | 0 | 0 | 0 | 0 | 0 | 0 | 0 | 2 | 98.6 | 69.9 | 171.5 | 7045.7 | 703.8 | 0
等径 | 7.8 | 99.9 | 1.02 | 0.135 | 7.9 | 1342.8 | 0 | 1656.63 | 117 | 0 | 13 | 0 | 1.08 | 0.134 | 972.4 | 93.39 | -0.06 | 972.4 | 1.052 | 237 | 0 | 0 | 0 | 227.6 | -0.4 | 230.9 | 42 | 29.37 | 7.41 | 0 | 200 | 0.36 | 4.22 | 4.07 | 1533.94 | 8.1 | 100 | 59.6 | 60 | 21.2 | 21 | 1295.8 | 1460 | 0 | -0.0018 | 650 | 1.261 | 34.93 | 44.05 | 44.04 | 0 | 0 | 0 | 0 | 0 | 0 | 0 | 0 | 0 | 0 | 2 | 98.7 | 69.8 | 171.5 | 7046.5 | 703.9 | 0
等径 | 7.8 | 99.9 | 1.08 | 0.135 | 7.9 | 1342.9 | 0 | 1657.79 | 98 | 0 | 13 | 0 | 1.08 | 0.146 | 973.4 | 93.52 | -0.04 | 973.2 | 1.052 | 237 | 0 | 0 | 0 | 227.7 | -0.3 | 231.7 | 42.05 | 29.37 | 7.41 | 0 | 200 | 0.42 | 4.27 | 4.14 | 1521.73 | 8.1 | 100 | 59.5 | 60 | 21.1 | 21 | 1295.9 | 1460 | 0 | 0 | 650 | 1.261 | 34.93 | 44.05 | 44.04 | 0 | 0 | 0 | 0 | 0 | 0 | 0 | 0 | 0 | 0 | 2 | 98.82 | 69.68 | 171.5 | 7047.1 | 704 | 0
等径 | 7.8 | 99.9 | 1.08 | 0.135 | 7.9 | 1343 | 0 | 1657.79 | 83 | 0 | 13 | 0 | 1.08 | 0.148 | 974.4 | 93.67 | -0.03 | 974.4 | 1.052 | 237 | 0 | 0 | 0 | 227.7 | -0.3 | 232.3 | 41.97 | 29.37 | 7.41 | 0 | 200 | 0.38 | 4.33 | 4.21 | 1525.8 | 8.1 | 100 | 59.6 | 60 | 21 | 21 | 1296 | 1460 | 0 | -0.0004 | 650 | 1.26 | 34.94 | 44.02 | 44.04 | 0 | 0 | 0 | 0 | 0 | 0 | 0 | 0 | 0 | 0 | 2 | 98.88 | 69.62 | 171.6 | 7047.9 | 704.1 | 0
等径 | 7.8 | 99.9 | 1.01 | 0.135 | 7.9 | 1343 | 0 | 1657.79 | 190 | 0 | 13 | 0 | 1.08 | 0.136 | 975.4 | 93.81 | -0.04 | 975.4 | 1.052 | 237 | 0 | 0 | 0 | 227.7 | -0.3 | 236.5 | 41.99 | 29.37 | 7.41 | 0 | 200 | 0.37 | 4.33 | 4.28 | 1529.87 | 8.2 | 100 | 59.6 | 60 | 21.1 | 21 | 1296.1 | 1460 | 0 | -0.0017 | 650 | 1.261 | 34.93 | 44.05 | 44.04 | 0 | 0 | 0 | 0 | 0 | 0 | 0 | 0 | 0 | 0 | 2 | 98.97 | 69.53 | 171.6 | 7048.6 | 704.2 | 0
等径 | 7.8 | 99.9 | 1.08 | 0.135 | 7.9 | 1343.1 | 0 | 1657.79 | 70 | 0 | 13 | 0 | 1.08 | 0.143 | 976.4 | 93.95 | -0.02 | 976.4 | 1.052 | 237 | 0 | 0 | 0 | 227.8 | -0.2 | 231 | 41.97 | 29.37 | 7.41 | 0 | 200 | 0.33 | 4.29 | 4.31 | 1521.73 | 8.2 | 100 | 59.5 | 60 | 21.3 | 21 | 1296.2 | 1460 | 0 | -0.0001 | 650 | 1.26 | 34.95 | 44.04 | 44.04 | 0 | 0 | 0 | 0 | 0 | 0 | 0 | 0 | 0 | 0 | 2 | 99.1 | 69.4 | 171.6 | 7049.3 | 704.3 | 0
等径 | 7.8 | 100 | 1.08 | 0.135 | 7.9 | 1343.1 | 0 | 1658.96 | 111 | 0 | 13 | 0 | 1.08 | 0.149 | 977.5 | 94.1 | -0.01 | 977.5 | 1.052 | 237 | 0 | 0 | 0 | 227.8 | -0.2 | 228.2 | 41.97 | 29.37 | 7.41 | 0 | 200 | 0.3 | 4.21 | 4.32 | 1533.94 | 8.2 | 100 | 59.6 | 60 | 21.2 | 21 | 1296.2 | 1460 | 0 | 0.0007 | 650 | 1.261 | 34.95 | 44.07 | 44.04 | 0 | 0 | 0 | 0 | 0 | 0 | 0 | 0 | 0 | 0 | 2 | 99.14 | 69.36 | 171.6 | 7050.1 | 704.4 | 0
等径 | 7.8 | 99.9 | 1.06 | 0.135 | 7.9 | 1343.1 | 0 | 1660.13 | 61 | 0 | 13 | 0 | 1.08 | 0.144 | 978.5 | 94.24 | -0.03 | 978.5 | 1.052 | 237 | 0 | 0 | 0 | 227.8 | -0.2 | 225.2 | 41.98 | 29.37 | 7.41 | 0 | 200 | 0.38 | 4.13 | 4.29 | 1517.66 | 8.2 | 100 | 59.6 | 60 | 21 | 21 | 1296.3 | 1460 | 0 | -0.0012 | 650 | 1.258 | 34.94 | 43.95 | 44.04 | 0 | 0 | 0 | 0 | 0 | 0 | 0 | 0 | 0 | 0 | 2 | 99.3 | 69.2 | 171.6 | 7050.8 | 704.4 | 0
等径 | 7.8 | 99.9 | 1.1 | 0.135 | 7.9 | 1343 | 0 | 1656.63 | 35 | 0 | 13 | 0 | 1.08 | 0.148 | 979.5 | 94.36 | -0.01 | 979.5 | 1.052 | 237 | 0 | 0 | 0 | 227.9 | -0.1 | 223.7 | 41.96 | 29.37 | 7.41 | 0 | 200 | 0.38 | 4.02 | 4.25 | 1529.87 | 8.2 | 100 | 59.6 | 60 | 21.2 | 21 | 1296.4 | 1460 | 0 | -0.0004 | 650 | 1.259 | 34.95 | 44 | 44.05 | 0 | 0 | 0 | 0 | 0 | 0 | 0 | 0 | 0 | 0 | 2 | 99.35 | 69.15 | 171.7 | 7051.4 | 704.5 | 0
等径 | 7.8 | 99.9 | 1.02 | 0.135 | 7.9 | 1342.9 | 0 | 1656.63 | 198 | 0 | 13 | 0 | 1.08 | 0.143 | 980.6 | 94.53 | 0.01 | 980.6 | 1.052 | 237 | 0 | 0 | 0 | 227.9 | -0.1 | 227.7 | 41.93 | 29.37 | 7.41 | 0 | 200 | 0.47 | 3.95 | 4.16 | 1525.8 | 8.1 | 100 | 59.6 | 60 | 21.1 | 21 | 1296.5 | 1460 | 0 | 0 | 650 | 1.261 | 34.95 | 44.07 | 44.05 | 0 | 0 | 0 | 0 | 0 | 0 | 0 | 0 | 0 | 0 | 2 | 99.5 | 69 | 171.7 | 7052.2 | 704.6 | 0
等径 | 7.8 | 99.9 | 1.12 | 0.135 | 7.9 | 1342.8 | 0 | 1657.79 | 76 | 0 | 13 | 0 | 1.08 | 0.148 | 981.8 | 94.67 | 0 | 981.8 | 1.052 | 237 | 0 | 0 | 0 | 228.1 | 0.1 | 225.9 | 41.9 | 29.37 | 7.41 | 0 | 200 | 0.56 | 3.91 | 4.08 | 1517.66 | 8.2 | 100 | 59.6 | 60 | 21 | 21 | 1296.7 | 1460 | 0 | 0.0003 | 650 | 1.26 | 34.96 | 44.05 | 44.05 | 0 | 0 | 0 | 0 | 0 | 0 | 0 | 0 | 0 | 0 | 2 | 99.56 | 68.94 | 171.7 | 7052.9 | 704.7 | 0
等径 | 7.8 | 99.9 | 1.09 | 0.135 | 7.9 | 1342.8 | 0 | 1656.63 | 77 | 0 | 13 | 0 | 1.08 | 0.148 | 982.8 | 94.82 | 0.01 | 982.8 | 1.052 | 237 | 0 | 0 | 0 | 228.1 | 0.1 | 222.7 | 41.87 | 29.37 | 7.41 | 0 | 200 | 0.6 | 3.88 | 4 | 1525.8 | 8.2 | 100 | 59.6 | 60 | 21 | 21 | 1296.7 | 1460 | 0 | 0.0003 | 650 | 1.26 | 34.95 | 44.04 | 44.06 | 0 | 0 | 0 | 0 | 0 | 0 | 0 | 0 | 0 | 0 | 2 | 99.67 | 68.83 | 171.7 | 7053.6 | 704.8 | 0
等径 | 7.8 | 99.9 | 1.11 | 0.135 | 7.9 | 1342.7 | 0 | 1657.79 | 32 | 0 | 13 | 0 | 1.08 | 0.152 | 983.9 | 94.97 | 0.03 | 983.9 | 1.052 | 237 | 0 | 0 | 0 | 228.2 | 0.2 | 222.8 | 41.9 | 29.37 | 7.41 | 0 | 200 | 0.53 | 3.89 | 3.94 | 1517.66 | 8.2 | 100 | 59.6 | 60 | 21.2 | 21 | 1296.8 | 1460 | 0 | 0.0007 | 650 | 1.261 | 34.94 | 44.06 | 44.06 | 0 | 0 | 0 | 0 | 0 | 0 | 0 | 0 | 0 | 0 | 2 | 99.76 | 68.74 | 171.7 | 7054.4 | 704.9 | 0
等径 | 7.8 | 99.9 | 1.08 | 0.135 | 7.9 | 1342.7 | 0 | 1661.29 | 107 | 0 | 13 | 0 | 1.08 | 0.148 | 985 | 95.12 | 0.04 | 985 | 1.052 | 237 | 0 | 0 | 0 | 228.2 | 0.2 | 225.2 | 41.93 | 29.37 | 7.41 | 0 | 200 | 0.53 | 3.91 | 3.91 | 1513.59 | 8.1 | 100 | 59.6 | 60 | 21 | 21 | 1296.9 | 1460 | 0 | 0.0008 | 650 | 1.259 | 34.94 | 43.99 | 44.06 | 0 | 0 | 0 | 0 | 0 | 0 | 0 | 0 | 0 | 0 | 2 | 99.86 | 68.64 | 171.8 | 7055.1 | 705 | 0
等径 | 7.8 | 99.9 | 1.07 | 0.135 | 7.9 | 1342.6 | 0 | 1660.13 | 70 | 0 | 13 | 0 | 1.08 | 0.14 | 986 | 95.27 | 0 | 986 | 1.052 | 237 | 0 | 0 | 0 | 228.2 | 0.2 | 230.8 | 41.98 | 29.37 | 7.41 | 0 | 200 | 0.37 | 3.92 | 3.89 | 1538.01 | 8.1 | 100 | 59.6 | 60 | 21.3 | 21 | 1297 | 1460 | 0 | -0.001 | 650 | 1.261 | 34.93 | 44.05 | 44.07 | 0 | 0 | 0 | 0 | 0 | 0 | 0 | 0 | 0 | 0 | 2 | 100.03 | 68.47 | 171.8 | 7055.8 | 705.1 | 0
等径 | 7.8 | 99.9 | 1.1 | 0.135 | 7.9 | 1342.7 | 0 | 1660.13 | 168 | 0 | 13 | 0 | 1.08 | 0.151 | 987.1 | 95.42 | 0.05 | 987.1 | 1.052 | 237 | 0 | 0 | 0 | 228.3 | 0.3 | 235.4 | 41.9 | 29.37 | 7.41 | 0 | 200 | 0.43 | 4.01 | 3.9 | 1533.94 | 8.1 | 100 | 59.6 | 60 | 21.1 | 21 | 1297.2 | 1460 | 0 | 0.0021 | 650 | 1.259 | 34.96 | 44.01 | 44.07 | 0 | 0 | 0 | 0 | 0 | 0 | 0 | 0 | 0 | 0 | 2 | 100.11 | 68.39 | 171.8 | 7056.5 | 705.2 | 0
等径 | 7.8 | 99.9 | 1.11 | 0.135 | 7.9 | 1342.7 | 0 | 1661.29 | 91 | 0 | 13 | 0 | 1.08 | 0.149 | 988.2 | 95.57 | 0.02 | 988.2 | 1.052 | 237 | 0 | 0 | 0 | 228.3 | 0.3 | 236.7 | 41.9 | 29.37 | 7.41 | 0 | 200 | 0.41 | 4.17 | 3.94 | 1521.73 | 8.1 | 100 | 59.5 | 60 | 21 | 21 | 1297.3 | 1460 | 0 | 0.0003 | 650 | 1.261 | 34.97 | 44.1 | 44.08 | 0 | 0 | 0 | 0 | 0 | 0 | 0 | 0 | 0 | 0 | 2 | 100.22 | 68.28 | 171.8 | 7057.3 | 705.2 | 0
等径 | 7.8 | 99.9 | 1.06 | 0.135 | 7.9 | 1342.8 | 0 | 1658.96 | 100 | 0 | 13 | 0 | 1.08 | 0.144 | 989.4 | 95.72 | -0.02 | 989.4 | 1.052 | 237 | 0 | 0 | 0 | 228.1 | 0.1 | 236.6 | 41.89 | 29.37 | 7.41 | 0 | 200 | 0.33 | 4.19 | 4 | 1521.73 | 8.1 | 100 | 59.6 | 60 | 21 | 21 | 1297.5 | 1460 | 0 | -0.0009 | 650 | 1.262 | 34.95 | 44.11 | 44.08 | 0 | 0 | 0 | 0 | 0 | 0 | 0 | 0 | 0 | 0 | 2 | 100.34 | 68.16 | 171.8 | 7058 | 705.3 | 0
等径 | 7.8 | 99.9 | 1.06 | 0.135 | 7.9 | 1342.8 | 0 | 1661.29 | 72 | 0 | 13 | 0 | 1.08 | 0.148 | 990.5 | 95.88 | -0.05 | 990.5 | 1.052 | 237 | 0 | 0 | 0 | 227.9 | -0.1 | 237.3 | 41.95 | 29.37 | 7.41 | 0 | 200 | 0.32 | 4.22 | 4.08 | 1525.8 | 8.2 | 100 | 59.6 | 60 | 21.1 | 21 | 1297.6 | 1460 | 0 | -0.0007 | 650 | 1.259 | 34.97 | 44.03 | 44.08 | 0 | 0 | 0 | 0 | 0 | 0 | 0 | 0 | 0 | 0 | 2 | 100.45 | 68.05 | 171.9 | 7058.8 | 705.4 | 0
等径 | 7.8 | 99.9 | 1.02 | 0.135 | 7.9 | 1342.9 | 0 | 1658.96 | 85 | 0 | 13 | 0 | 1.08 | 0.141 | 991.4 | 96 | -0.04 | 991.4 | 1.052 | 237 | 0 | 0 | 0 | 227.8 | -0.2 | 233.4 | 41.95 | 29.37 | 7.41 | 0 | 200 | 0.4 | 4.24 | 4.14 | 1517.66 | 8.1 | 100 | 59.6 | 60 | 21.1 | 21 | 1297.7 | 1460 | 0 | -0.0009 | 650 | 1.259 | 34.96 | 44.01 | 44.08 | 0 | 0 | 0 | 0 | 0 | 0 | 0 | 0 | 0 | 0 | 2 | 100.51 | 67.99 | 171.9 | 7059.5 | 705.5 | 0
等径 | 7.8 | 99.9 | 0.97 | 0.135 | 7.9 | 1342.9 | 0 | 1657.79 | 81 | 0 | 13 | 0 | 1.08 | 0.131 | 992.4 | 96.14 | -0.08 | 992.4 | 1.052 | 237 | 0 | 0 | 0 | 227.6 | -0.4 | 233.3 | 41.95 | 29.37 | 7.41 | 0 | 200 | 0.48 | 4.26 | 4.19 | 1513.59 | 8.1 | 100 | 59.6 | 60 | 21.3 | 21 | 1297.8 | 1460 | 0 | -0.0022 | 650 | 1.261 | 34.97 | 44.1 | 44.08 | 0 | 0 | 0 | 0 | 0 | 0 | 0 | 0 | 0 | 0 | 2 | 100.62 | 67.88 | 171.9 | 7060.2 | 705.6 | 0
等径 | 7.8 | 99.9 | 0.99 | 0.135 | 7.9 | 1343 | 0 | 1656.63 | 57 | 0 | 13 | 0 | 1.08 | 0.138 | 993.2 | 96.27 | -0.08 | 993.2 | 1.052 | 237 | 0 | 0 | 0 | 227.5 | -0.5 | 234.9 | 41.97 | 29.37 | 7.41 | 0 | 200 | 0.41 | 4.27 | 4.23 | 1525.8 | 8.2 | 100 | 59.6 | 60 | 21.3 | 21 | 1298 | 1460 | 0 | -0.001 | 650 | 1.261 | 34.93 | 44.05 | 44.07 | 0 | 0 | 0 | 0 | 0 | 0 | 0 | 0 | 0 | 0 | 2 | 100.71 | 67.79 | 171.9 | 7060.9 | 705.7 | 0
等径 | 7.8 | 99.9 | 0.98 | 0.135 | 7.9 | 1343 | 0 | 1660.13 | 59 | 0 | 13 | 0 | 1.08 | 0.137 | 994.5 | 96.42 | -0.07 | 994.4 | 1.052 | 237 | 0 | 0 | 0 | 227.4 | -0.6 | 232.8 | 41.95 | 29.37 | 7.41 | 0 | 200 | 0.46 | 4.34 | 4.26 | 1529.87 | 8.1 | 100 | 59.6 | 60 | 21.2 | 21 | 1298.1 | 1460 | 0 | -0.001 | 650 | 1.259 | 34.94 | 43.99 | 44.07 | 0 | 0 | 0 | 0 | 0 | 0 | 0 | 0 | 0 | 0 | 2 | 100.83 | 67.67 | 172 | 7061.7 | 705.8 | 0
等径 | 7.8 | 99.9 | 0.99 | 0.135 | 7.9 | 1343 | 0 | 1660.13 | 102 | 0 | 13 | 0 | 1.08 | 0.133 | 995.9 | 96.62 | -0.07 | 995.9 | 1.052 | 237 | 0 | 0 | 0 | 227.4 | -0.6 | 234.8 | 41.96 | 29.37 | 7.41 | 0 | 200 | 0.39 | 4.31 | 4.29 | 1509.52 | 8.1 | 100 | 59.5 | 60 | 21.1 | 21 | 1298.2 | 1460 | 0 | -0.0018 | 650 | 1.259 | 34.94 | 43.99 | 44.07 | 0 | 0 | 0 | 0 | 0 | 0 | 0 | 0 | 0 | 0 | 2 | 100.97 | 67.53 | 172 | 7062.8 | 705.9 | 0
等径 | 7.8 | 99.9 | 1.06 | 0.135 | 7.9 | 1343.1 | 0 | 1656.63 | 165 | 0 | 13 | 0 | 1.08 | 0.144 | 996.4 | 96.68 | -0.08 | 996.4 | 1.052 | 237 | 0 | 0 | 0 | 227.5 | -0.5 | 230.8 | 41.98 | 29.37 | 7.41 | 0 | 200 | 0.4 | 4.33 | 4.3 | 1525.8 | 8.2 | 100 | 59.5 | 60 | 21.2 | 21 | 1298.3 | 1460 | 0 | -0.002 | 650 | 1.261 | 34.93 | 44.05 | 44.07 | 0 | 0 | 0 | 0 | 0 | 0 | 0 | 0 | 0 | 0 | 2 | 101.03 | 67.47 | 172 | 7063.1 | 705.9 | 0
等径 | 7.8 | 99.8 | 0.99 | 0.135 | 7.9 | 1343.1 | 0 | 1657.79 | 95 | 0 | 13 | 0 | 1.08 | 0.138 | 997.6 | 96.85 | -0.06 | 997.6 | 1.051 | 237 | 0 | 0 | 0 | 227.4 | -0.6 | 229.1 | 41.93 | 29.37 | 7.41 | 0 | 200 | 0.4 | 4.29 | 4.31 | 1513.59 | 8.1 | 100 | 59.6 | 60 | 21.1 | 21 | 1298.4 | 1460 | 0 | -0.0011 | 650 | 1.26 | 34.96 | 44.05 | 44.07 | 0 | 0 | 0 | 0 | 0 | 0 | 0 | 0 | 0 | 0 | 2 | 101.15 | 67.35 | 172 | 7064 | 706.1 | 0
等径 | 7.8 | 99.9 | 1.01 | 0.135 | 7.9 | 1343.1 | 0 | 1654.3 | 93 | 0 | 13 | 0 | 1.08 | 0.139 | 998.4 | 96.95 | -0.08 | 998.4 | 1.051 | 237 | 0 | 0 | 0 | 227.3 | -0.7 | 230.8 | 41.94 | 29.37 | 7.41 | 0 | 200 | 0.44 | 4.23 | 4.31 | 1529.87 | 8.1 | 100 | 59.6 | 60 | 21 | 21 | 1298.5 | 1460 | 0 | -0.0014 | 650 | 1.262 | 34.93 | 44.08 | 44.07 | 0 | 0 | 0 | 0 | 0 | 0 | 0 | 0 | 0 | 0 | 2 | 101.18 | 67.32 | 172 | 7064.5 | 706.1 | 0
等径 | 7.8 | 99.9 | 1 | 0.135 | 7.9 | 1343 | 0 | 1658.96 | 85 | 0 | 13 | 0 | 1.08 | 0.135 | 999.5 | 97.11 | -0.06 | 999.5 | 1.051 | 237 | 0 | 0 | 0 | 227.4 | -0.6 | 228.6 | 41.93 | 29.37 | 7.41 | 0 | 200 | 0.45 | 4.21 | 4.29 | 1525.8 | 8.1 | 100 | 59.6 | 60 | 21.1 | 21 | 1298.5 | 1460 | 0 | -0.0011 | 650 | 1.259 | 34.95 | 44 | 44.07 | 0 | 0 | 0 | 0 | 0 | 0 | 0 | 0 | 0 | 0 | 2 | 101.33 | 67.17 | 172.1 | 7065.4 | 706.2 | 0
等径 | 7.8 | 99.9 | 1.13 | 0.135 | 7.9 | 1343 | 0 | 1657.79 | 15 | 0 | 13 | 0 | 1.08 | 0.148 | 1000.4 | 97.23 | -0.05 | 1000.4 | 1.051 | 237 | 0 | 0 | 0 | 227.6 | -0.4 | 228.3 | 41.92 | 29.37 | 7.41 | 0 | 200 | 0.54 | 4.14 | 4.27 | 1525.8 | 8.2 | 100 | 59.6 | 60 | 21.2 | 21 | 1298.6 | 1460 | 0 | -0.0005 | 650 | 1.262 | 34.93 | 44.08 | 44.07 | 0 | 0 | 0 | 0 | 0 | 0 | 0 | 0 | 0 | 0 | 2 | 101.42 | 67.08 | 172.1 | 7065.9 | 706.3 | 0
等径 | 7.8 | 99.9 | 1.05 | 0.135 | 7.9 | 1343 | 0 | 1657.79 | 65 | 0 | 13 | 0 | 1.08 | 0.137 | 1001.4 | 97.37 | -0.07 | 1001.4 | 1.051 | 237 | 0 | 0 | 0 | 227.5 | -0.5 | 224.9 | 41.92 | 29.37 | 7.41 | 0 | 200 | 0.49 | 4.13 | 4.23 | 1517.66 | 8.1 | 100 | 59.6 | 60 | 21 | 21 | 1298.7 | 1460 | 0 | -0.0018 | 650 | 1.261 | 34.96 | 44.08 | 44.07 | 0 | 0 | 0 | 0 | 0 | 0 | 0 | 0 | 0 | 0 | 2 | 101.48 | 67.02 | 172.1 | 7066.7 | 706.4 | 0
等径 | 7.8 | 99.9 | 1 | 0.135 | 7.9 | 1342.9 | 0 | 1654.3 | 113 | 0 | 13 | 0 | 1.08 | 0.131 | 1002.2 | 97.5 | -0.05 | 1002.2 | 1.051 | 237 | 0 | 0 | 0 | 227.5 | -0.5 | 227.2 | 41.87 | 29.37 | 7.41 | 0 | 200 | 0.5 | 4.06 | 4.18 | 1529.87 | 8.1 | 100 | 59.5 | 60 | 21.2 | 21 | 1298.8 | 1460 | 0 | -0.0014 | 650 | 1.262 | 34.95 | 44.11 | 44.07 | 0 | 0 | 0 | 0 | 0 | 0 | 0 | 0 | 0 | 0 | 2 | 101.58 | 66.92 | 172.1 | 7067.4 | 706.5 | 0
等径 | 7.8 | 99.9 | 1.05 | 0.135 | 7.9 | 1342.9 | 0 | 1657.79 | 76 | 0 | 13 | 0 | 1.08 | 0.145 | 1003.5 | 97.65 | -0.02 | 1003.5 | 1.051 | 237 | 0 | 0 | 0 | 227.6 | -0.4 | 222.4 | 41.9 | 29.37 | 7.41 | 0 | 200 | 0.37 | 4.01 | 4.13 | 1521.73 | 8.1 | 100 | 59.6 | 60 | 21 | 21 | 1298.8 | 1460 | 0 | 0.0006 | 650 | 1.261 | 34.95 | 44.07 | 44.07 | 0 | 0 | 0 | 0 | 0 | 0 | 0 | 0 | 0 | 0 | 2 | 101.71 | 66.79 | 172.1 | 7068.1 | 706.6 | 0
等径 | 7.8 | 99.9 | 1.07 | 0.135 | 7.9 | 1342.8 | 0 | 1654.3 | 2 | 0 | 13 | 0 | 1.08 | 0.142 | 1004.5 | 97.79 | -0.06 | 1004.5 | 1.051 | 237 | 0 | 0 | 0 | 227.6 | -0.4 | 226.7 | 41.94 | 29.37 | 7.41 | 0 | 200 | 0.43 | 4.04 | 4.09 | 1529.87 | 8.1 | 100 | 59.6 | 60 | 21 | 21 | 1298.9 | 1460 | 0 | -0.0014 | 650 | 1.261 | 34.94 | 44.06 | 44.07 | 0 | 0 | 0 | 0 | 0 | 0 | 0 | 0 | 0 | 0 | 2 | 101.79 | 66.71 | 172.2 | 7068.9 | 706.6 | 0
等径 | 7.8 | 99.9 | 1.06 | 0.135 | 7.9 | 1342.8 | 0 | 1655.47 | 47 | 0 | 13 | 0 | 1.08 | 0.145 | 1005.8 | 97.96 | -0.03 | 1005.6 | 1.051 | 237 | 0 | 0 | 0 | 227.7 | -0.3 | 232.6 | 41.94 | 29.37 | 7.41 | 0 | 200 | 0.37 | 3.99 | 4.05 | 1505.46 | 8.1 | 100 | 59.6 | 60 | 21.1 | 21 | 1298.8 | 1460 | 0 | -0.0006 | 650 | 1.26 | 34.97 | 44.06 | 44.07 | 0 | 0 | 0 | 0 | 0 | 0 | 0 | 0 | 0 | 0 | 2 | 101.92 | 66.58 | 172.2 | 7069.7 | 706.7 | 0
等径 | 7.8 | 99.9 | 1.06 | 0.135 | 7.9 | 1342.8 | 0 | 1660.13 | 84 | 0 | 13 | 0 | 1.08 | 0.139 | 1006.9 | 98.11 | -0.02 | 1006.8 | 1.051 | 237 | 0 | 0 | 0 | 227.8 | -0.2 | 235 | 41.95 | 29.37 | 7.41 | 0 | 200 | 0.41 | 4.05 | 4.02 | 1525.8 | 8.2 | 100 | 59.6 | 60 | 21.2 | 21 | 1298.8 | 1460 | 0 | -0.0006 | 650 | 1.26 | 34.96 | 44.05 | 44.07 | 0 | 0 | 0 | 0 | 0 | 0 | 0 | 0 | 0 | 0 | 2 | 102.02 | 66.48 | 172.2 | 7070.5 | 706.8 | 0
等径 | 7.8 | 99.9 | 1.07 | 0.135 | 7.9 | 1342.8 | 0 | 1656.63 | 61 | 0 | 13 | 0 | 1.08 | 0.144 | 1007.6 | 98.21 | -0.01 | 1007.6 | 1.051 | 237 | 0 | 0 | 0 | 227.9 | -0.1 | 234.3 | 41.94 | 29.37 | 7.41 | 0 | 200 | 0.44 | 4.11 | 4.02 | 1521.73 | 8.1 | 100 | 59.5 | 60 | 21 | 21 | 1298.9 | 1460 | 0 | -0.0004 | 650 | 1.259 | 34.95 | 44 | 44.07 | 0 | 0 | 0 | 0 | 0 | 0 | 0 | 0 | 0 | 0 | 2 | 102.12 | 66.38 | 172.2 | 7071 | 706.9 | 0
等径 | 7.8 | 99.9 | 1.14 | 0.135 | 7.9 | 1342.8 | 0 | 1657.79 | 101 | 0 | 13 | 0 | 1.08 | 0.152 | 1008.5 | 98.34 | 0 | 1008.5 | 1.051 | 237 | 0 | 0 | 0 | 228 | 0 | 237.3 | 41.91 | 29.37 | 7.41 | 0 | 200 | 0.29 | 4.16 | 4.03 | 1517.66 | 8.1 | 100 | 59.6 | 60 | 21.1 | 21 | 1298.9 | 1460 | 0 | 0.0006 | 650 | 1.259 | 34.94 | 43.99 | 44.07 | 0 | 0 | 0 | 0 | 0 | 0 | 0 | 0 | 0 | 0 | 2 | 102.2 | 66.3 | 172.2 | 7071.7 | 707 | 0
等径 | 7.8 | 99.9 | 1.05 | 0.135 | 7.9 | 1342.9 | 0 | 1653.14 | 49 | 0 | 13 | 0 | 1.08 | 0.138 | 1009.8 | 98.51 | 0 | 1009.8 | 1.051 | 237 | 0 | 0 | 0 | 228 | 0 | 232.5 | 41.91 | 29.37 | 7.41 | 0 | 200 | 0.43 | 4.34 | 4.09 | 1525.8 | 8.1 | 100 | 59.5 | 60 | 21 | 21 | 1298.9 | 1460 | 0 | -0.0013 | 650 | 1.262 | 34.95 | 44.11 | 44.08 | 0 | 0 | 0 | 0 | 0 | 0 | 0 | 0 | 0 | 0 | 2 | 102.31 | 66.19 | 172.3 | 7072.5 | 707.1 | 0
等径 | 7.8 | 99.9 | 1.06 | 0.135 | 7.9 | 1342.9 | 0 | 1657.79 | 84 | 0 | 13 | 0 | 1.08 | 0.142 | 1010.9 | 98.66 | 0.03 | 1010.9 | 1.051 | 237 | 0 | 0 | 0 | 228.1 | 0.1 | 224.1 | 41.93 | 29.37 | 7.41 | 0 | 200 | 0.36 | 4.38 | 4.18 | 1517.66 | 8.1 | 100 | 59.5 | 60 | 21 | 21 | 1298.7 | 1460 | 0 | 0.0012 | 650 | 1.262 | 34.95 | 44.11 | 44.08 | 0 | 0 | 0 | 0 | 0 | 0 | 0 | 0 | 0 | 0 | 2 | 102.39 | 66.11 | 172.3 | 7073.2 | 707.2 | 0
等径 | 7.8 | 100 | 1.14 | 0.135 | 7.9 | 1343 | 0 | 1657.79 | 76 | 0 | 13 | 0 | 1.08 | 0.156 | 1011.9 | 98.81 | 0 | 1011.9 | 1.051 | 237 | 0 | 0 | 0 | 228.1 | 0.1 | 225.5 | 41.94 | 29.37 | 7.41 | 0 | 200 | 0.42 | 4.4 | 4.27 | 1529.87 | 8.2 | 100 | 59.5 | 60 | 21 | 21 | 1298.6 | 1460 | 0 | 0.0006 | 650 | 1.261 | 34.94 | 44.06 | 44.08 | 0 | 0 | 0 | 0 | 0 | 0 | 0 | 0 | 0 | 0 | 2 | 102.54 | 65.96 | 172.3 | 7073.9 | 707.3 | 0
等径 | 7.8 | 99.9 | 1.11 | 0.135 | 7.9 | 1343.1 | 0 | 1656.63 | 76 | 0 | 13 | 0 | 1.09 | 0.152 | 1013 | 98.95 | 0.04 | 1013 | 1.051 | 237 | 0 | 0 | 0 | 228.2 | 0.2 | 225.6 | 41.87 | 29.37 | 7.41 | 0 | 200 | 0.38 | 4.39 | 4.34 | 1513.59 | 8.1 | 100 | 59.5 | 60 | 21 | 21 | 1298.5 | 1460 | 0 | 0.0007 | 650 | 1.26 | 34.98 | 44.07 | 44.09 | 0 | 0 | 0 | 0 | 0 | 0 | 0 | 0 | 0 | 0 | 2 | 102.61 | 65.89 | 172.3 | 7074.6 | 707.3 | 0
等径 | 7.8 | 99.9 | 1.06 | 0.135 | 7.9 | 1343.1 | 0 | 1657.79 | 91 | 0 | 13 | 0 | 1.09 | 0.141 | 1014.2 | 99.12 | 0.01 | 1014.2 | 1.051 | 237 | 0 | 0 | 0 | 228.1 | 0.1 | 221.3 | 41.85 | 29.37 | 7.41 | 0 | 200 | 0.31 | 4.36 | 4.38 | 1533.94 | 8.2 | 100 | 59.5 | 60 | 21.1 | 21 | 1298.5 | 1460 | 0 | 0 | 650 | 1.26 | 34.98 | 44.07 | 44.09 | 0 | 0 | 0 | 0 | 0 | 0 | 0 | 0 | 0 | 0 | 2 | 102.7 | 65.8 | 172.3 | 7075.5 | 707.4 | 0
等径 | 7.8 | 99.9 | 1.11 | 0.135 | 7.9 | 1343.1 | 0 | 1658.96 | 106 | 0 | 13 | 0 | 1.09 | 0.152 | 1015.2 | 99.27 | 0 | 1015.2 | 1.051 | 237 | 0 | 0 | 0 | 228.1 | 0.2 | 220.6 | 41.82 | 29.37 | 7.41 | 0 | 200 | 0.23 | 4.3 | 4.38 | 1525.8 | 8.1 | 100 | 59.6 | 60 | 21.2 | 21 | 1298.5 | 1460 | 0 | 0.0007 | 650 | 1.261 | 34.96 | 44.08 | 44.09 | 0 | 0 | 0 | 0 | 0 | 0 | 0 | 0 | 0 | 0 | 2 | 102.82 | 65.68 | 172.4 | 7076.1 | 707.5 | 0
等径 | 7.8 | 99.9 | 1 | 0.135 | 7.9 | 1343.1 | 0 | 1656.63 | 64 | 0 | 13 | 0 | 1.09 | 0.139 | 1016.4 | 99.41 | -0.01 | 1016.4 | 1.051 | 237 | 0 | 0 | 0 | 228 | 0 | 222.9 | 41.82 | 29.37 | 7.41 | 0 | 200 | 0.33 | 4.23 | 4.36 | 1529.87 | 8.1 | 100 | 59.5 | 60 | 21.2 | 21 | 1298.4 | 1460 | 0 | -0.001 | 650 | 1.261 | 34.98 | 44.11 | 44.1 | 0 | 0 | 0 | 0 | 0 | 0 | 0 | 0 | 0 | 0 | 2 | 102.9 | 65.6 | 172.4 | 7076.9 | 707.6 | 0
等径 | 7.8 | 99.9 | 0.99 | 0.135 | 7.9 | 1343.1 | 0 | 1662.46 | 59 | 0 | 13 | 0 | 1.09 | 0.135 | 1017.4 | 99.56 | -0.04 | 1017.4 | 1.051 | 237 | 0 | 0 | 0 | 227.9 | -0.1 | 224.8 | 41.83 | 29.37 | 7.41 | 0 | 200 | 0.37 | 4.14 | 4.31 | 1529.87 | 8.2 | 100 | 59.5 | 60 | 21.1 | 21 | 1298.3 | 1460 | 0 | -0.0008 | 650 | 1.26 | 34.99 | 44.09 | 44.1 | 0 | 0 | 0 | 0 | 0 | 0 | 0 | 0 | 0 | 0 | 2 | 103.01 | 65.49 | 172.4 | 7077.6 | 707.7 | 0
等径 | 7.8 | 99.9 | 1.03 | 0.135 | 7.9 | 1343 | 0 | 1661.29 | 66 | 0 | 13 | 0 | 1.09 | 0.141 | 1018.4 | 99.69 | -0.03 | 1018.4 | 1.051 | 237 | 0 | 0 | 0 | 227.8 | -0.2 | 225.8 | 41.9 | 29.37 | 7.41 | 0 | 200 | 0.29 | 4.12 | 4.26 | 1529.87 | 8.2 | 100 | 59.5 | 60 | 21.2 | 21 | 1298.4 | 1460 | 0 | -0.0005 | 650 | 1.259 | 34.99 | 44.05 | 44.1 | 0 | 0 | 0 | 0 | 0 | 0 | 0 | 0 | 0 | 0 | 2 | 103.14 | 65.36 | 172.4 | 7078.3 | 707.8 | 0
等径 | 7.8 | 99.9 | 1.02 | 0.135 | 7.9 | 1342.9 | 0 | 1662.46 | 84 | 0 | 13 | 0 | 1.09 | 0.139 | 1019.4 | 99.83 | -0.05 | 1019.4 | 1.051 | 237 | 0 | 0 | 0 | 227.8 | -0.2 | 232.4 | 41.84 | 29.37 | 7.41 | 0 | 200 | 0.43 | 4.05 | 4.19 | 1509.52 | 8.2 | 100 | 59.6 | 60 | 21 | 21 | 1298.5 | 1460 | 0 | -0.0013 | 650 | 1.26 | 35 | 44.1 | 44.1 | 0 | 0 | 0 | 0 | 0 | 0 | 0 | 0 | 0 | 0 | 2 | 103.21 | 65.29 | 172.4 | 7079 | 707.9 | 0
等径 | 7.8 | 99.9 | 1.04 | 0.135 | 7.9 | 1342.9 | 0 | 1658.96 | 67 | 0 | 13 | 0 | 1.09 | 0.142 | 1020.4 | 99.96 | -0.04 | 1020.4 | 1.051 | 237 | 0 | 0 | 0 | 227.7 | -0.3 | 231.6 | 41.86 | 29.37 | 7.41 | 0 | 200 | 0.42 | 4.07 | 4.13 | 1538.01 | 8.1 | 100 | 59.5 | 60 | 21 | 21 | 1298.5 | 1460 | 0 | -0.0004 | 650 | 1.26 | 35.01 | 44.11 | 44.1 | 0 | 0 | 0 | 0 | 0 | 0 | 0 | 0 | 0 | 0 | 2 | 103.29 | 65.21 | 172.5 | 7079.7 | 708 | 0
等径 | 7.8 | 100 | 0.99 | 0.135 | 7.9 | 1342.8 | 0 | 1661.29 | 80 | 0 | 13 | 0 | 1.09 | 0.133 | 1021.5 | 100.11 | -0.03 | 1021.5 | 1.051 | 237 | 0 | 0 | 0 | 227.7 | -0.3 | 229.5 | 41.86 | 29.37 | 7.41 | 0 | 200 | 0.41 | 4.02 | 4.08 | 1542.08 | 8.1 | 100 | 59.6 | 60 | 21.1 | 21 | 1298.6 | 1460 | 0 | -0.0011 | 650 | 1.259 | 35.02 | 44.09 | 44.1 | 0 | 0 | 0 | 0 | 0 | 0 | 0 | 0 | 0 | 0 | 2 | 103.38 | 65.12 | 172.5 | 7080.4 | 708.1 | 0
等径 | 7.8 | 100 | 1.02 | 0.135 | 7.9 | 1342.8 | 0 | 1660.13 | 80 | 0 | 13 | 0 | 1.09 | 0.141 | 1022.5 | 100.25 | -0.06 | 1022.5 | 1.051 | 237 | 0 | 0 | 0 | 227.6 | -0.4 | 231 | 41.85 | 29.37 | 7.41 | 0 | 200 | 0.31 | 4.03 | 4.05 | 1538.01 | 8.2 | 100 | 59.6 | 60 | 21.2 | 21 | 1298.6 | 1460 | 0 | -0.0006 | 650 | 1.26 | 35 | 44.1 | 44.1 | 0 | 0 | 0 | 0 | 0 | 0 | 0 | 0 | 0 | 0 | 2 | 103.52 | 64.98 | 172.5 | 7081.2 | 708.1 | 0
等径 | 7.8 | 100 | 1.07 | 0.135 | 7.9 | 1342.8 | 0 | 1662.46 | 62 | 0 | 13 | 0 | 1.09 | 0.142 | 1023.6 | 100.41 | -0.03 | 1023.6 | 1.051 | 237 | 0 | 0 | 0 | 227.7 | -0.3 | 224.8 | 41.84 | 29.37 | 7.41 | 0 | 200 | 0.38 | 4.07 | 4.04 | 1521.73 | 8.1 | 100 | 59.6 | 60 | 21.3 | 21 | 1298.6 | 1460 | 0 | -0.0009 | 650 | 1.26 | 35.01 | 44.11 | 44.1 | 0 | 0 | 0 | 0 | 0 | 0 | 0 | 0 | 0 | 0 | 2 | 103.63 | 64.87 | 172.5 | 7082 | 708.2 | 0
等径 | 7.8 | 99.9 | 1.07 | 0.135 | 7.9 | 1342.8 | 0 | 1660.13 | 68 | 0 | 13 | 0 | 1.09 | 0.147 | 1024.5 | 100.53 | -0.03 | 1024.5 | 1.051 | 237 | 0 | 0 | 0 | 227.7 | -0.3 | 226.6 | 41.8 | 29.37 | 7.41 | 0 | 200 | 0.37 | 4.07 | 4.04 | 1533.94 | 8.1 | 100 | 59.5 | 60 | 21.1 | 21 | 1298.7 | 1460 | 0 | -0.0002 | 650 | 1.258 | 35.01 | 44.04 | 44.1 | 0 | 0 | 0 | 0 | 0 | 0 | 0 | 0 | 0 | 0 | 2 | 103.69 | 64.81 | 172.6 | 7082.6 | 708.3 | 0
等径 | 7.8 | 99.9 | 1.06 | 0.135 | 7.9 | 1342.8 | 0 | 1661.29 | 76 | 0 | 13 | 0 | 1.09 | 0.146 | 1025.6 | 100.68 | -0.03 | 1025.6 | 1.051 | 237 | 0 | 0 | 0 | 227.7 | -0.3 | 227.1 | 41.82 | 29.37 | 7.41 | 0 | 200 | 0.35 | 4.04 | 4.05 | 1521.73 | 8.2 | 100 | 59.6 | 60 | 21.2 | 21 | 1298.8 | 1460 | 0 | -0.0007 | 650 | 1.259 | 35 | 44.06 | 44.1 | 0 | 0 | 0 | 0 | 0 | 0 | 0 | 0 | 0 | 0 | 2 | 103.79 | 64.71 | 172.6 | 7083.3 | 708.4 | 0
等径 | 7.8 | 99.9 | 0.99 | 0.135 | 7.9 | 1342.8 | 0 | 1668.31 | 89 | 0 | 13 | 0 | 1.09 | 0.133 | 1026.6 | 100.82 | -0.04 | 1026.6 | 1.051 | 237 | 0 | 0 | 0 | 227.6 | -0.4 | 227.9 | 41.81 | 29.37 | 7.41 | 0 | 200 | 0.36 | 4.05 | 4.05 | 1517.66 | 8.2 | 100 | 59.6 | 60 | 21 | 21 | 1299 | 1460 | 0 | -0.0016 | 650 | 1.259 | 35 | 44.06 | 44.1 | 0 | 0 | 0 | 0 | 0 | 0 | 0 | 0 | 0 | 0 | 2 | 103.86 | 64.64 | 172.6 | 7084.1 | 708.5 | 0
等径 | 7.8 | 100 | 1.04 | 0.135 | 7.9 | 1342.8 | 0 | 1662.46 | 77 | 0 | 13 | 0 | 1.09 | 0.139 | 1027.6 | 100.96 | -0.03 | 1027.6 | 1.051 | 237 | 0 | 0 | 0 | 227.7 | -0.3 | 227 | 41.78 | 29.37 | 7.41 | 0 | 200 | 0.31 | 4.05 | 4.05 | 1542.08 | 8.2 | 100 | 59.5 | 60 | 21.1 | 21 | 1299.2 | 1460 | 0 | -0.0005 | 650 | 1.26 | 35 | 44.1 | 44.1 | 0 | 0 | 0 | 0 | 0 | 0 | 0 | 0 | 0 | 0 | 2 | 103.98 | 64.52 | 172.6 | 7084.8 | 708.6 | 0
等径 | 7.8 | 99.9 | 1.05 | 0.135 | 7.9 | 1342.8 | 0 | 1663.63 | 46 | 0 | 13 | 0 | 1.09 | 0.142 | 1028.8 | 101.1 | -0.04 | 1028.8 | 1.051 | 237 | 0 | 0 | 0 | 227.7 | -0.3 | 228.3 | 41.79 | 29.37 | 7.41 | 0 | 200 | 0.42 | 4.07 | 4.05 | 1533.94 | 8.2 | 100 | 59.6 | 60 | 21.2 | 21 | 1299.3 | 1460 | 0 | -0.0005 | 650 | 1.259 | 35 | 44.06 | 44.1 | 0 | 0 | 0 | 0 | 0 | 0 | 0 | 0 | 0 | 0 | 2 | 104.08 | 64.42 | 172.6 | 7085.5 | 708.7 | 0
等径 | 7.8 | 99.9 | 1.03 | 0.135 | 7.9 | 1342.8 | 0 | 1661.29 | 57 | 0 | 13 | 0 | 1.09 | 0.142 | 1029.6 | 101.23 | -0.04 | 1029.6 | 1.051 | 237 | 0 | 0 | 0 | 227.7 | -0.3 | 225.2 | 41.74 | 29.37 | 7.41 | 0 | 200 | 0.42 | 4.03 | 4.05 | 1529.87 | 8.2 | 100 | 59.5 | 60 | 21 | 21 | 1299.5 | 1460 | 0 | -0.0009 | 650 | 1.26 | 34.98 | 44.07 | 44.11 | 0 | 0 | 0 | 0 | 0 | 0 | 0 | 0 | 0 | 0 | 2 | 104.2 | 64.3 | 172.7 | 7086.2 | 708.8 | 0
等径 | 7.8 | 99.9 | 1.05 | 0.135 | 7.9 | 1342.8 | 0 | 1664.8 | 78 | 0 | 13 | 0 | 1.09 | 0.144 | 1030.9 | 101.39 | -0.02 | 1030.9 | 1.051 | 237 | 0 | 0 | 0 | 227.7 | -0.3 | 221.9 | 41.77 | 29.37 | 7.41 | 0 | 200 | 0.43 | 4.03 | 4.04 | 1525.8 | 8.2 | 100 | 59.6 | 60 | 21 | 21 | 1299.7 | 1460 | 0 | 0 | 650 | 1.259 | 35.01 | 44.08 | 44.11 | 0 | 0 | 0 | 0 | 0 | 0 | 0 | 0 | 0 | 0 | 2 | 104.27 | 64.23 | 172.7 | 7087 | 708.8 | 0
等径 | 7.8 | 99.9 | 1.09 | 0.135 | 7.9 | 1342.8 | 0 | 1664.8 | 149 | 0 | 13 | 0 | 1.09 | 0.147 | 1031.8 | 101.53 | -0.03 | 1031.8 | 1.051 | 237 | 0 | 0 | 0 | 227.8 | -0.2 | 229.3 | 41.82 | 29.37 | 7.41 | 0 | 200 | 0.4 | 4.06 | 4.04 | 1542.08 | 8.2 | 100 | 59.5 | 60 | 21 | 21 | 1300 | 1460 | 0 | -0.001 | 650 | 1.26 | 35.01 | 44.11 | 44.11 | 0 | 0 | 0 | 0 | 0 | 0 | 0 | 0 | 0 | 0 | 2 | 104.39 | 64.11 | 172.7 | 7087.7 | 708.9 | 0
等径 | 7.8 | 99.9 | 1.1 | 0.135 | 7.9 | 1342.8 | 0 | 1669.49 | 72 | 0 | 13 | 0 | 1.09 | 0.144 | 1033 | 101.68 | -0.03 | 1032.9 | 1.051 | 237 | 0 | 0 | 0 | 227.9 | -0.1 | 229.9 | 41.76 | 29.37 | 7.41 | 0 | 200 | 0.52 | 4.1 | 4.05 | 1521.73 | 8.1 | 100 | 59.6 | 60 | 21.3 | 21 | 1300.1 | 1460 | 0 | -0.0006 | 650 | 1.26 | 35.02 | 44.13 | 44.11 | 0 | 0 | 0 | 0 | 0 | 0 | 0 | 0 | 0 | 0 | 2 | 104.48 | 64.02 | 172.7 | 7088.4 | 709 | 0
等径 | 7.8 | 99.9 | 1.02 | 0.135 | 7.9 | 1342.8 | 0 | 1664.8 | 78 | 0 | 13 | 0 | 1.09 | 0.144 | 1034 | 101.83 | 0.01 | 1034 | 1.051 | 237 | 0 | 0 | 0 | 227.8 | -0.2 | 227.8 | 41.77 | 29.37 | 7.41 | 0 | 200 | 0.44 | 4.17 | 4.06 | 1533.94 | 8.1 | 100 | 59.6 | 60 | 21.1 | 21 | 1300.2 | 1460 | 0 | 0.0003 | 650 | 1.259 | 35.02 | 44.09 | 44.11 | 0 | 0 | 0 | 0 | 0 | 0 | 0 | 0 | 0 | 0 | 2 | 104.59 | 63.91 | 172.7 | 7089.2 | 709.1 | 0
等径 | 7.8 | 99.9 | 1.03 | 0.135 | 7.9 | 1342.8 | 0 | 1665.97 | 119 | 0 | 13 | 0 | 1.09 | 0.137 | 1035.1 | 101.97 | 0 | 1035.1 | 1.051 | 237 | 0 | 0 | 0 | 227.9 | -0.1 | 229.7 | 41.79 | 29.37 | 7.41 | 0 | 200 | 0.43 | 4.18 | 4.09 | 1529.87 | 8.1 | 100 | 59.6 | 60 | 21 | 21 | 1300.3 | 1460 | 0 | -0.0006 | 650 | 1.26 | 35 | 44.1 | 44.11 | 0 | 0 | 0 | 0 | 0 | 0 | 0 | 0 | 0 | 0 | 2 | 104.74 | 63.76 | 172.8 | 7089.9 | 709.2 | 0
等径 | 7.8 | 99.9 | 1.07 | 0.135 | 7.9 | 1342.9 | 0 | 1670.66 | 86 | 0 | 13 | 0 | 1.09 | 0.148 | 1036.1 | 102.12 | 0.01 | 1036.1 | 1.051 | 237 | 0 | 0 | 0 | 228 | 0 | 235.4 | 41.78 | 29.37 | 7.41 | 0 | 200 | 0.49 | 4.2 | 4.12 | 1525.8 | 8.2 | 100 | 59.5 | 60 | 20.9 | 21 | 1300.4 | 1460 | 0 | 0.0007 | 650 | 1.261 | 35 | 44.13 | 44.12 | 0 | 0 | 0 | 0 | 0 | 0 | 0 | 0 | 0 | 0 | 2 | 104.81 | 63.69 | 172.8 | 7090.6 | 709.3 | 0
等径 | 7.8 | 99.9 | 1.07 | 0.135 | 7.9 | 1342.9 | 0 | 1668.31 | 31 | 0 | 13 | 0 | 1.09 | 0.15 | 1037.2 | 102.27 | 0 | 1037.2 | 1.051 | 237 | 0 | 0 | 0 | 228 | 0 | 228.8 | 41.79 | 29.37 | 7.41 | 0 | 200 | 0.57 | 4.24 | 4.17 | 1529.87 | 8.2 | 100 | 59.6 | 60 | 21 | 21 | 1300.5 | 1460 | 0 | 0.0002 | 650 | 1.259 | 35.01 | 44.08 | 44.12 | 0 | 0 | 0 | 0 | 0 | 0 | 0 | 0 | 0 | 0 | 2 | 104.93 | 63.57 | 172.8 | 7091.3 | 709.4 | 0
等径 | 7.8 | 99.9 | 1.09 | 0.135 | 7.9 | 1343 | 0 | 1667.14 | 82 | 0 | 13 | 0 | 1.09 | 0.144 | 1038.2 | 102.41 | 0.01 | 1038.2 | 1.051 | 237 | 0 | 0 | 0 | 228.1 | 0.1 | 227.6 | 41.78 | 29.37 | 7.41 | 0 | 200 | 0.57 | 4.28 | 4.2 | 1538.01 | 8.2 | 100 | 59.6 | 60 | 21.2 | 21 | 1300.7 | 1460 | 0 | -0.0002 | 650 | 1.258 | 35 | 44.03 | 44.12 | 0 | 0 | 0 | 0 | 0 | 0 | 0 | 0 | 0 | 0 | 2 | 105.04 | 63.46 | 172.8 | 7092 | 709.5 | 0
等径 | 7.8 | 99.9 | 1.12 | 0.135 | 7.9 | 1343 | 0 | 1671.84 | 74 | 0 | 13 | 0 | 1.09 | 0.152 | 1039.5 | 102.57 | 0.02 | 1039.5 | 1.051 | 237 | 0 | 0 | 0 | 228.1 | 0.1 | 232.5 | 41.76 | 29.37 | 7.41 | 0 | 200 | 0.51 | 4.35 | 4.24 | 1546.14 | 8.2 | 100 | 59.5 | 60 | 21.3 | 21 | 1300.9 | 1460 | 0 | 0.0006 | 650 | 1.26 | 35.04 | 44.15 | 44.13 | 0 | 0 | 0 | 0 | 0 | 0 | 0 | 0 | 0 | 0 | 2 | 105.11 | 63.39 | 172.8 | 7092.8 | 709.6 | 0
等径 | 7.8 | 100 | 1.09 | 0.135 | 7.9 | 1343 | 0 | 1665.97 | 100 | 0 | 13 | 0 | 1.09 | 0.148 | 1040.8 | 102.73 | 0 | 1040.8 | 1.051 | 237 | 0 | 0 | 0 | 228 | 0 | 230.8 | 41.75 | 29.37 | 7.41 | 0 | 200 | 0.48 | 4.31 | 4.29 | 1533.94 | 8.2 | 100 | 59.6 | 60 | 21.1 | 21 | 1301 | 1460 | 0 | 0.0001 | 650 | 1.258 | 34.99 | 44.02 | 44.13 | 0 | 0 | 0 | 0 | 0 | 0 | 0 | 0 | 0 | 0 | 2 | 105.23 | 63.27 | 172.9 | 7093.6 | 709.7 | 0
等径 | 7.8 | 99.9 | 1.08 | 0.135 | 7.9 | 1343.1 | 0 | 1668.31 | 78 | 0 | 13 | 0 | 1.09 | 0.142 | 1041.6 | 102.86 | 0.01 | 1041.6 | 1.052 | 237 | 0 | 0 | 0 | 228.1 | 0.1 | 227.9 | 41.75 | 29.37 | 7.41 | 0 | 200 | 0.41 | 4.28 | 4.31 | 1538.01 | 8.2 | 100 | 59.6 | 60 | 21.1 | 21 | 1301.2 | 1460 | 0 | -0.0001 | 650 | 1.26 | 35.02 | 44.13 | 44.13 | 0 | 0 | 0 | 0 | 0 | 0 | 0 | 0 | 0 | 0 | 2 | 105.33 | 63.17 | 172.9 | 7094.3 | 709.7 | 0
等径 | 7.8 | 99.9 | 1.1 | 0.135 | 7.9 | 1343.1 | 0 | 1669.49 | 46 | 0 | 13 | 0 | 1.09 | 0.146 | 1042.6 | 103 | 0 | 1042.6 | 1.052 | 237 | 0 | 0 | 0 | 228.1 | 0.1 | 230.1 | 41.8 | 29.37 | 7.41 | 0 | 200 | 0.47 | 4.25 | 4.31 | 1533.94 | 8.2 | 100 | 59.6 | 60 | 21 | 21 | 1301.4 | 1460 | 0 | 0.0001 | 650 | 1.261 | 35.01 | 44.15 | 44.14 | 0 | 0 | 0 | 0 | 0 | 0 | 0 | 0 | 0 | 0 | 2 | 105.43 | 63.07 | 172.9 | 7094.9 | 709.8 | 0
等径 | 7.8 | 99.9 | 1.1 | 0.135 | 7.9 | 1343 | 0 | 1675.36 | 225 | 0 | 13 | 0 | 1.09 | 0.145 | 1043.8 | 103.14 | -0.02 | 1043.8 | 1.052 | 237 | 0 | 0 | 0 | 228 | 0 | 230.1 | 41.76 | 29.37 | 7.41 | 0 | 200 | 0.41 | 4.15 | 4.29 | 1542.08 | 8.2 | 100 | 59.6 | 60 | 21.1 | 21 | 1301.5 | 1460 | 0 | -0.0006 | 650 | 1.261 | 35.01 | 44.15 | 44.14 | 0 | 0 | 0 | 0 | 0 | 0 | 0 | 0 | 0 | 0 | 2 | 105.55 | 62.95 | 172.9 | 7095.7 | 709.9 | 0
等径 | 7.8 | 99.9 | 1.11 | 0.135 | 7.9 | 1343 | 0 | 1667.14 | 202 | 0 | 13 | 0 | 1.09 | 0.153 | 1044.8 | 103.28 | -0.02 | 1044.8 | 1.052 | 237 | 0 | 0 | 0 | 228 | 0 | 230.6 | 41.78 | 29.37 | 7.41 | 0 | 200 | 0.4 | 4.09 | 4.25 | 1538.01 | 8.1 | 100 | 59.5 | 60 | 21.4 | 21 | 1301.6 | 1460 | 0 | 0.0006 | 650 | 1.261 | 35 | 44.13 | 44.14 | 0 | 0 | 0 | 0 | 0 | 0 | 0 | 0 | 0 | 0 | 2 | 105.66 | 62.84 | 172.9 | 7096.4 | 710 | 0
等径 | 7.8 | 99.9 | 1.09 | 0.135 | 7.9 | 1342.9 | 0 | 1670.66 | 86 | 0 | 13 | 0 | 1.09 | 0.145 | 1045.9 | 103.43 | -0.03 | 1045.9 | 1.052 | 237 | 0 | 0 | 0 | 227.9 | -0.1 | 229.5 | 41.78 | 29.37 | 7.41 | 0 | 200 | 0.4 | 4.05 | 4.19 | 1529.87 | 8.2 | 100 | 59.6 | 60 | 21.3 | 21 | 1301.7 | 1460 | 0 | -0.0011 | 650 | 1.261 | 35 | 44.13 | 44.14 | 0 | 0 | 0 | 0 | 0 | 0 | 0 | 0 | 0 | 0 | 2 | 105.77 | 62.73 | 173 | 7097.1 | 710.1 | 0
等径 | 7.8 | 99.9 | 1.09 | 0.135 | 7.9 | 1342.9 | 0 | 1668.31 | 70 | 0 | 13 | 0 | 1.09 | 0.15 | 1047 | 103.59 | -0.03 | 1047 | 1.052 | 237 | 0 | 0 | 0 | 227.9 | -0.1 | 228.4 | 41.74 | 29.37 | 7.41 | 0 | 200 | 0.4 | 3.99 | 4.13 | 1542.08 | 8.2 | 100 | 59.6 | 60 | 21.2 | 21 | 1301.8 | 1460 | 0 | -0.0002 | 650 | 1.26 | 35.02 | 44.13 | 44.14 | 0 | 0 | 0 | 0 | 0 | 0 | 0 | 0 | 0 | 0 | 2 | 105.83 | 62.67 | 173 | 7098 | 710.2 | 0
等径 | 7.8 | 99.9 | 1.06 | 0.135 | 7.9 | 1342.8 | 0 | 1665.97 | 24 | 0 | 13 | 0 | 1.09 | 0.145 | 1048 | 103.73 | -0.03 | 1048 | 1.052 | 237 | 0 | 0 | 0 | 227.8 | -0.2 | 225.7 | 41.74 | 29.37 | 7.41 | 0 | 200 | 0.37 | 3.93 | 4.07 | 1529.87 | 8.2 | 100 | 59.6 | 60 | 20.9 | 21 | 1302 | 1460 | 0 | -0.0013 | 650 | 1.26 | 35 | 44.1 | 44.14 | 0 | 0 | 0 | 0 | 0 | 0 | 0 | 0 | 0 | 0 | 2 | 105.95 | 62.55 | 173 | 7098.6 | 710.3 | 0
等径 | 7.8 | 99.9 | 1.09 | 0.135 | 7.9 | 1342.8 | 0 | 1673.01 | 73 | 0 | 13 | 0 | 1.09 | 0.144 | 1049.1 | 103.87 | -0.05 | 1049 | 1.052 | 237 | 0 | 0 | 0 | 227.8 | -0.2 | 224.6 | 41.73 | 29.37 | 7.41 | 0 | 200 | 0.52 | 3.91 | 4.02 | 1521.73 | 8.1 | 100 | 59.6 | 60 | 21 | 21 | 1302 | 1460 | 0 | -0.0011 | 650 | 1.26 | 34.99 | 44.09 | 44.14 | 0 | 0 | 0 | 0 | 0 | 0 | 0 | 0 | 0 | 0 | 2 | 106.05 | 62.45 | 173 | 7099.4 | 710.4 | 0
等径 | 7.8 | 99.9 | 1.04 | 0.135 | 7.9 | 1342.7 | 0 | 1671.84 | 85 | 0 | 13 | 0 | 1.09 | 0.136 | 1050.2 | 104.03 | -0.05 | 1050.2 | 1.052 | 237 | 0 | 0 | 0 | 227.7 | -0.3 | 224.2 | 41.75 | 29.37 | 7.41 | 0 | 200 | 0.41 | 3.88 | 3.96 | 1546.14 | 8.1 | 100 | 59.6 | 60 | 21.2 | 21 | 1302.1 | 1460 | 0 | -0.002 | 650 | 1.26 | 34.99 | 44.09 | 44.14 | 0 | 0 | 0 | 0 | 0 | 0 | 0 | 0 | 0 | 0 | 2 | 106.17 | 62.33 | 173.1 | 7100.2 | 710.4 | 0
等径 | 7.8 | 99.9 | 1 | 0.135 | 7.9 | 1342.7 | 0 | 1671.84 | 86 | 0 | 13 | 0 | 1.09 | 0.133 | 1051 | 104.14 | -0.06 | 1051 | 1.052 | 237 | 0 | 0 | 0 | 227.6 | -0.4 | 227.8 | 41.75 | 29.37 | 7.41 | 0 | 200 | 0.32 | 3.89 | 3.93 | 1533.94 | 8.2 | 100 | 59.6 | 60 | 21 | 21 | 1302.2 | 1460 | 0 | -0.0016 | 650 | 1.262 | 35.02 | 44.2 | 44.14 | 0 | 0 | 0 | 0 | 0 | 0 | 0 | 0 | 0 | 0 | 2 | 106.24 | 62.26 | 173.1 | 7100.7 | 710.5 | 0
等径 | 7.8 | 99.9 | 1.04 | 0.135 | 7.9 | 1342.7 | 0 | 1675.36 | 88 | 0 | 13 | 0 | 1.09 | 0.138 | 1052.2 | 104.3 | -0.04 | 1052.2 | 1.052 | 237 | 0 | 0 | 0 | 227.7 | -0.3 | 231.5 | 41.75 | 29.37 | 7.41 | 0 | 200 | 0.36 | 3.95 | 3.9 | 1538.01 | 8.2 | 100 | 59.6 | 60 | 21.1 | 21 | 1302.4 | 1460 | 0 | -0.0008 | 650 | 1.26 | 35.04 | 44.15 | 44.14 | 0 | 0 | 0 | 0 | 0 | 0 | 0 | 0 | 0 | 0 | 2 | 106.36 | 62.14 | 173.1 | 7101.6 | 710.6 | 0
等径 | 7.8 | 99.9 | 1.09 | 0.135 | 7.9 | 1342.7 | 0 | 1674.19 | 57 | 0 | 13 | 0 | 1.09 | 0.149 | 1053.1 | 104.43 | -0.03 | 1053.1 | 1.051 | 237 | 0 | 0 | 0 | 227.7 | -0.3 | 232.6 | 41.75 | 29.37 | 7.41 | 0 | 200 | 0.38 | 3.97 | 3.9 | 1546.14 | 8.2 | 100 | 59.5 | 60 | 21 | 21 | 1302.4 | 1460 | 0 | 0.0002 | 650 | 1.261 | 34.99 | 44.12 | 44.14 | 0 | 0 | 0 | 0 | 0 | 0 | 0 | 0 | 0 | 0 | 2 | 106.44 | 62.06 | 173.1 | 7102.2 | 710.7 | 0
等径 | 7.8 | 99.9 | 1.07 | 0.135 | 7.9 | 1342.7 | 0 | 1675.36 | 81 | 0 | 13 | 0 | 1.09 | 0.146 | 1054.1 | 104.56 | -0.02 | 1054.1 | 1.051 | 237 | 0 | 0 | 0 | 227.8 | -0.2 | 233.1 | 41.74 | 29.37 | 7.41 | 0 | 200 | 0.4 | 4.09 | 3.92 | 1533.94 | 8.1 | 100 | 59.5 | 60 | 21.2 | 21 | 1302.5 | 1460 | 0 | -0.0006 | 650 | 1.259 | 35.01 | 44.08 | 44.14 | 0 | 0 | 0 | 0 | 0 | 0 | 0 | 0 | 0 | 0 | 2 | 106.52 | 61.98 | 173.1 | 7102.9 | 710.8 | 0
等径 | 7.8 | 99.9 | 1.06 | 0.135 | 7.9 | 1342.7 | 0 | 1670.66 | 106 | 0 | 13 | 0 | 1.09 | 0.147 | 1055.2 | 104.71 | -0.03 | 1055.2 | 1.051 | 237 | 0 | 0 | 0 | 227.8 | -0.2 | 229.2 | 41.73 | 29.37 | 7.41 | 0 | 200 | 0.3 | 4.11 | 3.96 | 1550.21 | 8.1 | 100 | 59.5 | 60 | 21.2 | 21 | 1302.7 | 1460 | 0 | -0.0002 | 650 | 1.261 | 35.03 | 44.17 | 44.14 | 0 | 0 | 0 | 0 | 0 | 0 | 0 | 0 | 0 | 0 | 2 | 106.65 | 61.85 | 173.2 | 7103.6 | 710.9 | 0
等径 | 7.8 | 99.9 | 1 | 0.136 | 7.9 | 1342.8 | 0 | 1671.84 | 73 | 0 | 13 | 0 | 1.09 | 0.141 | 1056.4 | 104.86 | -0.03 | 1056.2 | 1.051 | 237 | 0 | 0 | 0 | 227.7 | -0.3 | 225.3 | 41.67 | 29.37 | 7.41 | 0 | 200 | 0.4 | 4.25 | 4.03 | 1533.94 | 8.1 | 100 | 59.5 | 60 | 21.2 | 21 | 1302.8 | 1460 | 0 | -0.0008 | 650 | 1.259 | 35.02 | 44.09 | 44.15 | 0 | 0 | 0 | 0 | 0 | 0 | 0 | 0 | 0 | 0 | 2 | 106.68 | 61.82 | 173.2 | 7104.4 | 711 | 0
等径 | 7.8 | 99.9 | 1.09 | 0.136 | 7.9 | 1342.9 | 0 | 1675.36 | 28 | 0 | 13 | 0 | 1.09 | 0.146 | 1057.2 | 104.98 | -0.05 | 1057.2 | 1.051 | 237 | 0 | 0 | 0 | 227.7 | -0.3 | 225.8 | 41.75 | 29.37 | 7.41 | 0 | 200 | 0.42 | 4.28 | 4.1 | 1538.01 | 8.2 | 100 | 59.6 | 60 | 21.1 | 21 | 1302.9 | 1460 | 0 | -0.0008 | 650 | 1.259 | 35.02 | 44.09 | 44.15 | 0 | 0 | 0 | 0 | 0 | 0 | 0 | 0 | 0 | 0 | 2 | 106.81 | 61.69 | 173.2 | 7105 | 711 | 0
等径 | 7.8 | 99.9 | 1.05 | 0.136 | 7.9 | 1342.9 | 0 | 1673.01 | 49 | 0 | 13 | 0 | 1.09 | 0.142 | 1058.4 | 105.14 | -0.02 | 1058.4 | 1.051 | 237 | 0 | 0 | 0 | 227.7 | -0.3 | 228.1 | 41.71 | 29.37 | 7.41 | 0 | 200 | 0.37 | 4.34 | 4.18 | 1538.01 | 8.1 | 100 | 59.5 | 60 | 21.1 | 21 | 1303.2 | 1460 | 0 | -0.0008 | 650 | 1.26 | 35.02 | 44.13 | 44.15 | 0 | 0 | 0 | 0 | 0 | 0 | 0 | 0 | 0 | 0 | 2 | 106.95 | 61.55 | 173.2 | 7105.8 | 711.1 | 0
等径 | 7.8 | 99.9 | 1.08 | 0.136 | 7.9 | 1343 | 0 | 1675.36 | 52 | 0 | 13 | 0 | 1.09 | 0.148 | 1059.4 | 105.28 | -0.03 | 1059.4 | 1.051 | 237 | 0 | 0 | 0 | 227.8 | -0.2 | 231 | 41.72 | 29.37 | 7.41 | 0 | 200 | 0.45 | 4.41 | 4.25 | 1538.01 | 8.1 | 100 | 59.6 | 60 | 21.1 | 21 | 1303.3 | 1460 | 0 | 0 | 650 | 1.261 | 35.03 | 44.17 | 44.15 | 0 | 0 | 0 | 0 | 0 | 0 | 0 | 0 | 0 | 0 | 2 | 107.05 | 61.45 | 173.2 | 7106.5 | 711.2 | 0
等径 | 7.8 | 99.9 | 1.09 | 0.136 | 7.9 | 1343.1 | 0 | 1676.54 | 51 | 0 | 13 | 0 | 1.09 | 0.153 | 1060.5 | 105.44 | -0.03 | 1060.5 | 1.051 | 237 | 0 | 0 | 0 | 227.8 | -0.2 | 231.3 | 41.73 | 29.37 | 7.41 | 0 | 200 | 0.36 | 4.4 | 4.31 | 1542.08 | 8.1 | 100 | 59.5 | 60 | 21 | 21 | 1303.6 | 1460 | 0 | -0.0003 | 650 | 1.261 | 35 | 44.13 | 44.15 | 0 | 0 | 0 | 0 | 0 | 0 | 0 | 0 | 0 | 0 | 2 | 107.16 | 61.34 | 173.3 | 7107.3 | 711.3 | 0
等径 | 7.8 | 99.9 | 1 | 0.136 | 7.9 | 1343.1 | 0 | 1675.36 | 87 | 0 | 13 | 0 | 1.09 | 0.137 | 1061.6 | 105.6 | -0.01 | 1061.6 | 1.052 | 237 | 0 | 0 | 0 | 227.8 | -0.2 | 231.5 | 41.7 | 29.37 | 7.41 | 0 | 200 | 0.31 | 4.43 | 4.36 | 1542.08 | 8.1 | 100 | 59.5 | 60 | 21.2 | 21 | 1303.7 | 1460 | 0 | -0.0007 | 650 | 1.26 | 35 | 44.1 | 44.15 | 0 | 0 | 0 | 0 | 0 | 0 | 0 | 0 | 0 | 0 | 2 | 107.25 | 61.25 | 173.3 | 7108.1 | 711.4 | 0
等径 | 7.8 | 99.9 | 1.1 | 0.136 | 7.9 | 1343.1 | 0 | 1675.36 | 68 | 0 | 13 | 0 | 1.09 | 0.152 | 1062.6 | 105.72 | -0.02 | 1062.6 | 1.052 | 237 | 0 | 0 | 0 | 227.9 | -0.1 | 227.7 | 41.68 | 29.37 | 7.41 | 0 | 200 | 0.31 | 4.41 | 4.39 | 1546.14 | 8.2 | 100 | 59.5 | 60 | 20.8 | 21 | 1303.9 | 1460 | 0 | 0.0001 | 650 | 1.261 | 35 | 44.13 | 44.15 | 0 | 0 | 0 | 0 | 0 | 0 | 0 | 0 | 0 | 0 | 2 | 107.33 | 61.17 | 173.3 | 7108.7 | 711.5 | 0
等径 | 7.8 | 99.9 | 1.07 | 0.136 | 7.9 | 1343.2 | 0 | 1677.72 | 44 | 0 | 13 | 0 | 1.09 | 0.142 | 1063.6 | 105.87 | -0.04 | 1063.6 | 1.052 | 237 | 0 | 0 | 0 | 227.9 | -0.1 | 224 | 41.67 | 29.37 | 7.41 | 0 | 200 | 0.29 | 4.39 | 4.4 | 1550.21 | 8.2 | 100 | 59.5 | 60 | 21.1 | 21 | 1304.1 | 1460 | 0 | -0.0013 | 650 | 1.26 | 34.99 | 44.09 | 44.16 | 0 | 0 | 0 | 0 | 0 | 0 | 0 | 0 | 0 | 0 | 2 | 107.45 | 61.05 | 173.3 | 7109.4 | 711.6 | 0
等径 | 7.8 | 99.9 | 1.11 | 0.136 | 7.9 | 1343.2 | 0 | 1675.36 | 51 | 0 | 13 | 0 | 1.09 | 0.15 | 1064.8 | 106.03 | -0.01 | 1064.8 | 1.052 | 237 | 0 | 0 | 0 | 227.9 | -0.1 | 226.7 | 41.67 | 29.37 | 7.41 | 0 | 200 | 0.23 | 4.36 | 4.41 | 1546.14 | 8.1 | 100 | 59.5 | 60 | 21.1 | 21 | 1304.2 | 1460 | 0 | 0.0002 | 650 | 1.261 | 35.03 | 44.17 | 44.16 | 0 | 0 | 0 | 0 | 0 | 0 | 0 | 0 | 0 | 0 | 2 | 107.55 | 60.95 | 173.3 | 7110.2 | 711.7 | 0
等径 | 7.8 | 99.9 | 1.12 | 0.136 | 7.9 | 1343.2 | 0 | 1676.54 | 57 | 0 | 13 | 0 | 1.09 | 0.152 | 1065.8 | 106.16 | -0.02 | 1065.8 | 1.052 | 237 | 0 | 0 | 0 | 227.9 | -0.1 | 228.1 | 41.69 | 29.37 | 7.41 | 0 | 200 | 0.38 | 4.36 | 4.4 | 1550.21 | 8.1 | 100 | 59.5 | 60 | 21 | 21 | 1304.2 | 1460 | 0 | -0.0001 | 650 | 1.261 | 35.01 | 44.15 | 44.16 | 0 | 0 | 0 | 0 | 0 | 0 | 0 | 0 | 0 | 0 | 2 | 107.63 | 60.87 | 173.4 | 7110.9 | 711.7 | 0
等径 | 7.8 | 99.9 | 1.13 | 0.136 | 7.9 | 1343.1 | 0 | 1675.36 | 26 | 0 | 13 | 0 | 1.09 | 0.152 | 1066.9 | 106.31 | 0 | 1066.9 | 1.052 | 237 | 0 | 0 | 0 | 228 | 0 | 224.4 | 41.63 | 29.37 | 7.41 | 0 | 200 | 0.27 | 4.36 | 4.38 | 1558.35 | 8.1 | 100 | 59.5 | 60 | 21 | 21 | 1304.3 | 1460 | 0 | 0 | 650 | 1.261 | 35.01 | 44.15 | 44.16 | 0 | 0 | 0 | 0 | 0 | 0 | 0 | 0 | 0 | 0 | 2 | 107.74 | 60.76 | 173.4 | 7111.6 | 711.8 | 0
等径 | 7.8 | 99.9 | 1.12 | 0.136 | 7.9 | 1343.1 | 0 | 1678.9 | 198 | 0 | 13 | 0 | 1.09 | 0.152 | 1068 | 106.46 | 0 | 1068 | 1.052 | 237 | 0 | 0 | 0 | 228 | 0 | 223.9 | 41.59 | 29.37 | 7.41 | 0 | 200 | 0.28 | 4.33 | 4.36 | 1546.14 | 8.1 | 100 | 59.5 | 60 | 21.1 | 21 | 1304.3 | 1460 | 0 | -0.0002 | 650 | 1.259 | 35.01 | 44.08 | 44.16 | 0 | 0 | 0 | 0 | 0 | 0 | 0 | 0 | 0 | 0 | 2 | 107.78 | 60.72 | 173.4 | 7112.4 | 711.9 | 0
等径 | 7.8 | 99.9 | 1.06 | 0.136 | 7.9 | 1343.1 | 0 | 1677.72 | 98 | 0 | 13 | 0 | 1.09 | 0.144 | 1069 | 106.61 | 0.01 | 1069 | 1.052 | 237 | 0 | 0 | 0 | 228 | 0 | 223.9 | 41.56 | 29.37 | 7.41 | 0 | 200 | 0.27 | 4.29 | 4.35 | 1546.14 | 8.1 | 100 | 59.5 | 60 | 21.1 | 21 | 1304.2 | 1460 | 0 | -0.0002 | 650 | 1.262 | 35.01 | 44.18 | 44.17 | 0 | 0 | 0 | 0 | 0 | 0 | 0 | 0 | 0 | 0 | 2 | 107.93 | 60.57 | 173.4 | 7113.1 | 712 | 0
等径 | 7.8 | 99.9 | 1.11 | 0.136 | 7.9 | 1343.1 | 0 | 1677.72 | 33 | 0 | 13 | 0 | 1.09 | 0.148 | 1070.1 | 106.75 | -0.01 | 1070.1 | 1.052 | 237 | 0 | 0 | 0 | 228 | 0 | 220.9 | 41.59 | 29.37 | 7.41 | 0 | 200 | 0.44 | 4.26 | 4.34 | 1542.08 | 8.1 | 100 | 59.6 | 60 | 21.2 | 21 | 1304.2 | 1460 | 0 | 0.0002 | 650 | 1.26 | 35.02 | 44.13 | 44.17 | 0 | 0 | 0 | 0 | 0 | 0 | 0 | 0 | 0 | 0 | 2 | 108.01 | 60.49 | 173.4 | 7113.8 | 712.1 | 0
等径 | 7.8 | 99.9 | 1.04 | 0.136 | 7.9 | 1343.1 | 0 | 1674.19 | 68 | 0 | 13 | 0 | 1.09 | 0.139 | 1071.2 | 106.92 | -0.01 | 1071.2 | 1.052 | 237 | 0 | 0 | 0 | 228 | 0 | 222.8 | 41.57 | 29.37 | 7.41 | 0 | 200 | 0.32 | 4.25 | 4.32 | 1533.94 | 8.1 | 100 | 59.5 | 60 | 21 | 21 | 1304.2 | 1460 | 0 | -0.0008 | 650 | 1.26 | 35.02 | 44.13 | 44.17 | 0 | 0 | 0 | 0 | 0 | 0 | 0 | 0 | 0 | 0 | 2 | 108.16 | 60.34 | 173.5 | 7114.6 | 712.2 | 0
等径 | 7.8 | 99.9 | 1.07 | 0.136 | 7.9 | 1343 | 0 | 1677.72 | 79 | 0 | 13 | 0 | 1.09 | 0.148 | 1072.2 | 107.05 | 0.01 | 1072.2 | 1.052 | 237 | 0 | 0 | 0 | 228 | 0 | 223.8 | 41.54 | 29.37 | 7.41 | 0 | 200 | 0.4 | 4.18 | 4.29 | 1550.21 | 8.2 | 100 | 59.5 | 60 | 21 | 21 | 1304.2 | 1460 | 0 | 0.0007 | 650 | 1.262 | 35.02 | 44.2 | 44.17 | 0 | 0 | 0 | 0 | 0 | 0 | 0 | 0 | 0 | 0 | 2 | 108.21 | 60.29 | 173.5 | 7115.2 | 712.3 | 0
等径 | 7.8 | 99.9 | 1.1 | 0.136 | 7.9 | 1343 | 0 | 1678.9 | 85 | 0 | 13 | 0 | 1.09 | 0.148 | 1073.4 | 107.2 | -0.04 | 1073.4 | 1.052 | 237 | 0 | 0 | 0 | 227.9 | -0.1 | 228.3 | 41.6 | 29.37 | 7.41 | 0 | 200 | 0.38 | 4.12 | 4.25 | 1525.8 | 8.1 | 100 | 59.5 | 60 | 20.9 | 21 | 1304.2 | 1460 | 0 | -0.0006 | 650 | 1.261 | 35 | 44.13 | 44.17 | 0 | 0 | 0 | 0 | 0 | 0 | 0 | 0 | 0 | 0 | 2 | 108.33 | 60.17 | 173.5 | 7116 | 712.4 | 0
等径 | 7.8 | 99.9 | 1.03 | 0.136 | 7.9 | 1343 | 0 | 1680.08 | 191 | 0 | 13 | 0 | 1.09 | 0.138 | 1074.4 | 107.34 | -0.06 | 1074.4 | 1.052 | 237 | 0 | 0 | 0 | 227.8 | -0.2 | 233.1 | 41.67 | 29.37 | 7.41 | 0 | 200 | 0.26 | 4.05 | 4.2 | 1533.94 | 8.1 | 100 | 59.5 | 60 | 21 | 21 | 1304.3 | 1460 | 0 | -0.0018 | 650 | 1.26 | 35.01 | 44.11 | 44.17 | 0 | 0 | 0 | 0 | 0 | 0 | 0 | 0 | 0 | 0 | 2 | 108.49 | 60.01 | 173.5 | 7116.8 | 712.5 | 0
等径 | 7.8 | 99.9 | 1.03 | 0.136 | 7.9 | 1342.9 | 0 | 1681.26 | 62 | 0 | 13 | 0 | 1.09 | 0.141 | 1076 | 107.56 | -0.03 | 1076 | 1.052 | 237 | 0 | 0 | 0 | 227.7 | -0.3 | 234.5 | 41.58 | 29.37 | 7.41 | 0 | 200 | 0.32 | 3.92 | 4.11 | 1533.94 | 8.2 | 100 | 59.5 | 60 | 21.2 | 21 | 1304.5 | 1460 | 0 | -0.0007 | 650 | 1.259 | 35.03 | 44.1 | 44.18 | 0 | 0 | 0 | 0 | 0 | 0 | 0 | 0 | 0 | 0 | 2 | 108.58 | 59.92 | 173.6 | 7117.8 | 712.6 | 0
等径 | 7.8 | 99.9 | 1.04 | 0.136 | 7.9 | 1342.8 | 0 | 1681.26 | 62 | 0 | 13 | 0 | 1.09 | 0.141 | 1076.5 | 107.62 | -0.04 | 1076.4 | 1.052 | 237 | 0 | 0 | 0 | 227.7 | -0.3 | 230.3 | 41.58 | 29.37 | 7.41 | 0 | 200 | 0.31 | 3.91 | 4.07 | 1538.01 | 8.1 | 100 | 59.6 | 60 | 21.1 | 21 | 1304.5 | 1460 | 0 | -0.0012 | 650 | 1.26 | 35.02 | 44.13 | 44.18 | 0 | 0 | 0 | 0 | 0 | 0 | 0 | 0 | 0 | 0 | 2 | 108.64 | 59.86 | 173.6 | 7118.2 | 712.6 | 0
等径 | 7.8 | 99.9 | 1.07 | 0.136 | 7.9 | 1342.7 | 0 | 1682.45 | 175 | 0 | 13 | 0 | 1.09 | 0.149 | 1077.6 | 107.78 | -0.02 | 1077.5 | 1.052 | 237 | 0 | 0 | 0 | 227.7 | -0.3 | 229.1 | 41.54 | 29.37 | 7.41 | 0 | 200 | 0.33 | 3.84 | 3.99 | 1558.35 | 8.2 | 100 | 59.5 | 60 | 21.2 | 21 | 1304.7 | 1460 | 0 | 0 | 650 | 1.262 | 35.01 | 44.18 | 44.18 | 0 | 0 | 0 | 0 | 0 | 0 | 0 | 0 | 0 | 0 | 2 | 108.71 | 59.79 | 173.6 | 7118.9 | 712.7 | 0
等径 | 7.8 | 99.9 | 1.04 | 0.136 | 7.9 | 1342.7 | 0 | 1680.08 | 84 | 0 | 13 | 0 | 1.09 | 0.144 | 1078.5 | 107.91 | -0.03 | 1078.5 | 1.052 | 237 | 0 | 0 | 0 | 227.7 | -0.3 | 229.4 | 41.58 | 29.37 | 7.41 | 0 | 200 | 0.36 | 3.82 | 3.93 | 1546.14 | 8.1 | 100 | 59.5 | 60 | 21.1 | 21 | 1304.8 | 1460 | 0 | -0.0006 | 650 | 1.262 | 35 | 44.17 | 44.18 | 0 | 0 | 0 | 0 | 0 | 0 | 0 | 0 | 0 | 0 | 2 | 108.84 | 59.66 | 173.6 | 7119.6 | 712.8 | 0
等径 | 7.8 | 99.9 | 1.06 | 0.136 | 7.9 | 1342.6 | 0 | 1681.26 | 40 | 0 | 13 | 0 | 1.09 | 0.144 | 1079.8 | 108.08 | -0.03 | 1079.8 | 1.052 | 237 | 0 | 0 | 0 | 227.7 | -0.3 | 225.4 | 41.59 | 29.37 | 7.41 | 0 | 200 | 0.22 | 3.83 | 3.87 | 1554.28 | 8.1 | 100 | 59.5 | 60 | 21 | 21 | 1305 | 1460 | 0 | -0.0007 | 650 | 1.262 | 35.01 | 44.18 | 44.18 | 0 | 0 | 0 | 0 | 0 | 0 | 0 | 0 | 0 | 0 | 2 | 108.97 | 59.53 | 173.6 | 7120.4 | 712.9 | 0
等径 | 7.8 | 99.9 | 1.1 | 0.136 | 7.9 | 1342.6 | 0 | 1683.63 | 87 | 0 | 13 | 0 | 1.09 | 0.149 | 1080.6 | 108.19 | -0.03 | 1080.6 | 1.052 | 237 | 0 | 0 | 0 | 227.8 | -0.2 | 223.2 | 41.61 | 29.37 | 7.41 | 0 | 200 | 0.21 | 3.79 | 3.84 | 1558.35 | 8.1 | 100 | 59.5 | 60 | 21 | 21 | 1305.1 | 1460 | 0 | -0.0006 | 650 | 1.262 | 35.01 | 44.18 | 44.18 | 0 | 0 | 0 | 0 | 0 | 0 | 0 | 0 | 0 | 0 | 2 | 109.05 | 59.45 | 173.7 | 7121 | 713 | 0
等径 | 7.8 | 99.9 | 1.05 | 0.136 | 7.9 | 1342.6 | 0 | 1682.45 | 18 | 0 | 13 | 0 | 1.09 | 0.145 | 1081.8 | 108.34 | -0.02 | 1081.6 | 1.052 | 237 | 0 | 0 | 0 | 227.8 | -0.2 | 229.3 | 41.6 | 29.37 | 7.41 | 0 | 200 | 0.28 | 3.81 | 3.82 | 1546.14 | 8.1 | 100 | 59.5 | 60 | 21.1 | 21 | 1305.2 | 1460 | 0 | 0.0005 | 650 | 1.261 | 35.02 | 44.16 | 44.18 | 0 | 0 | 0 | 0 | 0 | 0 | 0 | 0 | 0 | 0 | 2 | 109.16 | 59.34 | 173.7 | 7121.8 | 713.1 | 0
等径 | 7.8 | 99.9 | 1.05 | 0.136 | 7.9 | 1342.6 | 0 | 1684.81 | 45 | 0 | 13 | 0 | 1.09 | 0.145 | 1082.8 | 108.48 | -0.03 | 1082.8 | 1.052 | 237 | 0 | 0 | 0 | 227.8 | -0.2 | 231 | 41.62 | 29.37 | 7.41 | 0 | 200 | 0.42 | 3.85 | 3.82 | 1546.14 | 8.1 | 100 | 59.6 | 60 | 21.1 | 21 | 1305.2 | 1460 | 0 | -0.0017 | 650 | 1.26 | 35 | 44.1 | 44.18 | 0 | 0 | 0 | 0 | 0 | 0 | 0 | 0 | 0 | 0 | 2 | 109.25 | 59.25 | 173.7 | 7122.5 | 713.1 | 0
等径 | 7.8 | 99.9 | 1.02 | 0.136 | 7.9 | 1342.6 | 0 | 1687.18 | 86 | 0 | 13 | 0 | 1.09 | 0.139 | 1084 | 108.66 | 0 | 1084 | 1.052 | 237 | 0 | 0 | 0 | 227.9 | -0.1 | 230.8 | 41.61 | 29.37 | 7.41 | 0 | 200 | 0.35 | 3.94 | 3.83 | 1558.35 | 8.1 | 100 | 59.6 | 60 | 21 | 21 | 1305.4 | 1460 | 0 | -0.0004 | 650 | 1.261 | 35.02 | 44.16 | 44.18 | 0 | 0 | 0 | 0 | 0 | 0 | 0 | 0 | 0 | 0 | 2 | 109.37 | 59.13 | 173.7 | 7123.4 | 713.3 | 0
等径 | 7.8 | 99.9 | 1.06 | 0.136 | 7.9 | 1342.6 | 0 | 1684.81 | 26 | 0 | 13 | 0 | 1.09 | 0.144 | 1084.9 | 108.78 | -0.02 | 1084.9 | 1.052 | 237 | 0 | 0 | 0 | 227.9 | -0.1 | 230.9 | 41.59 | 29.37 | 7.41 | 0 | 200 | 0.29 | 3.96 | 3.86 | 1542.08 | 8.1 | 100 | 59.5 | 60 | 21 | 21 | 1305.4 | 1460 | 0 | -0.0011 | 650 | 1.261 | 35.04 | 44.19 | 44.19 | 0 | 0 | 0 | 0 | 0 | 0 | 0 | 0 | 0 | 0 | 2 | 109.45 | 59.05 | 173.7 | 7124 | 713.3 | 0
等径 | 7.8 | 99.9 | 0.95 | 0.136 | 7.9 | 1342.7 | 0 | 1684.81 | 38 | 0 | 13 | 0 | 1.09 | 0.134 | 1086 | 108.94 | -0.04 | 1086 | 1.052 | 237 | 0 | 0 | 0 | 227.7 | -0.3 | 231.5 | 41.58 | 29.37 | 7.41 | 0 | 200 | 0.27 | 4 | 3.91 | 1550.21 | 8.1 | 100 | 59.5 | 60 | 21.1 | 21 | 1305.5 | 1460 | 0 | -0.0011 | 650 | 1.261 | 35.01 | 44.15 | 44.19 | 0 | 0 | 0 | 0 | 0 | 0 | 0 | 0 | 0 | 0 | 2 | 109.56 | 58.94 | 173.8 | 7124.8 | 713.4 | 0
等径 | 7.8 | 99.9 | 1.09 | 0.136 | 7.9 | 1342.7 | 0 | 1683.63 | 74 | 0 | 13 | 0 | 1.09 | 0.147 | 1087.1 | 109.08 | -0.04 | 1087 | 1.052 | 237 | 0 | 0 | 0 | 227.8 | -0.2 | 229.8 | 41.6 | 29.37 | 7.41 | 0 | 200 | 0.34 | 4.04 | 3.97 | 1550.21 | 8.1 | 100 | 59.6 | 60 | 21 | 21 | 1305.6 | 1460 | 0 | -0.0006 | 650 | 1.262 | 35.03 | 44.21 | 44.19 | 0 | 0 | 0 | 0 | 0 | 0 | 0 | 0 | 0 | 0 | 2 | 109.69 | 58.81 | 173.8 | 7125.5 | 713.5 | 0
等径 | 7.8 | 99.9 | 1.04 | 0.137 | 7.9 | 1342.8 | 0 | 1682.45 | 88 | 0 | 13 | 0 | 1.09 | 0.143 | 1088.2 | 109.24 | -0.02 | 1088.1 | 1.052 | 237 | 0 | 0 | 0 | 227.8 | -0.2 | 230.4 | 41.56 | 29.37 | 7.41 | 0 | 200 | 0.27 | 4.11 | 4.02 | 1566.49 | 8.1 | 100 | 59.5 | 60 | 21.3 | 21 | 1305.8 | 1460 | 0 | -0.0008 | 650 | 1.262 | 35.03 | 44.21 | 44.19 | 0 | 0 | 0 | 0 | 0 | 0 | 0 | 0 | 0 | 0 | 2 | 109.78 | 58.72 | 173.8 | 7126.2 | 713.6 | 0
等径 | 7.8 | 99.9 | 1.09 | 0.137 | 7.9 | 1342.8 | 0 | 1686 | 204 | 0 | 13 | 0 | 1.09 | 0.148 | 1089.1 | 109.36 | -0.03 | 1089.1 | 1.052 | 237 | 0 | 0 | 0 | 227.8 | -0.2 | 232.9 | 41.6 | 29.37 | 7.41 | 0 | 200 | 0.32 | 4.17 | 4.06 | 1538.01 | 8.1 | 100 | 59.5 | 60 | 21.1 | 21 | 1306 | 1460 | 0 | -0.0007 | 650 | 1.261 | 35.04 | 44.19 | 44.19 | 0 | 0 | 0 | 0 | 0 | 0 | 0 | 0 | 0 | 0 | 2 | 109.85 | 58.65 | 173.8 | 7126.9 | 713.7 | 0
等径 | 7.8 | 99.9 | 1.01 | 0.137 | 7.9 | 1342.9 | 0 | 1683.63 | 103 | 0 | 13 | 0 | 1.09 | 0.136 | 1090 | 109.48 | -0.03 | 1089.9 | 1.052 | 237 | 0 | 0 | 0 | 227.8 | -0.2 | 234.4 | 41.63 | 29.37 | 7.41 | 0 | 200 | 0.39 | 4.25 | 4.1 | 1550.21 | 8.1 | 100 | 59.6 | 60 | 21 | 21 | 1306.2 | 1460 | 0 | -0.0007 | 650 | 1.26 | 35.02 | 44.13 | 44.19 | 0 | 0 | 0 | 0 | 0 | 0 | 0 | 0 | 0 | 0 | 2 | 109.96 | 58.54 | 173.8 | 7127.4 | 713.7 | 0
等径 | 7.8 | 99.9 | 1.07 | 0.137 | 7.9 | 1342.9 | 0 | 1687.18 | 62 | 0 | 13 | 0 | 1.09 | 0.145 | 1091.2 | 109.65 | -0.03 | 1091.1 | 1.052 | 237 | 0 | 0 | 0 | 227.8 | -0.2 | 232.8 | 41.55 | 29.37 | 7.41 | 0 | 200 | 0.33 | 4.27 | 4.16 | 1562.42 | 8.1 | 100 | 59.5 | 60 | 21 | 21 | 1306.5 | 1460 | 0 | -0.001 | 650 | 1.262 | 35.04 | 44.22 | 44.19 | 0 | 0 | 0 | 0 | 0 | 0 | 0 | 0 | 0 | 0 | 2 | 110.08 | 58.42 | 173.9 | 7128.3 | 713.9 | 0
等径 | 7.8 | 99.9 | 1.08 | 0.137 | 7.9 | 1343 | 0 | 1684.81 | 76 | 0 | 13 | 0 | 1.09 | 0.147 | 1092.4 | 109.81 | -0.03 | 1092.4 | 1.052 | 237 | 0 | 0 | 0 | 227.8 | -0.2 | 228.8 | 41.54 | 29.37 | 7.41 | 0 | 200 | 0.29 | 4.31 | 4.22 | 1558.35 | 8.1 | 100 | 59.5 | 60 | 21.3 | 21 | 1306.7 | 1460 | 0 | -0.0005 | 650 | 1.262 | 35.02 | 44.2 | 44.19 | 0 | 0 | 0 | 0 | 0 | 0 | 0 | 0 | 0 | 0 | 2 | 110.16 | 58.34 | 173.9 | 7129.1 | 713.9 | 0
等径 | 7.8 | 99.9 | 1.02 | 0.137 | 7.9 | 1343 | 0 | 1691.93 | 83 | 0 | 13 | 0 | 1.09 | 0.14 | 1093.2 | 109.94 | -0.04 | 1093.2 | 1.052 | 237 | 0 | 0 | 0 | 227.7 | -0.3 | 229.8 | 41.56 | 29.37 | 7.41 | 0 | 200 | 0.3 | 4.38 | 4.27 | 1550.21 | 8.2 | 100 | 59.5 | 60 | 21.1 | 21 | 1306.9 | 1460 | 0 | -0.0011 | 650 | 1.261 | 35.04 | 44.19 | 44.19 | 0 | 0 | 0 | 0 | 0 | 0 | 0 | 0 | 0 | 0 | 2 | 110.26 | 58.24 | 173.9 | 7129.8 | 714 | 0
等径 | 7.8 | 99.9 | 1 | 0.137 | 7.9 | 1343.1 | 0 | 1684.81 | 44 | 0 | 13 | 0 | 1.09 | 0.139 | 1094.4 | 110.08 | -0.04 | 1094.4 | 1.052 | 237 | 0 | 0 | 0 | 227.6 | -0.3 | 225.1 | 41.59 | 29.37 | 7.41 | 0 | 200 | 0.31 | 4.39 | 4.32 | 1554.28 | 8.1 | 100 | 59.5 | 60 | 21 | 21 | 1307 | 1460 | 0 | -0.0009 | 650 | 1.261 | 35.01 | 44.15 | 44.19 | 0 | 0 | 0 | 0 | 0 | 0 | 0 | 0 | 0 | 0 | 2 | 110.35 | 58.15 | 173.9 | 7130.5 | 714.1 | 0
等径 | 7.8 | 99.9 | 1.01 | 0.137 | 7.9 | 1343.1 | 0 | 1687.18 | 23 | 0 | 13 | 0 | 1.09 | 0.139 | 1095.2 | 110.21 | -0.06 | 1095.2 | 1.052 | 237 | 0 | 0 | 0 | 227.6 | -0.4 | 223.9 | 41.5 | 29.37 | 7.41 | 0 | 200 | 0.42 | 4.37 | 4.35 | 1550.21 | 8.1 | 100 | 59.6 | 60 | 21.3 | 21 | 1307.1 | 1460 | 0 | -0.0015 | 650 | 1.262 | 35.01 | 44.18 | 44.19 | 0 | 0 | 0 | 0 | 0 | 0 | 0 | 0 | 0 | 0 | 2 | 110.43 | 58.07 | 173.9 | 7131.1 | 714.2 | 0
等径 | 7.8 | 99.9 | 1 | 0.137 | 7.9 | 1343.1 | 0 | 1688.37 | 63 | 0 | 13 | 0 | 1.09 | 0.138 | 1096.5 | 110.38 | -0.02 | 1096.5 | 1.052 | 237 | 0 | 0 | 0 | 227.7 | -0.3 | 218.9 | 41.5 | 29.37 | 7.41 | 0 | 200 | 0.34 | 4.35 | 4.37 | 1554.28 | 8.2 | 100 | 59.5 | 60 | 20.9 | 21 | 1307.3 | 1460 | 0 | -0.0004 | 650 | 1.26 | 35.01 | 44.11 | 44.2 | 0 | 0 | 0 | 0 | 0 | 0 | 0 | 0 | 0 | 0 | 2 | 110.52 | 57.98 | 174 | 7132 | 714.3 | 0
等径 | 7.8 | 99.9 | 1.06 | 0.137 | 7.9 | 1343.1 | 0 | 1689.56 | 79 | 0 | 13 | 0 | 1.09 | 0.145 | 1097.5 | 110.53 | -0.06 | 1097.5 | 1.052 | 237 | 0 | 0 | 0 | 227.6 | -0.4 | 225.7 | 41.49 | 29.37 | 7.41 | 0 | 200 | 0.31 | 4.31 | 4.38 | 1558.35 | 8.2 | 100 | 59.5 | 60 | 21.3 | 21 | 1307.4 | 1460 | 0 | -0.0007 | 650 | 1.263 | 35 | 44.2 | 44.19 | 0 | 0 | 0 | 0 | 0 | 0 | 0 | 0 | 0 | 0 | 2 | 110.65 | 57.85 | 174 | 7132.7 | 714.4 | 0
等径 | 7.8 | 99.9 | 1.04 | 0.137 | 7.9 | 1343.1 | 0 | 1688.37 | 81 | 0 | 13 | 0 | 1.09 | 0.148 | 1098.5 | 110.66 | -0.03 | 1098.5 | 1.052 | 237 | 0 | 0 | 0 | 227.6 | -0.4 | 227.6 | 41.53 | 29.37 | 7.41 | 0 | 200 | 0.48 | 4.29 | 4.36 | 1550.21 | 8.1 | 100 | 59.6 | 60 | 20.9 | 21 | 1307.6 | 1460 | 0 | -0.0001 | 650 | 1.262 | 35.03 | 44.21 | 44.2 | 0 | 0 | 0 | 0 | 0 | 0 | 0 | 0 | 0 | 0 | 2 | 110.75 | 57.75 | 174 | 7133.4 | 714.5 | 0
等径 | 7.8 | 99.9 | 1.12 | 0.137 | 7.9 | 1343.1 | 0 | 1687.18 | 106 | 0 | 13 | 0 | 1.09 | 0.157 | 1099.5 | 110.81 | -0.02 | 1099.5 | 1.052 | 237 | 0 | 0 | 0 | 227.8 | -0.2 | 224 | 41.48 | 29.37 | 7.41 | 0 | 200 | 0.49 | 4.25 | 4.34 | 1542.08 | 8.1 | 100 | 59.5 | 60 | 21 | 21 | 1307.7 | 1460 | 0 | -0.0006 | 650 | 1.26 | 35.03 | 44.14 | 44.2 | 0 | 0 | 0 | 0 | 0 | 0 | 0 | 0 | 0 | 0 | 2 | 110.84 | 57.66 | 174 | 7134.1 | 714.6 | 0
等径 | 7.8 | 99.9 | 1.06 | 0.137 | 7.9 | 1343.1 | 0 | 1691.93 | 79 | 0 | 13 | 0 | 1.09 | 0.145 | 1100.8 | 110.97 | -0.04 | 1100.8 | 1.052 | 237 | 0 | 0 | 0 | 227.8 | -0.2 | 223.2 | 41.51 | 29.37 | 7.41 | 0 | 200 | 0.5 | 4.19 | 4.3 | 1554.28 | 8.1 | 100 | 59.6 | 60 | 21 | 21 | 1307.9 | 1460 | 0 | -0.0011 | 650 | 1.262 | 35.01 | 44.18 | 44.2 | 0 | 0 | 0 | 0 | 0 | 0 | 0 | 0 | 0 | 0 | 2 | 110.98 | 57.52 | 174.1 | 7134.9 | 714.7 | 0
等径 | 7.8 | 99.9 | 1.11 | 0.137 | 7.9 | 1343 | 0 | 1689.56 | 28 | 0 | 13 | 0 | 1.09 | 0.149 | 1101.6 | 111.1 | -0.03 | 1101.6 | 1.052 | 237 | 0 | 0 | 0 | 227.8 | -0.2 | 230.8 | 41.51 | 29.37 | 7.41 | 0 | 200 | 0.51 | 4.13 | 4.26 | 1546.14 | 8.1 | 100 | 59.6 | 60 | 21 | 21 | 1308 | 1460 | 0 | -0.0007 | 650 | 1.262 | 35.04 | 44.22 | 44.2 | 0 | 0 | 0 | 0 | 0 | 0 | 0 | 0 | 0 | 0 | 2 | 111.06 | 57.44 | 174.1 | 7135.6 | 714.7 | 0
等径 | 7.8 | 99.9 | 1.06 | 0.137 | 7.9 | 1343 | 0 | 1689.56 | 53 | 0 | 13 | 0 | 1.09 | 0.146 | 1102.8 | 111.25 | -0.02 | 1102.8 | 1.052 | 237 | 0 | 0 | 0 | 227.8 | -0.2 | 228.6 | 41.51 | 29.37 | 7.41 | 0 | 200 | 0.63 | 4.06 | 4.21 | 1562.42 | 8.1 | 100 | 59.6 | 60 | 21.1 | 21 | 1308.2 | 1460 | 0 | 0.0001 | 650 | 1.262 | 35.01 | 44.18 | 44.2 | 0 | 0 | 0 | 0 | 0 | 0 | 0 | 0 | 0 | 0 | 2 | 111.13 | 57.37 | 174.1 | 7136.3 | 714.8 | 0
等径 | 7.8 | 99.9 | 1.13 | 0.137 | 7.9 | 1342.9 | 0 | 1688.37 | 75 | 0 | 13 | 0 | 1.09 | 0.154 | 1103.9 | 111.41 | -0.03 | 1103.9 | 1.052 | 237 | 0 | 0 | 0 | 227.9 | -0.1 | 229.9 | 41.53 | 29.37 | 7.41 | 0 | 200 | 0.59 | 4.02 | 4.15 | 1550.21 | 8.1 | 100 | 59.5 | 60 | 21.1 | 21 | 1308.4 | 1460 | 0 | -0.0002 | 650 | 1.262 | 35.04 | 44.22 | 44.2 | 0 | 0 | 0 | 0 | 0 | 0 | 0 | 0 | 0 | 0 | 2 | 111.29 | 57.21 | 174.1 | 7137.1 | 714.9 | 0
等径 | 7.8 | 99.9 | 1.17 | 0.137 | 7.9 | 1342.9 | 0 | 1687.18 | 88 | 0 | 13 | 0 | 1.09 | 0.159 | 1104.9 | 111.54 | 0.02 | 1104.9 | 1.052 | 237 | 0 | 0 | 0 | 228 | 0.1 | 237.8 | 41.52 | 29.37 | 7.41 | 0 | 200 | 0.61 | 4.05 | 4.1 | 1558.35 | 8.1 | 100 | 59.6 | 60 | 21 | 21 | 1308.6 | 1460 | 0 | -0.0001 | 650 | 1.262 | 35.03 | 44.21 | 44.2 | 0 | 0 | 0 | 0 | 0 | 0 | 0 | 0 | 0 | 0 | 2 | 111.38 | 57.12 | 174.1 | 7137.7 | 715 | 0
等径 | 7.8 | 99.9 | 1.16 | 0.137 | 7.9 | 1342.8 | 0 | 1688.37 | 76 | 0 | 13 | 0 | 1.09 | 0.16 | 1106 | 111.69 | 0 | 1106 | 1.052 | 237 | 0 | 0 | 0 | 228 | 0 | 233.9 | 41.51 | 29.37 | 7.41 | 0 | 200 | 0.73 | 4.1 | 4.06 | 1570.56 | 8.1 | 100 | 59.6 | 60 | 21 | 21 | 1308.8 | 1460 | 0 | 0.0008 | 650 | 1.262 | 35.02 | 44.2 | 44.21 | 0 | 0 | 0 | 0 | 0 | 0 | 0 | 0 | 0 | 0 | 2 | 111.48 | 57.02 | 174.2 | 7138.5 | 715.1 | 0
等径 | 7.8 | 99.9 | 1.04 | 0.137 | 7.9 | 1342.8 | 0 | 1693.12 | 84 | 0 | 13 | 0 | 1.09 | 0.148 | 1107 | 111.84 | 0.01 | 1107 | 1.052 | 237 | 0 | 0 | 0 | 227.9 | -0.1 | 233.6 | 41.48 | 29.37 | 7.41 | 0 | 200 | 0.83 | 4.12 | 4.05 | 1554.28 | 8.1 | 100 | 59.6 | 60 | 21.2 | 21 | 1308.9 | 1460 | 0 | 0 | 650 | 1.261 | 35.02 | 44.16 | 44.21 | 0 | 0 | 0 | 0 | 0 | 0 | 0 | 0 | 0 | 0 | 2 | 111.58 | 56.92 | 174.2 | 7139.2 | 715.2 | 0
等径 | 7.8 | 100 | 1.17 | 0.137 | 7.9 | 1342.8 | 0 | 1691.93 | 143 | 0 | 13 | 0 | 1.09 | 0.153 | 1108.1 | 111.99 | -0.03 | 1108.1 | 1.052 | 237 | 0 | 0 | 0 | 228 | 0 | 226.9 | 41.42 | 29.37 | 7.41 | 0 | 200 | 0.69 | 4.11 | 4.05 | 1566.49 | 8.1 | 100 | 59.6 | 60 | 21 | 21 | 1309.1 | 1460 | 0 | -0.0014 | 650 | 1.261 | 35.02 | 44.16 | 44.21 | 0 | 0 | 0 | 0 | 0 | 0 | 0 | 0 | 0 | 0 | 2 | 111.64 | 56.86 | 174.2 | 7139.9 | 715.3 | 0
等径 | 7.8 | 99.9 | 1.07 | 0.137 | 7.9 | 1342.8 | 0 | 1689.56 | 90 | 0 | 13 | 0 | 1.09 | 0.147 | 1109.2 | 112.14 | 0 | 1109.2 | 1.052 | 237 | 0 | 0 | 0 | 228 | 0 | 223.8 | 41.42 | 29.37 | 7.41 | 0 | 200 | 0.62 | 4.17 | 4.07 | 1546.14 | 8.1 | 100 | 59.6 | 60 | 21.1 | 21 | 1309.3 | 1460 | 0 | -0.0006 | 650 | 1.261 | 35.02 | 44.16 | 44.21 | 0 | 0 | 0 | 0 | 0 | 0 | 0 | 0 | 0 | 0 | 2 | 111.77 | 56.73 | 174.2 | 7140.7 | 715.3 | 0
等径 | 7.8 | 99.9 | 1.06 | 0.137 | 7.9 | 1342.8 | 0 | 1689.56 | 63 | 0 | 13 | 0 | 1.09 | 0.146 | 1110.2 | 112.28 | -0.04 | 1110.2 | 1.052 | 237 | 0 | 0 | 0 | 227.8 | -0.2 | 218.3 | 41.43 | 29.37 | 7.41 | 0 | 200 | 0.68 | 4.22 | 4.09 | 1558.35 | 8.1 | 100 | 59.6 | 60 | 21 | 21 | 1309.4 | 1460 | 0 | -0.0007 | 650 | 1.262 | 35.04 | 44.22 | 44.21 | 0 | 0 | 0 | 0 | 0 | 0 | 0 | 0 | 0 | 0 | 2 | 111.86 | 56.64 | 174.2 | 7141.4 | 715.4 | 0
等径 | 7.8 | 99.9 | 1.01 | 0.137 | 7.9 | 1342.9 | 0 | 1693.12 | 211 | 0 | 13 | 0 | 1.09 | 0.14 | 1111.2 | 112.44 | -0.04 | 1111.2 | 1.052 | 237 | 0 | 0 | 0 | 227.7 | -0.3 | 222.2 | 41.47 | 29.37 | 7.41 | 0 | 200 | 0.58 | 4.25 | 4.12 | 1554.28 | 8.1 | 100 | 59.6 | 60 | 21.1 | 21 | 1309.7 | 1460 | 0 | -0.0009 | 650 | 1.262 | 35.01 | 44.18 | 44.21 | 0 | 0 | 0 | 0 | 0 | 0 | 0 | 0 | 0 | 0 | 2 | 111.95 | 56.55 | 174.3 | 7142.1 | 715.5 | 0
等径 | 7.8 | 99.9 | 1.05 | 0.137 | 7.9 | 1342.9 | 0 | 1691.93 | 87 | 0 | 13 | 0 | 1.09 | 0.14 | 1112.4 | 112.58 | -0.05 | 1112.4 | 1.052 | 237 | 0 | 0 | 0 | 227.7 | -0.3 | 222.3 | 41.42 | 29.37 | 7.41 | 0 | 200 | 0.65 | 4.23 | 4.16 | 1562.42 | 8.1 | 100 | 59.6 | 60 | 21.3 | 21 | 1309.9 | 1460 | 0 | -0.0012 | 650 | 1.262 | 35.03 | 44.21 | 44.21 | 0 | 0 | 0 | 0 | 0 | 0 | 0 | 0 | 0 | 0 | 2 | 112.07 | 56.43 | 174.3 | 7142.9 | 715.6 | 0
等径 | 7.8 | 99.9 | 1.1 | 0.137 | 7.9 | 1343 | 0 | 1691.93 | 11 | 0 | 13 | 0 | 1.1 | 0.147 | 1113.4 | 112.71 | -0.05 | 1113.2 | 1.052 | 237 | 0 | 0 | 0 | 227.7 | -0.3 | 229 | 41.47 | 29.37 | 7.41 | 0 | 200 | 0.64 | 4.25 | 4.2 | 1546.14 | 8.1 | 100 | 59.5 | 60 | 21.1 | 21 | 1310 | 1460 | 0 | -0.001 | 650 | 1.262 | 35 | 44.17 | 44.21 | 0 | 0 | 0 | 0 | 0 | 0 | 0 | 0 | 0 | 0 | 2 | 112.2 | 56.3 | 174.3 | 7143.5 | 715.7 | 0
等径 | 7.8 | 99.9 | 1.08 | 0.137 | 7.9 | 1343 | 0 | 1691.93 | 90 | 0 | 13 | 0 | 1.1 | 0.149 | 1114.2 | 112.83 | -0.02 | 1114.2 | 1.052 | 237 | 0 | 0 | 0 | 227.7 | -0.3 | 231.4 | 41.46 | 29.37 | 7.41 | 0 | 200 | 0.68 | 4.18 | 4.22 | 1554.28 | 8.1 | 100 | 59.6 | 60 | 21.1 | 21 | 1310.1 | 1460 | 0 | -0.0001 | 650 | 1.262 | 35.01 | 44.18 | 44.22 | 0 | 0 | 0 | 0 | 0 | 0 | 0 | 0 | 0 | 0 | 2 | 112.23 | 56.27 | 174.3 | 7144.1 | 715.8 | 0
等径 | 7.8 | 99.9 | 1.13 | 0.137 | 7.9 | 1343 | 0 | 1690.74 | 78 | 0 | 13 | 0 | 1.1 | 0.152 | 1115.5 | 113.01 | -0.06 | 1115.5 | 1.052 | 237 | 0 | 0 | 0 | 227.8 | -0.2 | 232.2 | 41.45 | 29.37 | 7.41 | 0 | 200 | 0.62 | 4.13 | 4.22 | 1546.14 | 8.1 | 100 | 59.5 | 60 | 21.1 | 21 | 1310.3 | 1460 | 0 | -0.0012 | 650 | 1.261 | 35.02 | 44.16 | 44.22 | 0 | 0 | 0 | 0 | 0 | 0 | 0 | 0 | 0 | 0 | 2 | 112.36 | 56.14 | 174.3 | 7145 | 715.9 | 0
等径 | 7.8 | 99.9 | 0.93 | 0.137 | 7.9 | 1343 | 0 | 1695.5 | 74 | 0 | 13 | 0 | 1.1 | 0.134 | 1116.8 | 113.19 | -0.05 | 1116.8 | 1.052 | 237 | 0 | 0 | 0 | 227.5 | -0.5 | 235.8 | 41.47 | 29.37 | 7.41 | 0 | 200 | 0.53 | 4.04 | 4.19 | 1562.42 | 8.1 | 100 | 59.6 | 60 | 21.1 | 21 | 1310.4 | 1460 | 0 | -0.0019 | 650 | 1.262 | 35.03 | 44.21 | 44.22 | 0 | 0 | 0 | 0 | 0 | 0 | 0 | 0 | 0 | 0 | 2 | 112.48 | 56.02 | 174.4 | 7145.9 | 716 | 0
等径 | 7.8 | 99.9 | 1.07 | 0.137 | 7.9 | 1342.9 | 0 | 1694.31 | 87 | 0 | 13 | 0 | 1.1 | 0.146 | 1117.5 | 113.29 | -0.08 | 1117.5 | 1.052 | 237 | 0 | 0 | 0 | 227.6 | -0.4 | 234.2 | 41.41 | 29.37 | 7.41 | 0 | 200 | 0.56 | 4.03 | 4.16 | 1562.42 | 8.1 | 100 | 59.5 | 60 | 21.1 | 21 | 1310.4 | 1460 | 0 | -0.0019 | 650 | 1.261 | 35.02 | 44.16 | 44.22 | 0 | 0 | 0 | 0 | 0 | 0 | 0 | 0 | 0 | 0 | 2 | 112.54 | 55.96 | 174.4 | 7146.5 | 716 | 0
等径 | 7.8 | 99.9 | 1.04 | 0.137 | 7.9 | 1342.9 | 0 | 1689.56 | 211 | 0 | 13 | 0 | 1.1 | 0.142 | 1118.6 | 113.44 | -0.06 | 1118.6 | 1.052 | 237 | 0 | 0 | 0 | 227.6 | -0.4 | 224.8 | 41.4 | 29.37 | 7.41 | 0 | 200 | 0.41 | 3.92 | 4.1 | 1558.35 | 8.2 | 100 | 59.6 | 60 | 21.1 | 21 | 1310.3 | 1460 | 0 | -0.0014 | 650 | 1.262 | 35.05 | 44.23 | 44.22 | 0 | 0 | 0 | 0 | 0 | 0 | 0 | 0 | 0 | 0 | 2 | 112.64 | 55.86 | 174.4 | 7147.2 | 716.1 | 0
等径 | 7.8 | 99.9 | 1.02 | 0.137 | 7.9 | 1342.8 | 0 | 1690.74 | 57 | 0 | 13 | 0 | 1.1 | 0.136 | 1119.6 | 113.59 | -0.04 | 1119.6 | 1.052 | 237 | 0 | 0 | 0 | 227.6 | -0.4 | 218.7 | 41.35 | 29.37 | 7.41 | 0 | 200 | 0.43 | 3.92 | 4.04 | 1558.35 | 8.1 | 100 | 59.6 | 60 | 21.1 | 21 | 1310.2 | 1460 | 0 | -0.0014 | 650 | 1.261 | 35.03 | 44.17 | 44.22 | 0 | 0 | 0 | 0 | 0 | 0 | 0 | 0 | 0 | 0 | 2 | 112.72 | 55.78 | 174.4 | 7148 | 716.2 | 0
等径 | 7.8 | 99.9 | 1.08 | 0.137 | 7.9 | 1342.7 | 0 | 1696.7 | 19 | 0 | 13 | 0 | 1.1 | 0.146 | 1120.6 | 113.72 | -0.05 | 1120.6 | 1.052 | 237 | 0 | 0 | 0 | 227.7 | -0.3 | 217.1 | 41.34 | 29.37 | 7.41 | 0 | 200 | 0.34 | 3.85 | 3.98 | 1546.14 | 8.1 | 100 | 59.5 | 60 | 21 | 21 | 1310.2 | 1460 | 0 | -0.0008 | 650 | 1.26 | 35.02 | 44.13 | 44.21 | 0 | 0 | 0 | 0 | 0 | 0 | 0 | 0 | 0 | 0 | 2 | 112.85 | 55.65 | 174.4 | 7148.7 | 716.3 | 0
等径 | 7.8 | 99.9 | 1.04 | 0.137 | 7.9 | 1342.7 | 0 | 1694.31 | 68 | 0 | 13 | 0 | 1.1 | 0.148 | 1122.1 | 113.92 | -0.05 | 1122.1 | 1.052 | 237 | 0 | 0 | 0 | 227.5 | -0.4 | 221.4 | 41.33 | 29.37 | 7.41 | 0 | 200 | 0.38 | 3.89 | 3.91 | 1554.28 | 8.1 | 100 | 59.5 | 60 | 21.1 | 21 | 1310.3 | 1460 | 0 | -0.0004 | 650 | 1.261 | 35.01 | 44.15 | 44.21 | 0 | 0 | 0 | 0 | 0 | 0 | 0 | 0 | 0 | 0 | 2 | 112.98 | 55.52 | 174.5 | 7149.7 | 716.4 | 0
等径 | 7.8 | 99.9 | 1.11 | 0.137 | 7.9 | 1342.6 | 0 | 1693.12 | 54 | 0 | 13 | 0 | 1.1 | 0.153 | 1122.8 | 114.01 | -0.06 | 1122.8 | 1.052 | 237 | 0 | 0 | 0 | 227.6 | -0.4 | 223 | 41.42 | 29.37 | 7.41 | 0 | 200 | 0.32 | 3.92 | 3.89 | 1550.21 | 8.1 | 100 | 59.6 | 60 | 21 | 21 | 1310.4 | 1460 | 0 | -0.0011 | 650 | 1.26 | 35.03 | 44.14 | 44.21 | 0 | 0 | 0 | 0 | 0 | 0 | 0 | 0 | 0 | 0 | 2 | 113.08 | 55.42 | 174.5 | 7150.1 | 716.5 | 0
等径 | 7.8 | 99.9 | 1.04 | 0.137 | 7.9 | 1342.6 | 0 | 1694.31 | 87 | 0 | 13 | 0 | 1.1 | 0.148 | 1123.8 | 114.15 | -0.03 | 1123.8 | 1.052 | 237 | 0 | 0 | 0 | 227.6 | -0.4 | 223.5 | 41.37 | 29.37 | 7.41 | 0 | 200 | 0.21 | 3.99 | 3.88 | 1550.21 | 8.1 | 100 | 59.5 | 60 | 21.1 | 21 | 1310.5 | 1460 | 0 | -0.0008 | 650 | 1.262 | 35.04 | 44.22 | 44.22 | 0 | 0 | 0 | 0 | 0 | 0 | 0 | 0 | 0 | 0 | 2 | 113.16 | 55.34 | 174.5 | 7150.8 | 716.6 | 0
等径 | 7.8 | 99.9 | 1.17 | 0.138 | 7.9 | 1342.7 | 0 | 1690.74 | 60 | 0 | 13 | 0 | 1.1 | 0.155 | 1124.9 | 114.31 | -0.06 | 1124.9 | 1.052 | 237 | 0 | 0 | 0 | 227.7 | -0.3 | 228.2 | 41.36 | 29.37 | 7.41 | 0 | 200 | 0.25 | 4.08 | 3.9 | 1554.28 | 8.1 | 100 | 59.6 | 60 | 21.1 | 21 | 1310.6 | 1460 | 0 | -0.001 | 650 | 1.261 | 35.02 | 44.16 | 44.21 | 0 | 0 | 0 | 0 | 0 | 0 | 0 | 0 | 0 | 0 | 2 | 113.24 | 55.26 | 174.5 | 7151.6 | 716.7 | 0
等径 | 7.8 | 99.9 | 1.05 | 0.138 | 7.9 | 1342.7 | 0 | 1691.93 | 12 | 0 | 13 | 0 | 1.1 | 0.145 | 1125.8 | 114.44 | -0.01 | 1125.8 | 1.052 | 237 | 0 | 0 | 0 | 227.7 | -0.3 | 230.8 | 41.36 | 29.37 | 7.41 | 0 | 200 | 0.31 | 4.13 | 3.93 | 1554.28 | 8.1 | 100 | 59.5 | 60 | 21 | 21 | 1310.9 | 1460 | 0 | 0 | 650 | 1.262 | 35.03 | 44.21 | 44.22 | 0 | 0 | 0 | 0 | 0 | 0 | 0 | 0 | 0 | 0 | 2 | 113.31 | 55.19 | 174.5 | 7152.2 | 716.7 | 0
等径 | 7.8 | 99.9 | 1.09 | 0.138 | 7.9 | 1342.8 | 0 | 1691.93 | 90 | 0 | 13 | 0 | 1.1 | 0.148 | 1126.9 | 114.59 | -0.05 | 1126.9 | 1.052 | 237 | 0 | 0 | 0 | 227.7 | -0.3 | 230.5 | 41.37 | 29.37 | 7.41 | 0 | 200 | 0.32 | 4.16 | 4 | 1554.28 | 8.2 | 100 | 59.5 | 60 | 21 | 21 | 1311 | 1460 | 0 | -0.001 | 650 | 1.261 | 35.03 | 44.17 | 44.22 | 0 | 0 | 0 | 0 | 0 | 0 | 0 | 0 | 0 | 0 | 2 | 113.47 | 55.03 | 174.6 | 7153 | 716.8 | 0
等径 | 7.8 | 99.9 | 1 | 0.138 | 7.9 | 1342.8 | 0 | 1691.93 | 66 | 0 | 13 | 0 | 1.1 | 0.138 | 1127.9 | 114.74 | 0.01 | 1127.9 | 1.052 | 237 | 0 | 0 | 0 | 227.7 | -0.3 | 229.7 | 41.33 | 29.37 | 7.41 | 0 | 200 | 0.35 | 4.25 | 4.06 | 1558.35 | 8.1 | 100 | 59.6 | 60 | 21 | 21 | 1311.2 | 1460 | 0 | -0.0001 | 650 | 1.262 | 35.02 | 44.2 | 44.22 | 0 | 0 | 0 | 0 | 0 | 0 | 0 | 0 | 0 | 0 | 2 | 113.55 | 54.95 | 174.6 | 7153.7 | 716.9 | 0
等径 | 7.8 | 99.9 | 0.95 | 0.138 | 7.9 | 1342.9 | 0 | 1699.08 | 54 | 0 | 13 | 0 | 1.1 | 0.138 | 1129.1 | 114.9 | -0.04 | 1129.1 | 1.052 | 237 | 0 | 0 | 0 | 227.7 | -0.3 | 230.2 | 41.33 | 29.37 | 7.41 | 0 | 200 | 0.33 | 4.38 | 4.15 | 1558.35 | 8.1 | 100 | 59.6 | 60 | 21.3 | 21 | 1311.3 | 1460 | 0 | -0.0004 | 650 | 1.262 | 35.03 | 44.21 | 44.22 | 0 | 0 | 0 | 0 | 0 | 0 | 0 | 0 | 0 | 0 | 2 | 113.66 | 54.84 | 174.6 | 7154.5 | 717 | 0
等径 | 7.8 | 99.9 | 1.09 | 0.138 | 7.9 | 1343 | 0 | 1697.89 | 56 | 0 | 13 | 0 | 1.1 | 0.148 | 1130 | 115.03 | -0.05 | 1130 | 1.052 | 237 | 0 | 0 | 0 | 227.8 | -0.2 | 230.9 | 41.32 | 29.37 | 7.41 | 0 | 200 | 0.28 | 4.38 | 4.22 | 1554.28 | 8.1 | 100 | 59.5 | 60 | 21 | 21 | 1311.5 | 1460 | 0 | -0.0012 | 650 | 1.262 | 35.01 | 44.18 | 44.22 | 0 | 0 | 0 | 0 | 0 | 0 | 0 | 0 | 0 | 0 | 2 | 113.74 | 54.76 | 174.6 | 7155.2 | 717.1 | 0
等径 | 7.8 | 99.9 | 1.1 | 0.138 | 7.9 | 1343.1 | 0 | 1695.5 | 74 | 0 | 13 | 0 | 1.1 | 0.145 | 1131.4 | 115.22 | -0.01 | 1131.4 | 1.052 | 237 | 0 | 0 | 0 | 227.9 | -0.1 | 224.6 | 41.31 | 29.37 | 7.41 | 0 | 200 | 0.33 | 4.48 | 4.31 | 1578.69 | 8.2 | 100 | 59.6 | 60 | 20.9 | 21 | 1311.7 | 1460 | 0 | -0.0007 | 650 | 1.262 | 35.02 | 44.2 | 44.22 | 0 | 0 | 0 | 0 | 0 | 0 | 0 | 0 | 0 | 0 | 2 | 113.82 | 54.68 | 174.7 | 7156.1 | 717.2 | 0
等径 | 7.8 | 99.9 | 1.03 | 0.138 | 7.9 | 1343.1 | 0 | 1691.93 | 65 | 0 | 13 | 0 | 1.1 | 0.141 | 1132.2 | 115.33 | 0 | 1132.2 | 1.052 | 237 | 0 | 0 | 0 | 227.9 | -0.1 | 218.6 | 41.32 | 29.37 | 7.41 | 0 | 200 | 0.31 | 4.41 | 4.36 | 1562.42 | 8.1 | 100 | 59.6 | 60 | 21.1 | 21 | 1311.8 | 1460 | 0 | -0.001 | 650 | 1.262 | 35.02 | 44.2 | 44.22 | 0 | 0 | 0 | 0 | 0 | 0 | 0 | 0 | 0 | 0 | 2 | 113.95 | 54.55 | 174.7 | 7156.6 | 717.3 | 0
等径 | 7.8 | 99.9 | 1.12 | 0.138 | 7.9 | 1343.2 | 0 | 1694.31 | 73 | 0 | 13 | 0 | 1.1 | 0.153 | 1133.4 | 115.49 | -0.01 | 1133.4 | 1.052 | 237 | 0 | 0 | 0 | 228 | 0 | 222.9 | 41.32 | 29.37 | 7.41 | 0 | 200 | 0.34 | 4.5 | 4.41 | 1554.28 | 8.1 | 100 | 59.6 | 60 | 21.2 | 21 | 1312.1 | 1460 | 0 | 0.0005 | 650 | 1.262 | 35.04 | 44.22 | 44.23 | 0 | 0 | 0 | 0 | 0 | 0 | 0 | 0 | 0 | 0 | 2 | 114.02 | 54.48 | 174.7 | 7157.4 | 717.4 | 0
等径 | 7.8 | 99.9 | 1.08 | 0.138 | 7.9 | 1343.2 | 0 | 1696.7 | 51 | 0 | 13 | 0 | 1.1 | 0.152 | 1134.4 | 115.64 | 0 | 1134.4 | 1.052 | 237 | 0 | 0 | 0 | 227.9 | 0 | 222.2 | 41.31 | 29.37 | 7.41 | 0 | 200 | 0.34 | 4.51 | 4.45 | 1562.42 | 8.1 | 100 | 59.6 | 60 | 21.1 | 21 | 1312.2 | 1460 | 0 | 0.0003 | 650 | 1.262 | 35.03 | 44.21 | 44.23 | 0 | 0 | 0 | 0 | 0 | 0 | 0 | 0 | 0 | 0 | 2 | 114.15 | 54.35 | 174.7 | 7158.1 | 717.5 | 0
等径 | 7.8 | 99.9 | 1.16 | 0.138 | 7.9 | 1343.2 | 0 | 1693.12 | 29 | 0 | 13 | 0 | 1.1 | 0.157 | 1135.5 | 115.79 | 0 | 1135.5 | 1.052 | 237 | 0 | 0 | 0 | 228.1 | 0.1 | 223.8 | 41.28 | 29.37 | 7.41 | 0 | 200 | 0.52 | 4.51 | 4.47 | 1570.56 | 8.2 | 100 | 59.6 | 60 | 21 | 21 | 1312.4 | 1460 | 0 | 0 | 650 | 1.262 | 35.03 | 44.21 | 44.23 | 0 | 0 | 0 | 0 | 0 | 0 | 0 | 0 | 0 | 0 | 2 | 114.25 | 54.25 | 174.7 | 7158.8 | 717.5 | 0
等径 | 7.8 | 99.9 | 1.09 | 0.138 | 7.9 | 1343.2 | 0 | 1700.28 | 85 | 0 | 13 | 0 | 1.1 | 0.152 | 1136.5 | 115.94 | 0 | 1136.5 | 1.052 | 237 | 0 | 0 | 0 | 228 | 0 | 231.5 | 41.31 | 29.37 | 7.41 | 0 | 200 | 0.5 | 4.45 | 4.47 | 1550.21 | 8.1 | 100 | 59.5 | 60 | 21 | 21 | 1312.4 | 1460 | 0 | 0 | 650 | 1.262 | 35.03 | 44.21 | 44.24 | 0 | 0 | 0 | 0 | 0 | 0 | 0 | 0 | 0 | 0 | 2 | 114.36 | 54.14 | 174.8 | 7159.5 | 717.6 | 0
等径 | 7.8 | 99.9 | 1.1 | 0.138 | 7.9 | 1343.2 | 0 | 1694.31 | 123 | 0 | 13 | 0 | 1.1 | 0.158 | 1137.8 | 116.1 | 0.03 | 1137.8 | 1.052 | 237 | 0 | 0 | 0 | 228.1 | 0.1 | 230.6 | 41.29 | 29.37 | 7.41 | 0 | 200 | 0.6 | 4.43 | 4.47 | 1546.14 | 8.1 | 100 | 59.6 | 60 | 21 | 21 | 1312.3 | 1460 | 0 | 0.0012 | 650 | 1.262 | 35.04 | 44.22 | 44.24 | 0 | 0 | 0 | 0 | 0 | 0 | 0 | 0 | 0 | 0 | 2 | 114.46 | 54.04 | 174.8 | 7160.3 | 717.7 | 0
等径 | 7.8 | 99.9 | 1.02 | 0.138 | 7.9 | 1343.2 | 0 | 1697.89 | 67 | 0 | 13 | 0 | 1.1 | 0.143 | 1138.8 | 116.24 | -0.03 | 1138.8 | 1.052 | 237 | 0 | 0 | 0 | 227.9 | -0.1 | 228.5 | 41.25 | 29.37 | 7.41 | 0 | 200 | 0.46 | 4.36 | 4.45 | 1574.63 | 8.1 | 100 | 59.6 | 60 | 21 | 21 | 1312.3 | 1460 | 0 | -0.0018 | 650 | 1.263 | 35.03 | 44.24 | 44.24 | 0 | 0 | 0 | 0 | 0 | 0 | 0 | 0 | 0 | 0 | 2 | 114.54 | 53.96 | 174.8 | 7161 | 717.8 | 0
等径 | 7.8 | 99.9 | 1.04 | 0.138 | 7.9 | 1343.2 | 0 | 1701.47 | 117 | 0 | 13 | 0 | 1.1 | 0.141 | 1139.8 | 116.39 | -0.02 | 1139.8 | 1.052 | 237 | 0 | 0 | 0 | 227.9 | -0.1 | 226.4 | 41.21 | 29.37 | 7.41 | 0 | 200 | 0.45 | 4.32 | 4.43 | 1554.28 | 8.1 | 100 | 59.5 | 60 | 21.2 | 21 | 1311.9 | 1460 | 0 | -0.0005 | 650 | 1.261 | 35.02 | 44.16 | 44.24 | 0 | 0 | 0 | 0 | 0 | 0 | 0 | 0 | 0 | 0 | 2 | 114.62 | 53.88 | 174.8 | 7161.7 | 717.9 | 0
等径 | 7.8 | 100 | 1.02 | 0.138 | 7.9 | 1343.1 | 0 | 1700.28 | 68 | 0 | 13 | 0 | 1.1 | 0.147 | 1141 | 116.56 | -0.02 | 1141 | 1.052 | 237 | 0 | 0 | 0 | 227.8 | -0.2 | 225.1 | 41.23 | 29.37 | 7.41 | 0 | 200 | 0.41 | 4.28 | 4.39 | 1574.63 | 8.1 | 100 | 59.6 | 60 | 21 | 21 | 1311.6 | 1460 | 0 | -0.0001 | 650 | 1.263 | 35.02 | 44.23 | 44.24 | 0 | 0 | 0 | 0 | 0 | 0 | 0 | 0 | 0 | 0 | 2 | 114.74 | 53.76 | 174.8 | 7162.5 | 718 | 0
等径 | 7.8 | 99.9 | 1.09 | 0.138 | 7.9 | 1343.1 | 0 | 1695.5 | 79 | 0 | 13 | 0 | 1.1 | 0.145 | 1142 | 116.69 | -0.02 | 1142 | 1.052 | 237 | 0 | 0 | 0 | 228 | -0.1 | 223.7 | 41.19 | 29.37 | 7.41 | 0 | 200 | 0.3 | 4.23 | 4.35 | 1558.35 | 8.2 | 100 | 59.5 | 60 | 21.1 | 21 | 1311.5 | 1460 | 0 | -0.0013 | 650 | 1.261 | 35.07 | 44.22 | 44.24 | 0 | 0 | 0 | 0 | 0 | 0 | 0 | 0 | 0 | 0 | 2 | 114.85 | 53.65 | 174.9 | 7163.2 | 718.1 | 0
等径 | 7.8 | 99.9 | 1.04 | 0.138 | 7.9 | 1343.1 | 0 | 1693.12 | 93 | 0 | 13 | 0 | 1.1 | 0.144 | 1143.1 | 116.85 | -0.04 | 1143.1 | 1.052 | 237 | 0 | 0 | 0 | 227.8 | -0.2 | 229 | 41.27 | 29.37 | 7.41 | 0 | 200 | 0.34 | 4.18 | 4.3 | 1554.28 | 8.1 | 100 | 59.5 | 60 | 21.2 | 21 | 1311.4 | 1460 | 0 | -0.0009 | 650 | 1.261 | 35.04 | 44.19 | 44.25 | 0 | 0 | 0 | 0 | 0 | 0 | 0 | 0 | 0 | 0 | 2 | 114.96 | 53.54 | 174.9 | 7164 | 718.2 | 0
等径 | 7.8 | 99.9 | 1.09 | 0.138 | 7.9 | 1343 | 0 | 1699.08 | 46 | 0 | 13 | 0 | 1.1 | 0.151 | 1144 | 116.99 | -0.02 | 1144 | 1.052 | 237 | 0 | 0 | 0 | 227.9 | -0.1 | 229.6 | 41.25 | 29.37 | 7.41 | 0 | 200 | 0.36 | 4.13 | 4.25 | 1562.42 | 8.1 | 100 | 59.6 | 60 | 21.2 | 21 | 1311.5 | 1460 | 0 | -0.0002 | 650 | 1.262 | 35.03 | 44.21 | 44.25 | 0 | 0 | 0 | 0 | 0 | 0 | 0 | 0 | 0 | 0 | 2 | 115.06 | 53.44 | 174.9 | 7164.6 | 718.2 | 0
等径 | 7.8 | 99.9 | 1.03 | 0.138 | 7.9 | 1343 | 0 | 1696.7 | 74 | 0 | 13 | 0 | 1.1 | 0.144 | 1145 | 117.13 | -0.01 | 1145 | 1.052 | 237 | 0 | 0 | 0 | 227.8 | -0.2 | 231.4 | 41.24 | 29.37 | 7.41 | 0 | 200 | 0.46 | 4.1 | 4.2 | 1558.35 | 8.1 | 100 | 59.5 | 60 | 21 | 21 | 1311.6 | 1460 | 0 | -0.0005 | 650 | 1.261 | 35.05 | 44.2 | 44.25 | 0 | 0 | 0 | 0 | 0 | 0 | 0 | 0 | 0 | 0 | 2 | 115.16 | 53.34 | 174.9 | 7165.3 | 718.3 | 0
等径 | 7.8 | 99.9 | 1.03 | 0.138 | 7.9 | 1342.9 | 0 | 1697.89 | 55 | 0 | 13 | 0 | 1.1 | 0.144 | 1146.6 | 117.34 | -0.02 | 1146.6 | 1.052 | 237 | 0 | 0 | 0 | 227.8 | -0.2 | 230.8 | 41.21 | 29.37 | 7.41 | 0 | 200 | 0.27 | 4.07 | 4.14 | 1554.28 | 8.1 | 100 | 59.5 | 60 | 21.1 | 21 | 1311.8 | 1460 | 0 | -0.0006 | 650 | 1.261 | 35.03 | 44.17 | 44.25 | 0 | 0 | 0 | 0 | 0 | 0 | 0 | 0 | 0 | 0 | 2 | 115.3 | 53.2 | 175 | 7166.4 | 718.4 | 0
等径 | 7.8 | 99.9 | 1.08 | 0.138 | 7.9 | 1342.9 | 0 | 1696.7 | 91 | 0 | 13 | 0 | 1.1 | 0.148 | 1147.4 | 117.44 | -0.04 | 1147.4 | 1.052 | 237 | 0 | 0 | 0 | 227.8 | -0.2 | 230.5 | 41.23 | 29.37 | 7.41 | 0 | 200 | 0.25 | 4.06 | 4.12 | 1558.35 | 8.1 | 100 | 59.5 | 60 | 21.3 | 21 | 1311.8 | 1460 | 0 | -0.0007 | 650 | 1.263 | 35.02 | 44.23 | 44.25 | 0 | 0 | 0 | 0 | 0 | 0 | 0 | 0 | 0 | 0 | 2 | 115.38 | 53.12 | 175 | 7166.9 | 718.5 | 0
等径 | 7.8 | 99.9 | 1.04 | 0.138 | 7.9 | 1342.8 | 0 | 1696.7 | 76 | 0 | 13 | 0 | 1.1 | 0.148 | 1148.4 | 117.58 | -0.03 | 1148.4 | 1.052 | 237 | 0 | 0 | 0 | 227.7 | -0.3 | 227.8 | 41.23 | 29.37 | 7.41 | 0 | 200 | 0.4 | 4.04 | 4.09 | 1570.56 | 8.1 | 100 | 59.6 | 60 | 21 | 21 | 1311.8 | 1460 | 0 | -0.0007 | 650 | 1.263 | 35.04 | 44.26 | 44.25 | 0 | 0 | 0 | 0 | 0 | 0 | 0 | 0 | 0 | 0 | 2 | 115.47 | 53.03 | 175 | 7167.6 | 718.6 | 0
等径 | 7.8 | 99.9 | 1.11 | 0.138 | 7.9 | 1342.8 | 0 | 1695.5 | 54 | 0 | 13 | 0 | 1.1 | 0.15 | 1149.2 | 117.7 | -0.01 | 1149.2 | 1.052 | 237 | 0 | 0 | 0 | 227.8 | -0.2 | 227.2 | 41.25 | 29.37 | 7.41 | 0 | 200 | 0.32 | 4.05 | 4.07 | 1570.56 | 8.2 | 100 | 59.5 | 60 | 21.2 | 21 | 1311.9 | 1460 | 0 | 0.0004 | 650 | 1.262 | 35.03 | 44.21 | 44.25 | 0 | 0 | 0 | 0 | 0 | 0 | 0 | 0 | 0 | 0 | 2 | 115.6 | 52.9 | 175 | 7168.2 | 718.7 | 0
等径 | 7.8 | 99.9 | 1.1 | 0.138 | 7.9 | 1342.8 | 0 | 1702.67 | 4 | 0 | 13 | 0 | 1.1 | 0.148 | 1150.5 | 117.88 | -0.03 | 1150.5 | 1.052 | 237 | 0 | 0 | 0 | 227.9 | -0.1 | 231.6 | 41.23 | 29.37 | 7.41 | 0 | 200 | 0.47 | 4.09 | 4.06 | 1578.69 | 8.1 | 100 | 59.6 | 60 | 21 | 21 | 1312.1 | 1460 | 0 | -0.0009 | 650 | 1.263 | 35.04 | 44.26 | 44.26 | 0 | 0 | 0 | 0 | 0 | 0 | 0 | 0 | 0 | 0 | 2 | 115.69 | 52.81 | 175 | 7169 | 718.8 | 0
等径 | 7.8 | 99.9 | 1.07 | 0.138 | 7.9 | 1342.8 | 0 | 1701.47 | 83 | 0 | 13 | 0 | 1.1 | 0.148 | 1151.5 | 118.03 | -0.02 | 1151.5 | 1.052 | 237 | 0 | 0 | 0 | 227.8 | -0.2 | 231.1 | 41.21 | 29.37 | 7.41 | 0 | 200 | 0.45 | 4.17 | 4.06 | 1570.56 | 8.1 | 100 | 59.5 | 60 | 21.1 | 21 | 1312.1 | 1460 | 0 | -0.0002 | 650 | 1.262 | 35.05 | 44.23 | 44.26 | 0 | 0 | 0 | 0 | 0 | 0 | 0 | 0 | 0 | 0 | 2 | 115.79 | 52.71 | 175 | 7169.7 | 718.9 | 0
等径 | 7.8 | 99.9 | 1.09 | 0.138 | 7.9 | 1342.9 | 0 | 1702.67 | 101 | 0 | 13 | 0 | 1.1 | 0.15 | 1153 | 118.25 | -0.02 | 1153 | 1.052 | 237 | 0 | 0 | 0 | 227.8 | -0.2 | 236.8 | 41.24 | 29.37 | 7.41 | 0 | 200 | 0.27 | 4.24 | 4.12 | 1558.35 | 8.1 | 100 | 59.6 | 60 | 21 | 21 | 1312.3 | 1460 | 0 | -0.001 | 650 | 1.263 | 35.05 | 44.27 | 44.26 | 0 | 0 | 0 | 0 | 0 | 0 | 0 | 0 | 0 | 0 | 2 | 115.97 | 52.53 | 175.1 | 7170.8 | 719 | 0
等径 | 7.8 | 99.9 | 1.02 | 0.138 | 7.9 | 1342.9 | 0 | 1696.7 | 79 | 0 | 13 | 0 | 1.1 | 0.144 | 1153.5 | 118.31 | -0.03 | 1153.5 | 1.052 | 237 | 0 | 0 | 0 | 227.8 | -0.2 | 235.2 | 41.28 | 29.37 | 7.41 | 0 | 200 | 0.3 | 4.24 | 4.15 | 1570.56 | 8.1 | 100 | 59.5 | 60 | 21 | 21 | 1312.5 | 1460 | 0 | -0.0007 | 650 | 1.264 | 35.04 | 44.29 | 44.26 | 0 | 0 | 0 | 0 | 0 | 0 | 0 | 0 | 0 | 0 | 2 | 116.02 | 52.48 | 175.1 | 7171.2 | 719 | 0
等径 | 7.8 | 99.9 | 1.08 | 0.138 | 7.9 | 1343 | 0 | 1699.08 | 54 | 0 | 13 | 0 | 1.1 | 0.148 | 1154.8 | 118.47 | -0.02 | 1154.8 | 1.052 | 237 | 0 | 0 | 0 | 227.9 | -0.1 | 230.8 | 41.19 | 29.37 | 7.41 | 0 | 200 | 0.25 | 4.24 | 4.2 | 1578.69 | 8.1 | 100 | 59.6 | 60 | 21.3 | 21 | 1312.7 | 1460 | 0 | -0.0004 | 650 | 1.262 | 35.05 | 44.23 | 44.26 | 0 | 0 | 0 | 0 | 0 | 0 | 0 | 0 | 0 | 0 | 2 | 116.08 | 52.42 | 175.1 | 7171.9 | 719.1 | 0
等径 | 7.8 | 99.9 | 1.11 | 0.138 | 7.9 | 1343 | 0 | 1697.89 | 98 | 0 | 13 | 0 | 1.1 | 0.151 | 1155.8 | 118.62 | -0.02 | 1155.8 | 1.052 | 237 | 0 | 0 | 0 | 227.9 | -0.1 | 225.1 | 41.18 | 29.37 | 7.41 | 0 | 200 | 0.3 | 4.23 | 4.23 | 1582.76 | 8.1 | 100 | 59.6 | 60 | 21 | 21 | 1313 | 1460 | 0 | 0.0001 | 650 | 1.263 | 35.04 | 44.26 | 44.26 | 0 | 0 | 0 | 0 | 0 | 0 | 0 | 0 | 0 | 0 | 2 | 116.18 | 52.32 | 175.1 | 7172.6 | 719.2 | 0
等径 | 7.8 | 99.9 | 1.05 | 0.139 | 7.9 | 1343 | 0 | 1696.7 | 56 | 0 | 13 | 0 | 1.1 | 0.148 | 1156.9 | 118.77 | 0 | 1156.8 | 1.052 | 237 | 0 | 0 | 0 | 227.9 | -0.1 | 223.2 | 41.18 | 29.37 | 7.41 | 0 | 200 | 0.31 | 4.22 | 4.24 | 1562.42 | 8.2 | 100 | 59.6 | 60 | 21.3 | 21 | 1313.3 | 1460 | 0 | -0.0002 | 650 | 1.262 | 35.04 | 44.22 | 44.26 | 0 | 0 | 0 | 0 | 0 | 0 | 0 | 0 | 0 | 0 | 2 | 116.24 | 52.26 | 175.2 | 7173.4 | 719.3 | 0
等径 | 7.8 | 99.9 | 1.04 | 0.139 | 7.9 | 1343 | 0 | 1703.87 | 63 | 0 | 13 | 0 | 1.1 | 0.149 | 1158 | 118.93 | 0 | 1158 | 1.052 | 237 | 0 | 0 | 0 | 227.9 | -0.1 | 223.8 | 41.2 | 29.37 | 7.41 | 0 | 200 | 0.26 | 4.16 | 4.23 | 1566.49 | 8.2 | 100 | 59.5 | 60 | 21.3 | 21 | 1313.6 | 1460 | 0 | 0.0005 | 650 | 1.263 | 35.03 | 44.24 | 44.27 | 0 | 0 | 0 | 0 | 0 | 0 | 0 | 0 | 0 | 0 | 2 | 116.41 | 52.09 | 175.2 | 7174.1 | 719.4 | 0
等径 | 7.8 | 99.9 | 1.13 | 0.139 | 7.9 | 1343 | 0 | 1705.06 | 30 | 0 | 13 | 0 | 1.1 | 0.158 | 1159 | 119.07 | -0.02 | 1159 | 1.052 | 237 | 0 | 0 | 0 | 228 | 0 | 223.4 | 41.19 | 29.37 | 7.41 | 0 | 200 | 0.38 | 4.13 | 4.22 | 1566.49 | 8.2 | 100 | 59.5 | 60 | 21 | 21 | 1313.8 | 1460 | 0 | -0.0001 | 650 | 1.263 | 35.04 | 44.26 | 44.27 | 0 | 0 | 0 | 0 | 0 | 0 | 0 | 0 | 0 | 0 | 2 | 116.47 | 52.03 | 175.2 | 7174.8 | 719.5 | 0
等径 | 7.8 | 99.9 | 1.17 | 0.139 | 7.9 | 1342.9 | 0 | 1702.67 | 65 | 0 | 13 | 0 | 1.1 | 0.16 | 1160.1 | 119.22 | 0 | 1160.1 | 1.052 | 237 | 0 | 0 | 0 | 228.1 | 0.1 | 228.1 | 41.16 | 29.37 | 7.41 | 0 | 200 | 0.36 | 4.03 | 4.18 | 1566.49 | 8.2 | 100 | 59.6 | 60 | 21 | 21 | 1314.1 | 1460 | 0 | 0 | 650 | 1.261 | 35.04 | 44.19 | 44.27 | 0 | 0 | 0 | 0 | 0 | 0 | 0 | 0 | 0 | 0 | 2 | 116.6 | 51.9 | 175.2 | 7175.6 | 719.6 | 0
等径 | 7.8 | 99.9 | 1.09 | 0.139 | 7.9 | 1342.9 | 0 | 1705.06 | 73 | 0 | 13 | 0 | 1.1 | 0.152 | 1161.1 | 119.37 | 0.01 | 1161.1 | 1.052 | 237 | 0 | 0 | 0 | 228 | 0 | 231.6 | 41.18 | 29.37 | 7.41 | 0 | 200 | 0.25 | 3.98 | 4.14 | 1562.42 | 8.2 | 100 | 59.6 | 60 | 21 | 21 | 1314.3 | 1460 | 0 | 0.0008 | 650 | 1.262 | 35.05 | 44.23 | 44.27 | 0 | 0 | 0 | 0 | 0 | 0 | 0 | 0 | 0 | 0 | 2 | 116.7 | 51.8 | 175.2 | 7176.2 | 719.6 | 0
等径 | 7.8 | 99.9 | 1.06 | 0.139 | 7.9 | 1342.8 | 0 | 1702.67 | 163 | 0 | 13 | 0 | 1.1 | 0.15 | 1162.2 | 119.53 | -0.01 | 1162.2 | 1.052 | 237 | 0 | 0 | 0 | 228 | 0 | 229.2 | 41.16 | 29.37 | 7.41 | 0 | 200 | 0.28 | 3.93 | 4.08 | 1570.56 | 8.2 | 100 | 59.5 | 60 | 21.3 | 21 | 1314.6 | 1460 | 0 | -0.0005 | 650 | 1.263 | 35.06 | 44.28 | 44.28 | 0 | 0 | 0 | 0 | 0 | 0 | 0 | 0 | 0 | 0 | 2 | 116.8 | 51.7 | 175.3 | 7177 | 719.7 | 0
等径 | 7.8 | 99.9 | 1.11 | 0.139 | 7.9 | 1342.8 | 0 | 1699.08 | 65 | 0 | 13 | 0 | 1.1 | 0.153 | 1163.4 | 119.69 | 0.03 | 1163.4 | 1.052 | 237 | 0 | 0 | 0 | 228.1 | 0.1 | 230.4 | 41.18 | 29.37 | 7.41 | 0 | 200 | 0.31 | 3.93 | 4.02 | 1570.56 | 8.2 | 100 | 59.5 | 60 | 21 | 21 | 1314.9 | 1460 | 0 | 0.0009 | 650 | 1.263 | 35.04 | 44.26 | 44.28 | 0 | 0 | 0 | 0 | 0 | 0 | 0 | 0 | 0 | 0 | 2 | 116.95 | 51.55 | 175.3 | 7177.7 | 719.8 | 0
等径 | 7.8 | 99.9 | 1.18 | 0.139 | 7.9 | 1342.7 | 0 | 1708.66 | 76 | 0 | 14 | 0 | 1.1 | 0.162 | 1164.6 | 119.86 | 0.01 | 1164.6 | 1.052 | 237 | 0 | 0 | 0 | 228.2 | 0.2 | 230.9 | 41.16 | 29.37 | 7.41 | 0 | 200 | 0.29 | 3.9 | 3.97 | 1582.76 | 8.1 | 100 | 59.5 | 60 | 21 | 21 | 1315.1 | 1460 | 0 | 0.0003 | 650 | 1.263 | 35.05 | 44.27 | 44.29 | 0 | 0 | 0 | 0 | 0 | 0 | 0 | 0 | 0 | 0 | 2 | 117.04 | 51.46 | 175.3 | 7178.5 | 719.9 | 0
等径 | 7.8 | 99.9 | 1.13 | 0.139 | 7.9 | 1342.7 | 0 | 1705.06 | 80 | 0 | 14 | 0 | 1.1 | 0.149 | 1165.5 | 119.98 | 0 | 1165.5 | 1.052 | 237 | 0 | 0 | 0 | 228.1 | 0.1 | 227.1 | 41.15 | 29.37 | 7.41 | 0 | 200 | 0.28 | 3.97 | 3.94 | 1574.63 | 8.1 | 100 | 59.5 | 60 | 21 | 21 | 1315.3 | 1460 | 0 | -0.0007 | 650 | 1.265 | 35.04 | 44.33 | 44.29 | 0 | 0 | 0 | 0 | 0 | 0 | 0 | 0 | 0 | 0 | 2 | 117.11 | 51.39 | 175.3 | 7179.1 | 720 | 0
等径 | 7.8 | 99.9 | 1.15 | 0.139 | 7.9 | 1342.7 | 0 | 1707.46 | 63 | 0 | 14 | 0 | 1.1 | 0.161 | 1166.6 | 120.15 | 0 | 1166.6 | 1.052 | 237 | 0 | 0 | 0 | 228.1 | 0.1 | 226.3 | 41.12 | 29.37 | 7.41 | 0 | 200 | 0.24 | 3.97 | 3.92 | 1570.56 | 8.1 | 100 | 59.5 | 60 | 21 | 21 | 1315.7 | 1460 | 0 | 0.0001 | 650 | 1.264 | 35.03 | 44.28 | 44.29 | 0 | 0 | 0 | 0 | 0 | 0 | 0 | 0 | 0 | 0 | 2 | 117.24 | 51.26 | 175.3 | 7179.9 | 720.1 | 0
等径 | 7.8 | 99.9 | 1.08 | 0.139 | 7.9 | 1342.7 | 0 | 1705.06 | 64 | 0 | 14 | 0 | 1.1 | 0.145 | 1167.8 | 120.3 | -0.01 | 1167.8 | 1.052 | 237 | 0 | 0 | 0 | 228 | 0 | 227 | 41.11 | 29.37 | 7.41 | 0 | 200 | 0.41 | 4.03 | 3.92 | 1562.42 | 8.2 | 100 | 59.6 | 60 | 21.2 | 21 | 1316 | 1460 | 0 | -0.0011 | 650 | 1.264 | 35.04 | 44.29 | 44.29 | 0 | 0 | 0 | 0 | 0 | 0 | 0 | 0 | 0 | 0 | 2 | 117.37 | 51.13 | 175.4 | 7180.7 | 720.2 | 0
等径 | 7.8 | 99.9 | 1.09 | 0.139 | 7.9 | 1342.7 | 0 | 1701.47 | 81 | 0 | 14 | 0 | 1.1 | 0.149 | 1168.9 | 120.47 | -0.01 | 1168.9 | 1.052 | 237 | 0 | 0 | 0 | 228 | 0 | 226.4 | 41.13 | 29.37 | 7.41 | 0 | 200 | 0.42 | 4.09 | 3.94 | 1566.49 | 8.1 | 100 | 59.5 | 60 | 21 | 21 | 1316.2 | 1460 | 0 | -0.0001 | 650 | 1.265 | 35.05 | 44.34 | 44.29 | 0 | 0 | 0 | 0 | 0 | 0 | 0 | 0 | 0 | 0 | 2 | 117.42 | 51.08 | 175.4 | 7181.4 | 720.3 | 0
等径 | 7.8 | 99.9 | 1.01 | 0.139 | 7.9 | 1342.7 | 0 | 1701.47 | 77 | 0 | 14 | 0 | 1.1 | 0.142 | 1169.9 | 120.61 | -0.02 | 1169.9 | 1.052 | 237 | 0 | 0 | 0 | 227.9 | -0.1 | 226.7 | 41.1 | 29.37 | 7.41 | 0 | 200 | 0.31 | 4.07 | 3.98 | 1574.63 | 8.1 | 100 | 59.5 | 60 | 20.9 | 21 | 1316.5 | 1460 | 0 | -0.0006 | 650 | 1.263 | 35.06 | 44.28 | 44.3 | 0 | 0 | 0 | 0 | 0 | 0 | 0 | 0 | 0 | 0 | 2 | 117.54 | 50.96 | 175.4 | 7182.1 | 720.4 | 0
等径 | 7.8 | 99.9 | 1.09 | 0.139 | 7.9 | 1342.8 | 0 | 1706.26 | 54 | 0 | 14 | 0 | 1.1 | 0.149 | 1171 | 120.77 | -0.02 | 1171 | 1.052 | 237 | 0 | 0 | 0 | 227.9 | -0.1 | 226 | 41.06 | 29.37 | 7.41 | 0 | 200 | 0.33 | 4.24 | 4.03 | 1566.49 | 8.2 | 100 | 59.6 | 60 | 21.1 | 21 | 1316.8 | 1460 | 0 | -0.0001 | 650 | 1.264 | 35.05 | 44.3 | 44.3 | 0 | 0 | 0 | 0 | 0 | 0 | 0 | 0 | 0 | 0 | 2 | 117.62 | 50.88 | 175.4 | 7182.9 | 720.5 | 0
等径 | 7.8 | 99.9 | 1.1 | 0.139 | 7.9 | 1342.8 | 0 | 1708.66 | 93 | 0 | 14 | 0 | 1.1 | 0.154 | 1172.1 | 120.91 | -0.03 | 1172 | 1.052 | 237 | 0 | 0 | 0 | 227.9 | -0.1 | 222.3 | 41.06 | 29.37 | 7.41 | 0 | 200 | 0.23 | 4.25 | 4.09 | 1566.49 | 8.1 | 100 | 59.6 | 60 | 21.2 | 21 | 1317.1 | 1460 | 0 | 0 | 650 | 1.264 | 35.04 | 44.29 | 44.3 | 0 | 0 | 0 | 0 | 0 | 0 | 0 | 0 | 0 | 0 | 2 | 117.73 | 50.77 | 175.4 | 7183.6 | 720.5 | 0
等径 | 7.8 | 99.9 | 1.12 | 0.139 | 7.9 | 1342.9 | 0 | 1709.86 | 77 | 0 | 14 | 0 | 1.1 | 0.152 | 1173 | 121.05 | -0.03 | 1173 | 1.052 | 237 | 0 | 0 | 0 | 227.9 | -0.1 | 225.6 | 41.07 | 29.37 | 7.41 | 0 | 200 | 0.28 | 4.21 | 4.14 | 1578.69 | 8.1 | 100 | 59.5 | 60 | 21.1 | 21 | 1317.3 | 1460 | 0 | -0.0005 | 650 | 1.264 | 35.04 | 44.29 | 44.3 | 0 | 0 | 0 | 0 | 0 | 0 | 0 | 0 | 0 | 0 | 2 | 117.83 | 50.67 | 175.5 | 7184.3 | 720.6 | 0
等径 | 7.8 | 99.9 | 1.03 | 0.139 | 7.9 | 1343 | 0 | 1706.26 | 107 | 0 | 14 | 0 | 1.1 | 0.145 | 1174.1 | 121.2 | -0.04 | 1174.1 | 1.052 | 237 | 0 | 0 | 0 | 227.7 | -0.3 | 228.6 | 41.12 | 29.37 | 7.41 | 0 | 200 | 0.34 | 4.29 | 4.2 | 1566.49 | 8.1 | 100 | 59.6 | 60 | 21.1 | 21 | 1317.6 | 1460 | 0 | -0.001 | 650 | 1.265 | 35.03 | 44.31 | 44.3 | 0 | 0 | 0 | 0 | 0 | 0 | 0 | 0 | 0 | 0 | 2 | 117.96 | 50.54 | 175.5 | 7185 | 720.7 | 0
等径 | 7.8 | 99.9 | 1.05 | 0.139 | 7.9 | 1343 | 0 | 1706.26 | 36 | 0 | 14 | 0 | 1.1 | 0.142 | 1175.1 | 121.34 | -0.06 | 1175.1 | 1.052 | 237 | 0 | 0 | 0 | 227.7 | -0.3 | 227.9 | 41.12 | 29.37 | 7.41 | 0 | 200 | 0.32 | 4.35 | 4.24 | 1566.49 | 8.2 | 100 | 59.5 | 60 | 21.2 | 21 | 1317.8 | 1460 | 0 | -0.0017 | 650 | 1.262 | 35.04 | 44.22 | 44.3 | 0 | 0 | 0 | 0 | 0 | 0 | 0 | 0 | 0 | 0 | 2 | 118.02 | 50.48 | 175.5 | 7185.7 | 720.8 | 0
等径 | 7.8 | 99.9 | 1.06 | 0.139 | 7.9 | 1343 | 0 | 1708.66 | 70 | 0 | 14 | 0 | 1.1 | 0.145 | 1176.1 | 121.48 | -0.04 | 1176.1 | 1.052 | 237 | 0 | 0 | 0 | 227.7 | -0.3 | 229.5 | 41.03 | 29.37 | 7.41 | 0 | 200 | 0.31 | 4.4 | 4.27 | 1566.49 | 8.2 | 100 | 59.6 | 60 | 21.1 | 21 | 1318.1 | 1460 | 0 | -0.0009 | 650 | 1.264 | 35.06 | 44.32 | 44.3 | 0 | 0 | 0 | 0 | 0 | 0 | 0 | 0 | 0 | 0 | 2 | 118.13 | 50.37 | 175.5 | 7186.4 | 720.9 | 0
等径 | 7.8 | 99.9 | 1.08 | 0.139 | 7.9 | 1343.1 | 0 | 1706.26 | 65 | 0 | 14 | 0 | 1.1 | 0.153 | 1177.4 | 121.67 | -0.05 | 1177.4 | 1.052 | 237 | 0 | 0 | 0 | 227.6 | -0.4 | 233.8 | 41.06 | 29.37 | 7.41 | 0 | 200 | 0.44 | 4.43 | 4.31 | 1574.63 | 8.1 | 100 | 59.6 | 60 | 21 | 21 | 1318.3 | 1460 | 0 | -0.0011 | 650 | 1.264 | 35.02 | 44.27 | 44.3 | 0 | 0 | 0 | 0 | 0 | 0 | 0 | 0 | 0 | 0 | 2 | 118.24 | 50.26 | 175.6 | 7187.3 | 721 | 0
等径 | 7.8 | 99.9 | 1.02 | 0.139 | 7.9 | 1343.1 | 0 | 1708.66 | 78 | 0 | 14 | 0 | 1.1 | 0.143 | 1178.2 | 121.79 | -0.05 | 1178.2 | 1.052 | 237 | 0 | 0 | 0 | 227.5 | -0.5 | 229 | 41.02 | 29.37 | 7.41 | 0 | 200 | 0.4 | 4.45 | 4.35 | 1570.56 | 8.1 | 100 | 59.5 | 60 | 21 | 21 | 1318.5 | 1460 | 0 | -0.0012 | 650 | 1.264 | 35.04 | 44.29 | 44.3 | 0 | 0 | 0 | 0 | 0 | 0 | 0 | 0 | 0 | 0 | 2 | 118.31 | 50.19 | 175.6 | 7187.9 | 721.1 | 0
等径 | 7.8 | 99.9 | 1.07 | 0.139 | 7.9 | 1343.1 | 0 | 1713.47 | 79 | 0 | 14 | 0 | 1.1 | 0.147 | 1179.1 | 121.92 | -0.05 | 1179.1 | 1.052 | 237 | 0 | 0 | 0 | 227.6 | -0.4 | 223 | 41.02 | 29.37 | 7.41 | 0 | 200 | 0.34 | 4.49 | 4.39 | 1574.63 | 8.1 | 100 | 59.6 | 60 | 21.1 | 21 | 1318.7 | 1460 | 0 | -0.0009 | 650 | 1.262 | 35.05 | 44.23 | 44.3 | 0 | 0 | 0 | 0 | 0 | 0 | 0 | 0 | 0 | 0 | 2 | 118.37 | 50.13 | 175.6 | 7188.6 | 721.1 | 0
等径 | 7.8 | 99.9 | 1.02 | 0.139 | 7.9 | 1343.2 | 0 | 1708.66 | 175 | 0 | 14 | 0 | 1.1 | 0.143 | 1180.2 | 122.07 | -0.05 | 1180.2 | 1.052 | 237 | 0 | 0 | 0 | 227.5 | -0.5 | 223.1 | 41.06 | 29.37 | 7.41 | 0 | 200 | 0.38 | 4.5 | 4.43 | 1570.56 | 8.1 | 100 | 59.6 | 60 | 21.2 | 21 | 1318.8 | 1460 | 0 | -0.001 | 650 | 1.263 | 35.05 | 44.27 | 44.3 | 0 | 0 | 0 | 0 | 0 | 0 | 0 | 0 | 0 | 0 | 2 | 118.51 | 49.99 | 175.6 | 7189.3 | 721.2 | 0
等径 | 7.8 | 99.9 | 1.09 | 0.139 | 7.9 | 1343.2 | 0 | 1712.27 | 91 | 0 | 14 | 0 | 1.1 | 0.15 | 1181.4 | 122.23 | -0.03 | 1181.4 | 1.052 | 237 | 0 | 0 | 0 | 227.7 | -0.3 | 228.5 | 41.04 | 29.37 | 7.41 | 0 | 200 | 0.28 | 4.47 | 4.46 | 1570.56 | 8.1 | 100 | 59.6 | 60 | 20.9 | 21 | 1319 | 1460 | 0 | -0.0003 | 650 | 1.262 | 35.05 | 44.23 | 44.3 | 0 | 0 | 0 | 0 | 0 | 0 | 0 | 0 | 0 | 0 | 2 | 118.65 | 49.85 | 175.6 | 7190.1 | 721.3 | 0
等径 | 7.8 | 99.9 | 0.98 | 0.139 | 7.9 | 1343.2 | 0 | 1706.26 | 68 | 0 | 14 | 0 | 1.1 | 0.136 | 1182.4 | 122.37 | -0.07 | 1182.4 | 1.052 | 237 | 0 | 0 | 0 | 227.5 | -0.5 | 230.7 | 41.03 | 29.37 | 7.41 | 0 | 200 | 0.27 | 4.46 | 4.48 | 1566.49 | 8.1 | 100 | 59.6 | 60 | 21 | 21 | 1319.2 | 1460 | 0 | -0.0019 | 650 | 1.264 | 35.03 | 44.28 | 44.3 | 0 | 0 | 0 | 0 | 0 | 0 | 0 | 0 | 0 | 0 | 2 | 118.74 | 49.76 | 175.7 | 7190.9 | 721.4 | 0
等径 | 7.8 | 100 | 0.99 | 0.139 | 7.9 | 1343.2 | 0 | 1709.86 | 9 | 0 | 14 | 0 | 1.1 | 0.138 | 1183.4 | 122.51 | -0.04 | 1183.4 | 1.052 | 237 | 0 | 0 | 0 | 227.6 | -0.4 | 235.5 | 41.04 | 29.37 | 7.41 | 0 | 200 | 0.22 | 4.46 | 4.48 | 1582.76 | 8.1 | 100 | 59.6 | 60 | 21 | 21 | 1319.4 | 1460 | 0 | -0.001 | 650 | 1.264 | 35.04 | 44.29 | 44.3 | 0 | 0 | 0 | 0 | 0 | 0 | 0 | 0 | 0 | 0 | 2 | 118.84 | 49.66 | 175.7 | 7191.5 | 721.5 | 0
等径 | 7.8 | 99.9 | 1.07 | 0.139 | 7.9 | 1343.2 | 0 | 1708.66 | 50 | 0 | 14 | 0 | 1.1 | 0.147 | 1184.5 | 122.66 | -0.05 | 1184.5 | 1.052 | 237 | 0 | 0 | 0 | 227.7 | -0.3 | 236 | 41.07 | 29.37 | 7.41 | 0 | 200 | 0.35 | 4.38 | 4.47 | 1570.56 | 8.1 | 100 | 59.6 | 60 | 21.1 | 21 | 1319.5 | 1460 | 0 | -0.0003 | 650 | 1.265 | 35.03 | 44.31 | 44.3 | 0 | 0 | 0 | 0 | 0 | 0 | 0 | 0 | 0 | 0 | 2 | 118.94 | 49.56 | 175.7 | 7192.3 | 721.6 | 0
等径 | 7.8 | 99.9 | 1.04 | 0.139 | 7.9 | 1343.2 | 0 | 1708.66 | 58 | 0 | 14 | 0 | 1.1 | 0.144 | 1185.5 | 122.8 | -0.06 | 1185.5 | 1.052 | 237 | 0 | 0 | 0 | 227.6 | -0.4 | 232.9 | 41.01 | 29.37 | 7.41 | 0 | 200 | 0.34 | 4.34 | 4.46 | 1578.69 | 8.1 | 100 | 59.6 | 60 | 21.1 | 21 | 1319.4 | 1460 | 0 | -0.0015 | 650 | 1.264 | 35.02 | 44.27 | 44.3 | 0 | 0 | 0 | 0 | 0 | 0 | 0 | 0 | 0 | 0 | 2 | 119.02 | 49.48 | 175.7 | 7193 | 721.7 | 0
等径 | 7.8 | 99.9 | 1.05 | 0.139 | 7.9 | 1343.2 | 0 | 1706.26 | 193 | 0 | 14 | 0 | 1.1 | 0.147 | 1186.8 | 122.98 | -0.03 | 1186.8 | 1.052 | 237 | 0 | 0 | 0 | 227.7 | -0.3 | 221.2 | 41 | 29.37 | 7.41 | 0 | 200 | 0.33 | 4.23 | 4.41 | 1578.69 | 8.1 | 100 | 59.6 | 60 | 21.1 | 21 | 1319 | 1460 | 0 | -0.0007 | 650 | 1.263 | 35.02 | 44.23 | 44.3 | 0 | 0 | 0 | 0 | 0 | 0 | 0 | 0 | 0 | 0 | 2 | 119.12 | 49.38 | 175.7 | 7193.8 | 721.8 | 0
等径 | 7.8 | 99.9 | 1.09 | 0.14 | 7.9 | 1343.1 | 0 | 1707.46 | 100 | 0 | 14 | 0 | 1.1 | 0.148 | 1187.6 | 123.11 | -0.06 | 1187.6 | 1.052 | 237 | 0 | 0 | 0 | 227.7 | -0.3 | 224.8 | 41.01 | 29.37 | 7.41 | 0 | 200 | 0.44 | 4.12 | 4.35 | 1570.56 | 8.1 | 100 | 59.6 | 60 | 21 | 21 | 1318.7 | 1460 | 0 | -0.0018 | 650 | 1.261 | 35.08 | 44.24 | 44.3 | 0 | 0 | 0 | 0 | 0 | 0 | 0 | 0 | 0 | 0 | 2 | 119.24 | 49.26 | 175.8 | 7194.5 | 721.9 | 0
等径 | 7.8 | 100 | 0.9 | 0.14 | 7.9 | 1343 | 0 | 1706.26 | 65 | 0 | 14 | 0 | 1.1 | 0.127 | 1188.9 | 123.28 | -0.02 | 1188.9 | 1.052 | 237 | 0 | 0 | 0 | 227.5 | -0.5 | 227.1 | 41.04 | 29.37 | 7.41 | 0 | 200 | 0.46 | 4.05 | 4.26 | 1582.76 | 8 | 100 | 59.6 | 60 | 21.1 | 21 | 1318.5 | 1460 | 0 | -0.0013 | 650 | 1.262 | 35.06 | 44.25 | 44.3 | 0 | 0 | 0 | 0 | 0 | 0 | 0 | 0 | 0 | 0 | 2 | 119.37 | 49.13 | 175.8 | 7195.3 | 722 | 0
等径 | 7.8 | 99.9 | 1.04 | 0.14 | 7.9 | 1342.9 | 0 | 1707.46 | 69 | 0 | 14 | 0 | 1.1 | 0.149 | 1189.9 | 123.42 | -0.03 | 1189.9 | 1.052 | 237 | 0 | 0 | 0 | 227.7 | -0.3 | 229.2 | 41 | 29.37 | 7.41 | 0 | 200 | 0.58 | 4.03 | 4.17 | 1562.42 | 8.1 | 100 | 59.6 | 60 | 21.3 | 21 | 1318.4 | 1460 | 0 | 0.0005 | 650 | 1.261 | 35.09 | 44.25 | 44.3 | 0 | 0 | 0 | 0 | 0 | 0 | 0 | 0 | 0 | 0 | 2 | 119.43 | 49.07 | 175.8 | 7196 | 722 | 0
等径 | 7.8 | 99.9 | 1.04 | 0.14 | 7.9 | 1342.9 | 0 | 1708.66 | 104 | 0 | 14 | 0 | 1.1 | 0.138 | 1190.8 | 123.55 | -0.04 | 1190.8 | 1.052 | 237 | 0 | 0 | 0 | 227.7 | -0.3 | 230 | 40.95 | 29.37 | 7.41 | 0 | 200 | 0.49 | 4.02 | 4.12 | 1578.69 | 8.1 | 100 | 59.6 | 60 | 21 | 21 | 1318.5 | 1460 | 0 | -0.0013 | 650 | 1.264 | 35.06 | 44.32 | 44.3 | 0 | 0 | 0 | 0 | 0 | 0 | 0 | 0 | 0 | 0 | 2 | 119.54 | 48.96 | 175.8 | 7196.6 | 722.1 | 0
等径 | 7.8 | 99.9 | 1.09 | 0.14 | 7.9 | 1342.8 | 0 | 1707.46 | 80 | 0 | 14 | 0 | 1.1 | 0.152 | 1191.8 | 123.69 | 0 | 1191.8 | 1.052 | 237 | 0 | 0 | 0 | 227.9 | -0.1 | 232.3 | 40.98 | 29.37 | 7.41 | 0 | 200 | 0.49 | 4.04 | 4.08 | 1578.69 | 8.1 | 100 | 59.6 | 60 | 21 | 21 | 1318.5 | 1460 | 0 | 0.0005 | 650 | 1.261 | 35.07 | 44.22 | 44.31 | 0 | 0 | 0 | 0 | 0 | 0 | 0 | 0 | 0 | 0 | 2 | 119.62 | 48.88 | 175.8 | 7197.3 | 722.2 | 0
等径 | 7.8 | 99.9 | 1.07 | 0.14 | 7.9 | 1342.8 | 0 | 1708.66 | 80 | 0 | 14 | 0 | 1.1 | 0.143 | 1192.9 | 123.84 | -0.05 | 1192.9 | 1.052 | 237 | 0 | 0 | 0 | 227.8 | -0.2 | 231.3 | 41.04 | 29.37 | 7.41 | 0 | 200 | 0.54 | 4.04 | 4.04 | 1570.56 | 8.1 | 100 | 59.6 | 60 | 21.1 | 21 | 1318.5 | 1460 | 0 | -0.0018 | 650 | 1.263 | 35.05 | 44.27 | 44.31 | 0 | 0 | 0 | 0 | 0 | 0 | 0 | 0 | 0 | 0 | 2 | 119.72 | 48.78 | 175.9 | 7198.1 | 722.3 | 0
等径 | 7.8 | 99.9 | 1.03 | 0.14 | 7.9 | 1342.8 | 0 | 1708.66 | 48 | 0 | 14 | 0 | 1.1 | 0.149 | 1194.2 | 124.04 | 0 | 1194.2 | 1.052 | 237 | 0 | 0 | 0 | 227.9 | -0.1 | 228.6 | 40.99 | 29.37 | 7.41 | 0 | 200 | 0.57 | 4.06 | 4.03 | 1574.63 | 8.1 | 100 | 59.6 | 60 | 21.2 | 21 | 1318.4 | 1460 | 0 | -0.0001 | 650 | 1.262 | 35.07 | 44.26 | 44.31 | 0 | 0 | 0 | 0 | 0 | 0 | 0 | 0 | 0 | 0 | 2 | 119.86 | 48.64 | 175.9 | 7199 | 722.4 | 0
等径 | 7.8 | 99.9 | 1.14 | 0.14 | 7.9 | 1342.8 | 0 | 1707.46 | 49 | 0 | 14 | 0 | 1.1 | 0.163 | 1195.1 | 124.16 | 0 | 1195 | 1.052 | 237 | 0 | 0 | 0 | 228 | 0 | 225 | 41 | 29.37 | 7.41 | 0 | 200 | 0.5 | 4.1 | 4.03 | 1578.69 | 8.1 | 100 | 59.5 | 60 | 21 | 21 | 1318.3 | 1460 | 0 | 0.0004 | 650 | 1.262 | 35.09 | 44.28 | 44.31 | 0 | 0 | 0 | 0 | 0 | 0 | 0 | 0 | 0 | 0 | 2 | 119.95 | 48.55 | 175.9 | 7199.5 | 722.5 | 0
等径 | 7.8 | 99.9 | 1.08 | 0.14 | 7.9 | 1342.8 | 0 | 1709.86 | 100 | 0 | 14 | 0 | 1.1 | 0.152 | 1196.1 | 124.31 | -0.02 | 1196.1 | 1.052 | 237 | 0 | 0 | 0 | 227.9 | -0.1 | 226.1 | 40.97 | 29.37 | 7.41 | 0 | 200 | 0.42 | 4.12 | 4.04 | 1578.69 | 8.1 | 100 | 59.5 | 60 | 21.1 | 21 | 1318.3 | 1460 | 0 | -0.001 | 650 | 1.262 | 35.06 | 44.25 | 44.31 | 0 | 0 | 0 | 0 | 0 | 0 | 0 | 0 | 0 | 0 | 2 | 120.06 | 48.44 | 175.9 | 7200.3 | 722.5 | 0
等径 | 7.8 | 99.9 | 1.02 | 0.14 | 7.9 | 1342.8 | 0 | 1712.27 | 63 | 0 | 14 | 0 | 1.1 | 0.146 | 1197.2 | 124.46 | -0.03 | 1197.2 | 1.052 | 237 | 0 | 0 | 0 | 227.8 | -0.2 | 231.4 | 40.99 | 29.37 | 7.41 | 0 | 200 | 0.63 | 4.14 | 4.07 | 1578.69 | 8.1 | 100 | 59.6 | 60 | 21.3 | 21 | 1318.5 | 1460 | 0 | -0.0008 | 650 | 1.263 | 35.06 | 44.28 | 44.31 | 0 | 0 | 0 | 0 | 0 | 0 | 0 | 0 | 0 | 0 | 2 | 120.17 | 48.33 | 175.9 | 7201 | 722.6 | 0
等径 | 7.8 | 99.9 | 1.11 | 0.14 | 7.9 | 1342.9 | 0 | 1708.66 | 219 | 0 | 14 | 0 | 1.1 | 0.151 | 1198.2 | 124.61 | 0 | 1198.2 | 1.052 | 237 | 0 | 0 | 0 | 228 | 0 | 232 | 40.97 | 29.37 | 7.41 | 0 | 200 | 0.57 | 4.14 | 4.09 | 1578.69 | 8 | 100 | 59.6 | 60 | 21.2 | 21 | 1318.7 | 1460 | 0 | 0 | 650 | 1.263 | 35.06 | 44.28 | 44.32 | 0 | 0 | 0 | 0 | 0 | 0 | 0 | 0 | 0 | 0 | 2 | 120.24 | 48.26 | 176 | 7201.7 | 722.7 | 0
等径 | 7.8 | 99.9 | 1.13 | 0.14 | 7.9 | 1342.9 | 0 | 1712.27 | 27 | 0 | 14 | 0 | 1.1 | 0.157 | 1199.4 | 124.77 | 0 | 1199.4 | 1.052 | 237 | 0 | 0 | 0 | 228 | 0 | 228.4 | 40.92 | 29.37 | 7.41 | 0 | 200 | 0.66 | 4.13 | 4.12 | 1574.63 | 8.1 | 100 | 59.5 | 60 | 21.4 | 21 | 1318.9 | 1460 | 0 | 0.0003 | 650 | 1.263 | 35.06 | 44.28 | 44.32 | 0 | 0 | 0 | 0 | 0 | 0 | 0 | 0 | 0 | 0 | 2 | 120.37 | 48.13 | 176 | 7202.5 | 722.8 | 0
等径 | 7.8 | 99.9 | 1.01 | 0.14 | 7.9 | 1342.9 | 0 | 1715.88 | 46 | 0 | 14 | 0 | 1.1 | 0.143 | 1200.5 | 124.92 | -0.02 | 1200.5 | 1.053 | 237 | 0 | 0 | 0 | 227.9 | -0.1 | 227.5 | 40.94 | 29.37 | 7.41 | 0 | 200 | 0.5 | 4.13 | 4.13 | 1578.69 | 8.1 | 100 | 59.6 | 60 | 21.2 | 21 | 1319.1 | 1460 | 0 | -0.0013 | 650 | 1.262 | 35.07 | 44.26 | 44.32 | 0 | 0 | 0 | 0 | 0 | 0 | 0 | 0 | 0 | 0 | 2 | 120.44 | 48.06 | 176 | 7203.2 | 722.9 | 0
等径 | 7.8 | 99.9 | 1.06 | 0.14 | 7.9 | 1342.9 | 0 | 1717.09 | 58 | 0 | 14 | 0 | 1.1 | 0.148 | 1201.8 | 125.11 | -0.03 | 1201.8 | 1.053 | 237 | 0 | 0 | 0 | 227.8 | -0.2 | 227.3 | 40.96 | 29.37 | 7.41 | 0 | 200 | 0.64 | 4.13 | 4.14 | 1570.56 | 8.1 | 100 | 59.6 | 60 | 21 | 21 | 1319.5 | 1460 | 0 | -0.0002 | 650 | 1.264 | 35.07 | 44.33 | 44.32 | 0 | 0 | 0 | 0 | 0 | 0 | 0 | 0 | 0 | 0 | 2 | 120.59 | 47.91 | 176 | 7204.1 | 723 | 0
等径 | 7.8 | 99.9 | 1.05 | 0.14 | 7.9 | 1342.9 | 0 | 1713.47 | 79 | 0 | 14 | 0 | 1.1 | 0.147 | 1202.4 | 125.19 | -0.04 | 1202.4 | 1.053 | 237 | 0 | 0 | 0 | 227.8 | -0.2 | 224.4 | 40.95 | 29.37 | 7.41 | 0 | 200 | 0.51 | 4.14 | 4.14 | 1582.76 | 8 | 100 | 59.6 | 60 | 21 | 21 | 1319.5 | 1460 | 0 | -0.0004 | 650 | 1.263 | 35.07 | 44.29 | 44.32 | 0 | 0 | 0 | 0 | 0 | 0 | 0 | 0 | 0 | 0 | 2 | 120.65 | 47.85 | 176 | 7204.5 | 723.1 | 0
等径 | 7.8 | 99.9 | 1.06 | 0.141 | 7.9 | 1342.9 | 0 | 1715.88 | 51 | 0 | 14 | 0 | 1.1 | 0.151 | 1203.6 | 125.38 | -0.02 | 1203.6 | 1.053 | 237 | 0 | 0 | 0 | 227.8 | -0.2 | 224.8 | 40.88 | 29.37 | 7.41 | 0 | 200 | 0.51 | 4.17 | 4.13 | 1578.69 | 8.1 | 100 | 59.5 | 60 | 21.1 | 21 | 1319.6 | 1460 | 0 | -0.0007 | 650 | 1.264 | 35.06 | 44.32 | 44.32 | 0 | 0 | 0 | 0 | 0 | 0 | 0 | 0 | 0 | 0 | 2 | 120.75 | 47.75 | 176.1 | 7205.4 | 723.2 | 0
等径 | 7.8 | 99.9 | 1.03 | 0.141 | 7.9 | 1342.9 | 0 | 1712.27 | 67 | 0 | 14 | 0 | 1.1 | 0.145 | 1204.8 | 125.53 | -0.02 | 1204.8 | 1.053 | 237 | 0 | 0 | 0 | 227.8 | -0.2 | 223.8 | 40.9 | 29.37 | 7.41 | 0 | 200 | 0.42 | 4.22 | 4.14 | 1590.9 | 8.1 | 100 | 59.5 | 60 | 21 | 21 | 1319.9 | 1460 | 0 | -0.0007 | 650 | 1.265 | 35.08 | 44.38 | 44.33 | 0 | 0 | 0 | 0 | 0 | 0 | 0 | 0 | 0 | 0 | 2 | 120.85 | 47.65 | 176.1 | 7206.1 | 723.3 | 0
等径 | 7.8 | 99.9 | 1.07 | 0.141 | 7.9 | 1342.9 | 0 | 1715.88 | 108 | 0 | 14 | 0 | 1.1 | 0.15 | 1205.9 | 125.69 | -0.04 | 1205.9 | 1.053 | 237 | 0 | 0 | 0 | 227.8 | -0.2 | 225.6 | 40.9 | 29.37 | 7.41 | 0 | 200 | 0.53 | 4.21 | 4.16 | 1582.76 | 8.1 | 100 | 59.6 | 60 | 21.2 | 21 | 1320 | 1460 | 0 | -0.0003 | 650 | 1.263 | 35.07 | 44.29 | 44.33 | 0 | 0 | 0 | 0 | 0 | 0 | 0 | 0 | 0 | 0 | 2 | 120.93 | 47.57 | 176.1 | 7206.9 | 723.3 | 0
等径 | 7.8 | 99.9 | 1.11 | 0.141 | 7.9 | 1342.9 | 0 | 1713.47 | 49 | 0 | 14 | 0 | 1.1 | 0.149 | 1206.8 | 125.83 | -0.02 | 1206.8 | 1.053 | 237 | 0 | 0 | 0 | 227.9 | -0.1 | 225.1 | 40.89 | 29.37 | 7.41 | 0 | 200 | 0.59 | 4.22 | 4.19 | 1590.9 | 8.1 | 100 | 59.5 | 60 | 21 | 21 | 1320.2 | 1460 | 0 | -0.0007 | 650 | 1.265 | 35.06 | 44.35 | 44.33 | 0 | 0 | 0 | 0 | 0 | 0 | 0 | 0 | 0 | 0 | 2 | 121.05 | 47.45 | 176.1 | 7207.5 | 723.4 | 0
等径 | 7.8 | 99.9 | 1.11 | 0.141 | 7.9 | 1343 | 0 | 1711.07 | 69 | 0 | 14 | 0 | 1.1 | 0.153 | 1207.9 | 125.98 | -0.03 | 1207.9 | 1.053 | 237 | 0 | 0 | 0 | 227.8 | -0.2 | 228.5 | 40.89 | 29.37 | 7.41 | 0 | 200 | 0.44 | 4.24 | 4.2 | 1586.83 | 8.1 | 100 | 59.5 | 60 | 21.1 | 21 | 1320.2 | 1460 | 0 | -0.0003 | 650 | 1.263 | 35.06 | 44.28 | 44.33 | 0 | 0 | 0 | 0 | 0 | 0 | 0 | 0 | 0 | 0 | 2 | 121.15 | 47.35 | 176.1 | 7208.3 | 723.5 | 0
等径 | 7.8 | 99.9 | 1.01 | 0.141 | 7.9 | 1343 | 0 | 1713.47 | 61 | 0 | 14 | 0 | 1.1 | 0.136 | 1208.8 | 126.11 | -0.02 | 1208.8 | 1.053 | 237 | 0 | 0 | 0 | 227.8 | -0.3 | 228.7 | 40.85 | 29.37 | 7.41 | 0 | 200 | 0.48 | 4.24 | 4.22 | 1582.76 | 8.1 | 100 | 59.5 | 60 | 21.2 | 21 | 1320.2 | 1460 | 0 | -0.0018 | 650 | 1.264 | 35.06 | 44.32 | 44.33 | 0 | 0 | 0 | 0 | 0 | 0 | 0 | 0 | 0 | 0 | 2 | 121.23 | 47.27 | 176.2 | 7208.9 | 723.6 | 0
等径 | 7.8 | 99.9 | 1.05 | 0.141 | 7.9 | 1343 | 0 | 1717.09 | 56 | 0 | 14 | 0 | 1.1 | 0.148 | 1210 | 126.29 | 0 | 1210 | 1.053 | 237 | 0 | 0 | 0 | 227.8 | -0.2 | 232.5 | 40.84 | 29.37 | 7.41 | 0 | 200 | 0.54 | 4.28 | 4.23 | 1582.76 | 8 | 100 | 59.5 | 60 | 21 | 21 | 1320.4 | 1460 | 0 | -0.0003 | 650 | 1.262 | 35.08 | 44.27 | 44.33 | 0 | 0 | 0 | 0 | 0 | 0 | 0 | 0 | 0 | 0 | 2 | 121.37 | 47.13 | 176.2 | 7209.7 | 723.7 | 0
等径 | 7.8 | 99.9 | 1.09 | 0.141 | 7.9 | 1343 | 0 | 1717.09 | 48 | 0 | 14 | 0 | 1.1 | 0.148 | 1211.1 | 126.45 | -0.03 | 1211.1 | 1.053 | 237 | 0 | 0 | 0 | 227.9 | -0.1 | 230.2 | 40.86 | 29.37 | 7.41 | 0 | 200 | 0.59 | 4.24 | 4.25 | 1582.76 | 8.1 | 100 | 59.5 | 60 | 21 | 21 | 1320.6 | 1460 | 0 | -0.0007 | 650 | 1.264 | 35.05 | 44.3 | 44.33 | 0 | 0 | 0 | 0 | 0 | 0 | 0 | 0 | 0 | 0 | 2 | 121.49 | 47.01 | 176.2 | 7210.5 | 723.8 | 0
等径 | 7.8 | 99.9 | 1.09 | 0.141 | 7.9 | 1343 | 0 | 1723.14 | 86 | 0 | 14 | 0 | 1.1 | 0.155 | 1212.2 | 126.61 | 0 | 1212.2 | 1.053 | 237 | 0 | 0 | 0 | 227.8 | -0.2 | 231.9 | 40.88 | 29.37 | 7.41 | 0 | 200 | 0.68 | 4.23 | 4.25 | 1578.69 | 8 | 100 | 59.6 | 60 | 21.2 | 21 | 1320.7 | 1460 | 0 | 0.0005 | 650 | 1.263 | 35.1 | 44.33 | 44.33 | 0 | 0 | 0 | 0 | 0 | 0 | 0 | 0 | 0 | 0 | 2 | 121.59 | 46.91 | 176.2 | 7211.2 | 723.9 | 0
等径 | 7.8 | 100 | 1.08 | 0.141 | 7.9 | 1343 | 0 | 1718.3 | 37 | 0 | 14 | 0 | 1.11 | 0.152 | 1213.9 | 126.85 | -0.01 | 1213.9 | 1.053 | 237 | 0 | 0 | 0 | 227.9 | -0.1 | 230.3 | 40.84 | 29.37 | 7.41 | 0 | 200 | 0.61 | 4.22 | 4.24 | 1586.83 | 8.1 | 100 | 59.5 | 60 | 21 | 21 | 1320.8 | 1460 | 0 | -0.0001 | 650 | 1.265 | 35.07 | 44.36 | 44.34 | 0 | 0 | 0 | 0 | 0 | 0 | 0 | 0 | 0 | 0 | 2 | 121.75 | 46.75 | 176.3 | 7212.4 | 724 | 0
等径 | 7.8 | 99.9 | 1.12 | 0.141 | 7.9 | 1343 | 0 | 1718.3 | 210 | 0 | 14 | 0 | 1.11 | 0.159 | 1214.2 | 126.89 | 0 | 1214.2 | 1.053 | 237 | 0 | 0 | 0 | 227.9 | -0.1 | 227.9 | 40.88 | 29.37 | 7.41 | 0 | 200 | 0.64 | 4.22 | 4.24 | 1582.76 | 8 | 100 | 59.5 | 60 | 21 | 21 | 1320.9 | 1460 | 0 | 0.0002 | 650 | 1.264 | 35.08 | 44.34 | 44.34 | 0 | 0 | 0 | 0 | 0 | 0 | 0 | 0 | 0 | 0 | 2 | 121.79 | 46.71 | 176.3 | 7212.6 | 724 | 0
等径 | 7.8 | 99.9 | 1.06 | 0.141 | 7.9 | 1343 | 0 | 1718.3 | 105 | 0 | 14 | 0 | 1.11 | 0.151 | 1215.4 | 127.06 | -0.01 | 1215.4 | 1.053 | 237 | 0 | 0 | 0 | 227.9 | -0.1 | 230.1 | 40.83 | 29.37 | 7.41 | 0 | 200 | 0.69 | 4.21 | 4.22 | 1574.63 | 8.1 | 100 | 59.6 | 60 | 21.1 | 21 | 1321 | 1460 | 0 | -0.0006 | 650 | 1.264 | 35.07 | 44.33 | 44.34 | 0 | 0 | 0 | 0 | 0 | 0 | 0 | 0 | 0 | 0 | 2 | 121.89 | 46.61 | 176.3 | 7213.4 | 724.1 | 0
等径 | 7.8 | 99.9 | 1.04 | 0.141 | 7.9 | 1343 | 0 | 1715.88 | 125 | 0 | 14 | 0 | 1.11 | 0.148 | 1216.5 | 127.22 | -0.02 | 1216.5 | 1.053 | 237 | 0 | 0 | 0 | 227.8 | -0.2 | 231.9 | 40.83 | 29.37 | 7.41 | 0 | 200 | 0.59 | 4.23 | 4.21 | 1590.9 | 8.1 | 100 | 59.5 | 60 | 21.2 | 21 | 1321.2 | 1460 | 0 | -0.0007 | 650 | 1.265 | 35.07 | 44.36 | 44.34 | 0 | 0 | 0 | 0 | 0 | 0 | 0 | 0 | 0 | 0 | 2 | 122.01 | 46.49 | 176.3 | 7214.1 | 724.2 | 0
等径 | 7.8 | 99.8 | 1.1 | 0.141 | 7.9 | 1343 | 0 | 1720.71 | 92 | 0 | 14 | 0 | 1.11 | 0.156 | 1217.5 | 127.37 | -0.03 | 1217.5 | 1.053 | 237 | 0 | 0 | 0 | 227.9 | -0.1 | 232.6 | 40.86 | 29.37 | 7.41 | 0 | 200 | 0.57 | 4.21 | 4.21 | 1582.76 | 8.1 | 100 | 59.5 | 60 | 21.1 | 21 | 1321.4 | 1460 | 0 | -0.0001 | 650 | 1.263 | 35.08 | 44.31 | 44.34 | 0 | 0 | 0 | 0 | 0 | 0 | 0 | 0 | 0 | 0 | 2 | 122.08 | 46.42 | 176.3 | 7214.9 | 724.3 | 0
等径 | 7.8 | 99.9 | 0.99 | 0.141 | 7.9 | 1343 | 0 | 1718.3 | 84 | 0 | 14 | 0 | 1.11 | 0.142 | 1218.5 | 127.52 | -0.04 | 1218.5 | 1.053 | 237 | 0 | 0 | 0 | 227.7 | -0.3 | 227.6 | 40.78 | 29.37 | 7.41 | 0 | 200 | 0.51 | 4.24 | 4.2 | 1574.63 | 8.1 | 100 | 59.5 | 60 | 21.2 | 21 | 1321.5 | 1460 | 0 | -0.0016 | 650 | 1.264 | 35.07 | 44.33 | 44.35 | 0 | 0 | 0 | 0 | 0 | 0 | 0 | 0 | 0 | 0 | 2 | 122.17 | 46.33 | 176.4 | 7215.6 | 724.4 | 0
等径 | 7.8 | 99.9 | 1.1 | 0.142 | 7.9 | 1343 | 0 | 1715.88 | 55 | 0 | 14 | 0 | 1.11 | 0.152 | 1219.8 | 127.69 | -0.03 | 1219.8 | 1.053 | 237 | 0 | 0 | 0 | 227.8 | -0.2 | 230.7 | 40.83 | 29.37 | 7.41 | 0 | 200 | 0.39 | 4.19 | 4.2 | 1574.63 | 8 | 100 | 59.5 | 60 | 21.1 | 21 | 1321.7 | 1460 | 0 | -0.0005 | 650 | 1.263 | 35.08 | 44.31 | 44.35 | 0 | 0 | 0 | 0 | 0 | 0 | 0 | 0 | 0 | 0 | 2 | 122.3 | 46.2 | 176.4 | 7216.4 | 724.5 | 0
等径 | 7.8 | 99.9 | 1.12 | 0.142 | 7.9 | 1343 | 0 | 1718.3 | 74 | 0 | 14 | 0 | 1.11 | 0.16 | 1220.8 | 127.83 | -0.01 | 1220.8 | 1.053 | 237 | 0 | 0 | 0 | 227.8 | -0.2 | 229.4 | 40.85 | 29.37 | 7.41 | 0 | 200 | 0.41 | 4.22 | 4.2 | 1570.56 | 8.1 | 100 | 59.5 | 60 | 21 | 21 | 1321.8 | 1460 | 0 | 0.0001 | 650 | 1.263 | 35.07 | 44.29 | 44.35 | 0 | 0 | 0 | 0 | 0 | 0 | 0 | 0 | 0 | 0 | 2 | 122.43 | 46.07 | 176.4 | 7217 | 724.6 | 0
等径 | 7.8 | 99.9 | 1.08 | 0.142 | 7.9 | 1343 | 0 | 1715.88 | 85 | 0 | 14 | 0 | 1.11 | 0.151 | 1221.8 | 127.97 | -0.03 | 1221.6 | 1.053 | 237 | 0 | 0 | 0 | 227.8 | -0.2 | 231 | 40.85 | 29.37 | 7.41 | 0 | 200 | 0.41 | 4.25 | 4.21 | 1582.76 | 8.1 | 100 | 59.5 | 60 | 21.1 | 21 | 1321.9 | 1460 | 0 | -0.0008 | 650 | 1.264 | 35.07 | 44.33 | 44.35 | 0 | 0 | 0 | 0 | 0 | 0 | 0 | 0 | 0 | 0 | 2 | 122.51 | 45.99 | 176.4 | 7217.7 | 724.6 | 0
等径 | 7.8 | 99.9 | 1.1 | 0.142 | 7.9 | 1343 | 0 | 1717.09 | 83 | 0 | 14 | 0 | 1.11 | 0.152 | 1222.8 | 128.12 | -0.03 | 1222.8 | 1.053 | 237 | 0 | 0 | 0 | 227.8 | -0.2 | 230.3 | 40.77 | 29.37 | 7.41 | 0 | 200 | 0.39 | 4.34 | 4.22 | 1574.63 | 8.1 | 100 | 59.5 | 60 | 21 | 21 | 1322 | 1460 | 0 | -0.0008 | 650 | 1.264 | 35.08 | 44.34 | 44.35 | 0 | 0 | 0 | 0 | 0 | 0 | 0 | 0 | 0 | 0 | 2 | 122.57 | 45.93 | 176.4 | 7218.5 | 724.7 | 0
等径 | 7.8 | 99.9 | 1.13 | 0.142 | 7.9 | 1343 | 0 | 1717.09 | 126 | 0 | 14 | 0 | 1.11 | 0.155 | 1224 | 128.3 | -0.03 | 1224 | 1.053 | 237 | 0 | 0 | 0 | 227.9 | -0.1 | 221.3 | 40.73 | 29.37 | 7.41 | 0 | 200 | 0.36 | 4.36 | 4.26 | 1594.97 | 8.1 | 100 | 59.5 | 60 | 21.1 | 21 | 1322.2 | 1460 | 0 | -0.0009 | 650 | 1.265 | 35.05 | 44.34 | 44.35 | 0 | 0 | 0 | 0 | 0 | 0 | 0 | 0 | 0 | 0 | 2 | 122.68 | 45.82 | 176.5 | 7219.3 | 724.8 | 0
等径 | 7.8 | 99.9 | 1.07 | 0.142 | 7.9 | 1343.1 | 0 | 1720.71 | 46 | 0 | 14 | 0 | 1.11 | 0.151 | 1224.9 | 128.42 | -0.03 | 1224.9 | 1.053 | 237 | 0 | 0 | 0 | 227.8 | -0.3 | 218.8 | 40.7 | 29.37 | 7.41 | 0 | 200 | 0.36 | 4.44 | 4.29 | 1582.76 | 8.1 | 100 | 59.5 | 60 | 21.1 | 21 | 1322.2 | 1460 | 0 | -0.0006 | 650 | 1.264 | 35.06 | 44.32 | 44.35 | 0 | 0 | 0 | 0 | 0 | 0 | 0 | 0 | 0 | 0 | 2 | 122.73 | 45.77 | 176.5 | 7219.9 | 724.9 | 0
等径 | 7.8 | 99.9 | 1.09 | 0.142 | 7.9 | 1343.1 | 0 | 1718.3 | 80 | 0 | 14 | 0 | 1.11 | 0.151 | 1226 | 128.59 | -0.02 | 1226 | 1.053 | 237 | 0 | 0 | 0 | 227.8 | -0.2 | 217 | 40.68 | 29.37 | 7.41 | 0 | 200 | 0.59 | 4.4 | 4.35 | 1582.76 | 8.1 | 100 | 59.5 | 60 | 21.2 | 21 | 1322.5 | 1460 | 0 | -0.0005 | 650 | 1.263 | 35.08 | 44.31 | 44.35 | 0 | 0 | 0 | 0 | 0 | 0 | 0 | 0 | 0 | 0 | 2 | 122.81 | 45.69 | 176.5 | 7220.7 | 725 | 0
等径 | 7.8 | 99.9 | 1.09 | 0.142 | 7.9 | 1343.1 | 0 | 1718.3 | 67 | 0 | 14 | 0 | 1.11 | 0.154 | 1227 | 128.73 | -0.04 | 1227 | 1.053 | 237 | 0 | 0 | 0 | 227.8 | -0.2 | 214.8 | 40.73 | 29.37 | 7.41 | 0 | 200 | 0.5 | 4.42 | 4.39 | 1590.9 | 8.1 | 100 | 59.5 | 60 | 21 | 21 | 1322.7 | 1460 | 0 | -0.001 | 650 | 1.265 | 35.07 | 44.36 | 44.35 | 0 | 0 | 0 | 0 | 0 | 0 | 0 | 0 | 0 | 0 | 2 | 122.95 | 45.55 | 176.5 | 7221.4 | 725.1 | 0
等径 | 7.8 | 99.9 | 1.04 | 0.142 | 7.9 | 1343.2 | 0 | 1718.3 | 1 | 0 | 14 | 0 | 1.11 | 0.148 | 1228.2 | 128.9 | -0.03 | 1228.2 | 1.053 | 237 | 0 | 0 | 0 | 227.7 | -0.3 | 217.4 | 40.69 | 29.37 | 7.41 | 0 | 200 | 0.42 | 4.39 | 4.42 | 1574.63 | 8.1 | 100 | 59.5 | 60 | 21 | 21 | 1322.9 | 1460 | 0 | -0.0009 | 650 | 1.264 | 35.06 | 44.32 | 44.35 | 0 | 0 | 0 | 0 | 0 | 0 | 0 | 0 | 0 | 0 | 2 | 123.09 | 45.41 | 176.5 | 7222.2 | 725.2 | 0
等径 | 7.8 | 99.9 | 1.09 | 0.142 | 7.9 | 1343.2 | 0 | 1718.3 | 72 | 0 | 14 | 0 | 1.11 | 0.153 | 1229.2 | 129.05 | -0.03 | 1229.2 | 1.053 | 237 | 0 | 0 | 0 | 227.7 | -0.2 | 229.6 | 40.68 | 29.37 | 7.41 | 0 | 200 | 0.4 | 4.36 | 4.43 | 1599.04 | 8.1 | 100 | 59.5 | 60 | 21.2 | 21 | 1323.1 | 1460 | 0 | -0.0011 | 650 | 1.265 | 35.06 | 44.35 | 44.35 | 0 | 0 | 0 | 0 | 0 | 0 | 0 | 0 | 0 | 0 | 2 | 123.17 | 45.33 | 176.6 | 7222.9 | 725.3 | 0
等径 | 7.8 | 99.9 | 1.1 | 0.142 | 7.9 | 1343.2 | 0 | 1720.71 | 71 | 0 | 14 | 0 | 1.11 | 0.15 | 1230.2 | 129.2 | -0.06 | 1230.2 | 1.053 | 237 | 0 | 0 | 0 | 227.7 | -0.3 | 235.5 | 40.72 | 29.37 | 7.41 | 0 | 200 | 0.37 | 4.35 | 4.42 | 1582.76 | 8.1 | 100 | 59.5 | 60 | 21 | 21 | 1323.3 | 1460 | 0 | -0.0013 | 650 | 1.264 | 35.05 | 44.3 | 44.35 | 0 | 0 | 0 | 0 | 0 | 0 | 0 | 0 | 0 | 0 | 2 | 123.3 | 45.2 | 176.6 | 7223.7 | 725.4 | 0
等径 | 7.8 | 99.9 | 1.05 | 0.142 | 7.9 | 1343.2 | 0 | 1719.51 | 202 | 0 | 14 | 0 | 1.11 | 0.149 | 1231.1 | 129.31 | -0.04 | 1231.1 | 1.053 | 237 | 0 | 0 | 0 | 227.7 | -0.3 | 232.7 | 40.73 | 29.37 | 7.41 | 0 | 200 | 0.44 | 4.28 | 4.4 | 1586.83 | 8.1 | 100 | 59.5 | 60 | 21 | 21 | 1323.4 | 1460 | 0 | -0.0007 | 650 | 1.265 | 35.06 | 44.35 | 44.35 | 0 | 0 | 0 | 0 | 0 | 0 | 0 | 0 | 0 | 0 | 2 | 123.33 | 45.17 | 176.6 | 7224.2 | 725.4 | 0
等径 | 7.8 | 99.9 | 1.15 | 0.142 | 7.9 | 1343.1 | 0 | 1723.14 | 91 | 0 | 14 | 0 | 1.11 | 0.162 | 1232.4 | 129.49 | -0.02 | 1232.2 | 1.053 | 237 | 0 | 0 | 0 | 227.8 | -0.2 | 230 | 40.66 | 29.37 | 7.41 | 0 | 200 | 0.36 | 4.15 | 4.34 | 1594.97 | 8.1 | 100 | 59.5 | 60 | 21.1 | 21 | 1323.6 | 1460 | 0 | -0.0004 | 650 | 1.263 | 35.09 | 44.32 | 44.35 | 0 | 0 | 0 | 0 | 0 | 0 | 0 | 0 | 0 | 0 | 2 | 123.45 | 45.05 | 176.6 | 7225 | 725.5 | 0
等径 | 7.8 | 99.9 | 1.11 | 0.142 | 7.9 | 1343 | 0 | 1720.71 | 15 | 0 | 14 | 0 | 1.11 | 0.159 | 1233.4 | 129.65 | -0.01 | 1233.4 | 1.053 | 237 | 0 | 0 | 0 | 227.8 | -0.2 | 228.9 | 40.69 | 29.37 | 7.41 | 0 | 200 | 0.36 | 4.06 | 4.28 | 1582.76 | 8 | 100 | 59.5 | 60 | 21 | 21 | 1323.7 | 1460 | 0 | 0.0004 | 650 | 1.263 | 35.08 | 44.31 | 44.36 | 0 | 0 | 0 | 0 | 0 | 0 | 0 | 0 | 0 | 0 | 2 | 123.56 | 44.94 | 176.6 | 7225.8 | 725.6 | 0
等径 | 7.8 | 100 | 1.05 | 0.142 | 7.9 | 1343 | 0 | 1724.35 | 36 | 0 | 14 | 0 | 1.11 | 0.15 | 1234.5 | 129.81 | -0.03 | 1234.5 | 1.053 | 237 | 0 | 0 | 0 | 227.8 | -0.2 | 228.2 | 40.66 | 29.37 | 7.41 | 0 | 200 | 0.47 | 4 | 4.2 | 1582.76 | 8 | 100 | 59.5 | 60 | 21 | 21 | 1323.7 | 1460 | 0 | -0.0012 | 650 | 1.263 | 35.07 | 44.29 | 44.36 | 0 | 0 | 0 | 0 | 0 | 0 | 0 | 0 | 0 | 0 | 2 | 123.68 | 44.82 | 176.7 | 7226.6 | 725.7 | 0
等径 | 7.8 | 99.9 | 1.12 | 0.142 | 7.9 | 1342.9 | 0 | 1720.71 | 59 | 0 | 14 | 0 | 1.11 | 0.161 | 1235.5 | 129.96 | -0.01 | 1235.5 | 1.053 | 237 | 0 | 0 | 0 | 227.9 | -0.1 | 230.4 | 40.68 | 29.37 | 7.41 | 0 | 200 | 0.57 | 3.97 | 4.13 | 1599.04 | 8 | 100 | 59.5 | 60 | 21.1 | 21 | 1323.7 | 1460 | 0 | 0.0001 | 650 | 1.265 | 35.06 | 44.35 | 44.36 | 0 | 0 | 0 | 0 | 0 | 0 | 0 | 0 | 0 | 0 | 2 | 123.82 | 44.68 | 176.7 | 7227.2 | 725.8 | 0
等径 | 7.8 | 99.9 | 1.18 | 0.142 | 7.9 | 1342.8 | 0 | 1721.92 | 87 | 0 | 14 | 0 | 1.11 | 0.167 | 1236.6 | 130.11 | -0.03 | 1236.5 | 1.053 | 237 | 0 | 0 | 0 | 228 | 0 | 227.1 | 40.67 | 29.37 | 7.41 | 0 | 200 | 0.63 | 3.94 | 4.05 | 1594.97 | 8 | 100 | 59.6 | 60 | 20.9 | 21 | 1323.8 | 1460 | 0 | -0.0008 | 650 | 1.265 | 35.09 | 44.39 | 44.36 | 0 | 0 | 0 | 0 | 0 | 0 | 0 | 0 | 0 | 0 | 2 | 123.9 | 44.6 | 176.7 | 7227.9 | 725.9 | 0
等径 | 7.8 | 99.9 | 1.11 | 0.142 | 7.9 | 1342.7 | 0 | 1724.35 | 50 | 0 | 14 | 0 | 1.11 | 0.159 | 1237.9 | 130.29 | -0.01 | 1237.9 | 1.053 | 237 | 0 | 0 | 0 | 227.9 | -0.1 | 230 | 40.67 | 29.37 | 7.41 | 0 | 200 | 0.58 | 3.91 | 3.98 | 1586.83 | 8 | 100 | 59.5 | 60 | 21 | 21 | 1324 | 1460 | 0 | -0.0002 | 650 | 1.263 | 35.09 | 44.32 | 44.36 | 0 | 0 | 0 | 0 | 0 | 0 | 0 | 0 | 0 | 0 | 2 | 123.97 | 44.53 | 176.7 | 7228.8 | 726 | 0
等径 | 7.8 | 99.9 | 1.03 | 0.142 | 7.9 | 1342.7 | 0 | 1729.2 | 35 | 0 | 14 | 0 | 1.11 | 0.149 | 1239 | 130.45 | -0.03 | 1239 | 1.053 | 237 | 0 | 0 | 0 | 227.8 | -0.2 | 231.6 | 40.67 | 29.37 | 7.41 | 0 | 200 | 0.57 | 3.9 | 3.94 | 1599.04 | 8 | 100 | 59.5 | 60 | 21.2 | 21 | 1324 | 1460 | 0 | -0.0008 | 650 | 1.264 | 35.07 | 44.33 | 44.36 | 0 | 0 | 0 | 0 | 0 | 0 | 0 | 0 | 0 | 0 | 2 | 124.12 | 44.38 | 176.8 | 7229.6 | 726.1 | 0
等径 | 7.8 | 99.9 | 1.08 | 0.142 | 7.9 | 1342.7 | 0 | 1724.35 | 43 | 0 | 14 | 0 | 1.11 | 0.153 | 1239.9 | 130.58 | -0.05 | 1239.9 | 1.053 | 237 | 0 | 0 | 0 | 227.8 | -0.2 | 230.7 | 40.64 | 29.37 | 7.41 | 0 | 200 | 0.63 | 3.92 | 3.92 | 1586.83 | 8 | 100 | 59.5 | 60 | 21.2 | 21 | 1324.2 | 1460 | 0 | -0.0015 | 650 | 1.265 | 35.05 | 44.34 | 44.37 | 0 | 0 | 0 | 0 | 0 | 0 | 0 | 0 | 0 | 0 | 2 | 124.19 | 44.31 | 176.8 | 7230.2 | 726.1 | 0
等径 | 7.8 | 99.9 | 1.08 | 0.143 | 7.9 | 1342.7 | 0 | 1723.14 | 85 | 0 | 14 | 0 | 1.11 | 0.154 | 1240.9 | 130.73 | -0.01 | 1240.9 | 1.053 | 237 | 0 | 0 | 0 | 227.9 | -0.1 | 227.1 | 40.62 | 29.37 | 7.41 | 0 | 200 | 0.6 | 3.9 | 3.91 | 1586.83 | 8.1 | 100 | 59.5 | 60 | 21.1 | 21 | 1324.2 | 1460 | 0 | -0.0001 | 650 | 1.265 | 35.09 | 44.39 | 44.37 | 0 | 0 | 0 | 0 | 0 | 0 | 0 | 0 | 0 | 0 | 2 | 124.3 | 44.2 | 176.8 | 7230.9 | 726.2 | 0
等径 | 7.8 | 99.9 | 1.09 | 0.143 | 7.9 | 1342.7 | 0 | 1724.35 | 72 | 0 | 14 | 0 | 1.11 | 0.157 | 1242 | 130.89 | -0.01 | 1242 | 1.053 | 237 | 0 | 0 | 0 | 227.9 | -0.1 | 221.4 | 40.6 | 29.37 | 7.41 | 0 | 200 | 0.57 | 3.96 | 3.9 | 1594.97 | 8 | 100 | 59.5 | 60 | 21.1 | 21 | 1324.3 | 1460 | 0 | -0.0003 | 650 | 1.264 | 35.1 | 44.37 | 44.37 | 0 | 0 | 0 | 0 | 0 | 0 | 0 | 0 | 0 | 0 | 2 | 124.38 | 44.12 | 176.8 | 7231.6 | 726.3 | 0
等径 | 7.8 | 99.9 | 1.14 | 0.143 | 7.9 | 1342.7 | 0 | 1721.92 | 75 | 0 | 14 | 0 | 1.11 | 0.164 | 1243.1 | 131.05 | -0.02 | 1243.1 | 1.053 | 237 | 0 | 0 | 0 | 228 | 0 | 221.3 | 40.62 | 29.37 | 7.41 | 0 | 200 | 0.64 | 4 | 3.9 | 1586.83 | 8 | 100 | 59.5 | 60 | 21 | 21 | 1324.4 | 1460 | 0 | 0.0001 | 650 | 1.264 | 35.08 | 44.34 | 44.37 | 0 | 0 | 0 | 0 | 0 | 0 | 0 | 0 | 0 | 0 | 2 | 124.5 | 44 | 176.8 | 7232.4 | 726.4 | 0
等径 | 7.8 | 99.9 | 1.13 | 0.143 | 7.9 | 1342.7 | 0 | 1724.35 | 92 | 0 | 14 | 0 | 1.11 | 0.155 | 1244 | 131.19 | -0.01 | 1244 | 1.053 | 237 | 0 | 0 | 0 | 228 | 0 | 224 | 40.58 | 29.37 | 7.41 | 0 | 200 | 0.63 | 4.09 | 3.92 | 1586.83 | 8.1 | 100 | 59.5 | 60 | 21.1 | 21 | 1324.5 | 1460 | 0 | -0.0001 | 650 | 1.264 | 35.07 | 44.33 | 44.37 | 0 | 0 | 0 | 0 | 0 | 0 | 0 | 0 | 0 | 0 | 2 | 124.58 | 43.92 | 176.9 | 7233 | 726.5 | 0
等径 | 7.8 | 100 | 1.08 | 0.143 | 7.9 | 1342.7 | 0 | 1726.77 | 89 | 0 | 14 | 0 | 1.11 | 0.156 | 1245.2 | 131.37 | -0.02 | 1245.2 | 1.053 | 237 | 0 | 0 | 0 | 227.9 | -0.1 | 223.3 | 40.62 | 29.37 | 7.41 | 0 | 200 | 0.56 | 4.15 | 3.98 | 1599.04 | 8 | 100 | 59.6 | 60 | 21.1 | 21 | 1324.7 | 1460 | 0 | -0.0006 | 650 | 1.265 | 35.1 | 44.4 | 44.37 | 0 | 0 | 0 | 0 | 0 | 0 | 0 | 0 | 0 | 0 | 2 | 124.69 | 43.81 | 176.9 | 7233.9 | 726.6 | 0
等径 | 7.8 | 99.9 | 1.07 | 0.143 | 7.9 | 1342.8 | 0 | 1727.99 | 48 | 0 | 14 | 0 | 1.11 | 0.154 | 1246.2 | 131.51 | -0.03 | 1246.2 | 1.053 | 237 | 0 | 0 | 0 | 227.9 | -0.1 | 224.3 | 40.59 | 29.37 | 7.41 | 0 | 200 | 0.55 | 4.31 | 4.05 | 1582.76 | 8.1 | 100 | 59.6 | 60 | 21.1 | 21 | 1324.8 | 1460 | 0 | -0.0011 | 650 | 1.263 | 35.08 | 44.31 | 44.37 | 0 | 0 | 0 | 0 | 0 | 0 | 0 | 0 | 0 | 0 | 2 | 124.81 | 43.69 | 176.9 | 7234.5 | 726.6 | 0
等径 | 7.8 | 99.9 | 1.05 | 0.143 | 7.9 | 1342.9 | 0 | 1725.56 | 103 | 0 | 14 | 0 | 1.11 | 0.153 | 1247.4 | 131.67 | -0.03 | 1247.4 | 1.053 | 237 | 0 | 0 | 0 | 227.8 | -0.2 | 229.5 | 40.57 | 29.37 | 7.41 | 0 | 200 | 0.57 | 4.38 | 4.14 | 1578.69 | 8.1 | 100 | 59.5 | 60 | 21.3 | 21 | 1325 | 1460 | 0 | -0.0007 | 650 | 1.263 | 35.08 | 44.31 | 44.38 | 0 | 0 | 0 | 0 | 0 | 0 | 0 | 0 | 0 | 0 | 2 | 124.92 | 43.58 | 176.9 | 7235.3 | 726.7 | 0
等径 | 7.8 | 99.9 | 1.05 | 0.143 | 7.9 | 1343 | 0 | 1724.35 | 62 | 0 | 14 | 0 | 1.11 | 0.146 | 1248.4 | 131.82 | -0.01 | 1248.4 | 1.053 | 237 | 0 | 0 | 0 | 227.9 | -0.1 | 232.2 | 40.58 | 29.37 | 7.41 | 0 | 200 | 0.52 | 4.48 | 4.23 | 1599.04 | 8.1 | 100 | 59.5 | 60 | 21.2 | 21 | 1325.2 | 1460 | 0 | -0.0006 | 650 | 1.265 | 35.07 | 44.36 | 44.38 | 0 | 0 | 0 | 0 | 0 | 0 | 0 | 0 | 0 | 0 | 2 | 125.03 | 43.47 | 176.9 | 7236 | 726.8 | 0
等径 | 7.8 | 99.9 | 1.09 | 0.143 | 7.9 | 1343.1 | 0 | 1726.77 | 64 | 0 | 14 | 0 | 1.11 | 0.157 | 1249.5 | 131.97 | -0.04 | 1249.4 | 1.053 | 237 | 0 | 0 | 0 | 227.8 | -0.2 | 231.3 | 40.64 | 29.37 | 7.41 | 0 | 200 | 0.5 | 4.5 | 4.32 | 1607.18 | 8.1 | 100 | 59.5 | 60 | 21.1 | 21 | 1325.4 | 1460 | 0 | -0.0001 | 650 | 1.265 | 35.08 | 44.38 | 44.38 | 0 | 0 | 0 | 0 | 0 | 0 | 0 | 0 | 0 | 0 | 2 | 125.09 | 43.41 | 177 | 7236.7 | 726.9 | 0
等径 | 7.8 | 100 | 1.08 | 0.143 | 7.9 | 1343.2 | 0 | 1724.35 | 66 | 0 | 14 | 0 | 1.11 | 0.153 | 1250.6 | 132.15 | -0.03 | 1250.6 | 1.053 | 237 | 0 | 0 | 0 | 227.8 | -0.2 | 229.1 | 40.58 | 29.37 | 7.41 | 0 | 200 | 0.47 | 4.54 | 4.42 | 1578.69 | 8.1 | 100 | 59.6 | 60 | 21.1 | 21 | 1325.6 | 1460 | 0 | -0.0006 | 650 | 1.264 | 35.1 | 44.37 | 44.38 | 0 | 0 | 0 | 0 | 0 | 0 | 0 | 0 | 0 | 0 | 2 | 125.16 | 43.34 | 177 | 7237.5 | 727 | 0
等径 | 7.8 | 99.9 | 1.07 | 0.143 | 7.9 | 1343.2 | 0 | 1726.77 | 58 | 0 | 14 | 0 | 1.11 | 0.148 | 1251.6 | 132.28 | -0.02 | 1251.5 | 1.053 | 237 | 0 | 0 | 0 | 227.9 | -0.1 | 226.4 | 40.52 | 29.37 | 7.41 | 0 | 200 | 0.44 | 4.54 | 4.48 | 1607.18 | 8.1 | 100 | 59.5 | 60 | 21 | 21 | 1325.7 | 1460 | 0 | -0.0008 | 650 | 1.265 | 35.09 | 44.39 | 44.38 | 0 | 0 | 0 | 0 | 0 | 0 | 0 | 0 | 0 | 0 | 2 | 125.26 | 43.24 | 177 | 7238.1 | 727.1 | 0
等径 | 7.8 | 99.9 | 1.04 | 0.143 | 7.9 | 1343.3 | 0 | 1725.56 | 52 | 0 | 14 | 0 | 1.11 | 0.15 | 1252.6 | 132.44 | -0.04 | 1252.6 | 1.053 | 237 | 0 | 0 | 0 | 227.8 | -0.2 | 226.6 | 40.55 | 29.37 | 7.41 | 0 | 200 | 0.57 | 4.49 | 4.52 | 1578.69 | 8 | 100 | 59.6 | 60 | 21 | 21 | 1325.8 | 1460 | 0 | -0.0008 | 650 | 1.265 | 35.08 | 44.38 | 44.38 | 0 | 0 | 0 | 0 | 0 | 0 | 0 | 0 | 0 | 0 | 2 | 125.35 | 43.15 | 177 | 7238.9 | 727.2 | 0
等径 | 7.8 | 100 | 1.1 | 0.143 | 7.9 | 1343.3 | 0 | 1726.77 | 98 | 0 | 14 | 0 | 1.11 | 0.157 | 1253.9 | 132.61 | -0.01 | 1253.9 | 1.053 | 237 | 0 | 0 | 0 | 227.9 | -0.1 | 220.4 | 40.54 | 29.37 | 7.41 | 0 | 200 | 0.45 | 4.43 | 4.52 | 1590.9 | 8.1 | 100 | 59.5 | 60 | 21.1 | 21 | 1325.9 | 1460 | 0 | -0.0002 | 650 | 1.265 | 35.07 | 44.36 | 44.38 | 0 | 0 | 0 | 0 | 0 | 0 | 0 | 0 | 0 | 0 | 2 | 125.51 | 42.99 | 177 | 7239.7 | 727.3 | 0
等径 | 7.8 | 99.9 | 1.1 | 0.143 | 7.9 | 1343.2 | 0 | 1725.56 | 39 | 0 | 14 | 0 | 1.11 | 0.157 | 1254.9 | 132.75 | 0 | 1254.9 | 1.053 | 237 | 0 | 0 | 0 | 227.9 | -0.1 | 222.3 | 40.52 | 29.37 | 7.41 | 0 | 200 | 0.43 | 4.36 | 4.49 | 1607.18 | 8.1 | 100 | 59.5 | 60 | 21.1 | 21 | 1325.9 | 1460 | 0 | 0.0001 | 650 | 1.265 | 35.09 | 44.39 | 44.39 | 0 | 0 | 0 | 0 | 0 | 0 | 0 | 0 | 0 | 0 | 2 | 125.62 | 42.88 | 177.1 | 7240.4 | 727.3 | 0
等径 | 7.8 | 99.9 | 1.06 | 0.143 | 7.9 | 1343.2 | 0 | 1731.63 | 8 | 0 | 14 | 0 | 1.11 | 0.149 | 1255.9 | 132.91 | 0 | 1255.9 | 1.053 | 237 | 0 | 0 | 0 | 227.9 | -0.1 | 230.5 | 40.53 | 29.37 | 7.41 | 0 | 200 | 0.54 | 4.28 | 4.44 | 1603.11 | 8 | 100 | 59.5 | 60 | 21.1 | 21 | 1325.9 | 1460 | 0 | -0.0005 | 650 | 1.264 | 35.08 | 44.34 | 44.39 | 0 | 0 | 0 | 0 | 0 | 0 | 0 | 0 | 0 | 0 | 2 | 125.72 | 42.78 | 177.1 | 7241.1 | 727.4 | 0
等径 | 7.8 | 99.9 | 1.13 | 0.144 | 7.9 | 1343.1 | 0 | 1731.63 | 97 | 0 | 14 | 0 | 1.11 | 0.164 | 1257 | 133.06 | -0.04 | 1257 | 1.053 | 237 | 0 | 0 | 0 | 227.9 | -0.1 | 232.5 | 40.55 | 29.37 | 7.41 | 0 | 200 | 0.49 | 4.18 | 4.38 | 1590.9 | 8 | 100 | 59.5 | 60 | 21 | 21 | 1326 | 1460 | 0 | 0.0001 | 650 | 1.265 | 35.09 | 44.39 | 44.39 | 0 | 0 | 0 | 0 | 0 | 0 | 0 | 0 | 0 | 0 | 2 | 125.85 | 42.65 | 177.1 | 7241.8 | 727.5 | 0
等径 | 7.8 | 99.9 | 1.12 | 0.144 | 7.9 | 1343 | 0 | 1726.77 | 55 | 0 | 14 | 0 | 1.11 | 0.158 | 1258.1 | 133.23 | -0.04 | 1258.1 | 1.053 | 237 | 0 | 0 | 0 | 227.8 | -0.2 | 234.5 | 40.52 | 29.37 | 7.41 | 0 | 200 | 0.56 | 4.06 | 4.29 | 1582.76 | 8 | 100 | 59.6 | 60 | 21 | 21 | 1326.2 | 1460 | 0 | -0.0013 | 650 | 1.263 | 35.09 | 44.32 | 44.39 | 0 | 0 | 0 | 0 | 0 | 0 | 0 | 0 | 0 | 0 | 2 | 125.94 | 42.56 | 177.1 | 7242.6 | 727.6 | 0
等径 | 7.8 | 99.9 | 1.13 | 0.144 | 7.9 | 1342.9 | 0 | 1723.14 | 82 | 0 | 14 | 0 | 1.11 | 0.163 | 1259.4 | 133.41 | 0 | 1259.4 | 1.053 | 237 | 0 | 0 | 0 | 227.9 | -0.1 | 232.8 | 40.48 | 29.37 | 7.41 | 0 | 200 | 0.47 | 3.96 | 4.19 | 1594.97 | 8 | 100 | 59.5 | 60 | 21 | 21 | 1326.2 | 1460 | 0 | 0.0002 | 650 | 1.265 | 35.08 | 44.38 | 44.39 | 0 | 0 | 0 | 0 | 0 | 0 | 0 | 0 | 0 | 0 | 2 | 126.03 | 42.47 | 177.2 | 7243.4 | 727.7 | 0
等径 | 7.8 | 99.9 | 1.09 | 0.144 | 7.9 | 1342.9 | 0 | 1725.56 | 66 | 0 | 14 | 0 | 1.11 | 0.156 | 1260.1 | 133.53 | -0.04 | 1260.1 | 1.053 | 237 | 0 | 0 | 0 | 227.8 | -0.2 | 229.7 | 40.49 | 29.37 | 7.41 | 0 | 200 | 0.48 | 3.94 | 4.12 | 1599.04 | 8 | 100 | 59.5 | 60 | 21 | 21 | 1326.4 | 1460 | 0 | -0.0012 | 650 | 1.263 | 35.1 | 44.33 | 44.39 | 0 | 0 | 0 | 0 | 0 | 0 | 0 | 0 | 0 | 0 | 2 | 126.11 | 42.39 | 177.2 | 7244 | 727.8 | 0
等径 | 7.8 | 99.9 | 1.08 | 0.144 | 7.9 | 1342.8 | 0 | 1727.99 | 93 | 0 | 14 | 0 | 1.11 | 0.157 | 1261 | 133.65 | -0.04 | 1261 | 1.053 | 237 | 0 | 0 | 0 | 227.8 | -0.3 | 228.5 | 40.47 | 29.37 | 7.41 | 0 | 200 | 0.51 | 3.88 | 4.05 | 1590.9 | 8 | 100 | 59.5 | 60 | 21.2 | 21 | 1326.6 | 1460 | 0 | -0.0003 | 650 | 1.263 | 35.09 | 44.32 | 44.39 | 0 | 0 | 0 | 0 | 0 | 0 | 0 | 0 | 0 | 0 | 2 | 126.15 | 42.35 | 177.2 | 7244.6 | 727.8 | 0
等径 | 7.8 | 99.9 | 1.1 | 0.144 | 7.9 | 1342.7 | 0 | 1725.56 | 106 | 0 | 14 | 0 | 1.11 | 0.16 | 1262.2 | 133.82 | -0.02 | 1262.2 | 1.053 | 237 | 0 | 0 | 0 | 227.8 | -0.2 | 219.1 | 40.45 | 29.37 | 7.41 | 0 | 200 | 0.59 | 3.86 | 3.96 | 1578.69 | 8 | 100 | 59.6 | 60 | 21.1 | 21 | 1326.7 | 1460 | 0 | -0.0004 | 650 | 1.264 | 35.08 | 44.34 | 44.39 | 0 | 0 | 0 | 0 | 0 | 0 | 0 | 0 | 0 | 0 | 2 | 126.29 | 42.21 | 177.2 | 7245.4 | 728 | 0
等径 | 7.8 | 99.9 | 1.07 | 0.144 | 7.9 | 1342.7 | 0 | 1727.99 | 70 | 0 | 14 | 0 | 1.11 | 0.154 | 1263.4 | 134 | -0.01 | 1263.4 | 1.053 | 237 | 0 | 0 | 0 | 227.8 | -0.2 | 221.5 | 40.45 | 29.37 | 7.41 | 0 | 200 | 0.7 | 3.84 | 3.9 | 1603.11 | 8 | 100 | 59.5 | 60 | 21.1 | 21 | 1326.8 | 1460 | 0 | -0.0006 | 650 | 1.264 | 35.11 | 44.38 | 44.4 | 0 | 0 | 0 | 0 | 0 | 0 | 0 | 0 | 0 | 0 | 2 | 126.39 | 42.11 | 177.2 | 7246.2 | 728 | 0
等径 | 7.8 | 100 | 1.12 | 0.144 | 7.9 | 1342.6 | 0 | 1724.35 | 9 | 0 | 14 | 0 | 1.11 | 0.156 | 1264.5 | 134.16 | -0.03 | 1264.5 | 1.053 | 237 | 0 | 0 | 0 | 227.8 | -0.2 | 225.3 | 40.47 | 29.37 | 7.41 | 0 | 200 | 0.61 | 3.85 | 3.87 | 1594.97 | 8.1 | 100 | 59.5 | 60 | 21 | 21 | 1326.9 | 1460 | 0 | -0.0005 | 650 | 1.263 | 35.09 | 44.32 | 44.4 | 0 | 0 | 0 | 0 | 0 | 0 | 0 | 0 | 0 | 0 | 2 | 126.53 | 41.97 | 177.3 | 7247 | 728.1 | 0
等径 | 7.8 | 99.9 | 1.04 | 0.144 | 7.9 | 1342.6 | 0 | 1724.35 | 51 | 0 | 14 | 0 | 1.11 | 0.146 | 1265.5 | 134.31 | -0.02 | 1265.5 | 1.053 | 237 | 0 | 0 | 0 | 227.8 | -0.2 | 226 | 40.45 | 29.37 | 7.41 | 0 | 200 | 0.47 | 3.95 | 3.85 | 1599.04 | 8.1 | 100 | 59.5 | 60 | 21 | 21 | 1327 | 1460 | 0 | -0.001 | 650 | 1.265 | 35.09 | 44.39 | 44.4 | 0 | 0 | 0 | 0 | 0 | 0 | 0 | 0 | 0 | 0 | 2 | 126.61 | 41.89 | 177.3 | 7247.6 | 728.2 | 0
等径 | 7.8 | 99.9 | 1.06 | 0.144 | 7.9 | 1342.6 | 0 | 1727.99 | 70 | 0 | 14 | 0 | 1.11 | 0.148 | 1266.6 | 134.46 | -0.02 | 1266.6 | 1.053 | 237 | 0 | 0 | 0 | 227.8 | -0.2 | 221 | 40.4 | 29.37 | 7.41 | 0 | 200 | 0.45 | 4.04 | 3.86 | 1599.04 | 8.1 | 100 | 59.5 | 60 | 21.2 | 21 | 1327.1 | 1460 | 0 | -0.0006 | 650 | 1.265 | 35.1 | 44.4 | 44.4 | 0 | 0 | 0 | 0 | 0 | 0 | 0 | 0 | 0 | 0 | 2 | 126.71 | 41.79 | 177.3 | 7248.4 | 728.3 | 0
等径 | 7.8 | 99.9 | 1.1 | 0.144 | 7.9 | 1342.7 | 0 | 1730.42 | 50 | 0 | 14 | 0 | 1.11 | 0.152 | 1267.8 | 134.62 | -0.02 | 1267.6 | 1.053 | 237 | 0 | 0 | 0 | 227.9 | -0.1 | 225.9 | 40.42 | 29.37 | 7.41 | 0 | 200 | 0.49 | 4.22 | 3.9 | 1594.97 | 8.1 | 100 | 59.5 | 60 | 21 | 21 | 1327.2 | 1460 | 0 | -0.0001 | 650 | 1.266 | 35.07 | 44.4 | 44.4 | 0 | 0 | 0 | 0 | 0 | 0 | 0 | 0 | 0 | 0 | 2 | 126.81 | 41.69 | 177.3 | 7249.1 | 728.4 | 0
等径 | 7.8 | 99.9 | 1.05 | 0.144 | 7.9 | 1342.7 | 0 | 1726.77 | 124 | 0 | 14 | 0 | 1.11 | 0.15 | 1268.8 | 134.77 | -0.03 | 1268.8 | 1.053 | 237 | 0 | 0 | 0 | 227.8 | -0.2 | 227.7 | 40.44 | 29.37 | 7.41 | 0 | 200 | 0.4 | 4.4 | 3.99 | 1582.76 | 8 | 100 | 59.6 | 60 | 21 | 21 | 1327.4 | 1460 | 0 | -0.0005 | 650 | 1.265 | 35.09 | 44.39 | 44.4 | 0 | 0 | 0 | 0 | 0 | 0 | 0 | 0 | 0 | 0 | 2 | 126.92 | 41.58 | 177.3 | 7249.8 | 728.5 | 0
等径 | 7.8 | 99.9 | 1.06 | 0.144 | 7.9 | 1342.9 | 0 | 1726.77 | 61 | 0 | 14 | 0 | 1.11 | 0.151 | 1269.8 | 134.93 | -0.05 | 1269.8 | 1.053 | 237 | 0 | 0 | 0 | 227.7 | -0.3 | 234.9 | 40.48 | 29.37 | 7.41 | 0 | 200 | 0.59 | 4.55 | 4.13 | 1590.9 | 8.1 | 100 | 59.5 | 60 | 21.1 | 21 | 1327.5 | 1460 | 0 | -0.001 | 650 | 1.266 | 35.07 | 44.4 | 44.4 | 0 | 0 | 0 | 0 | 0 | 0 | 0 | 0 | 0 | 0 | 2 | 127.06 | 41.44 | 177.4 | 7250.5 | 728.6 | 0
等径 | 7.8 | 99.9 | 1.12 | 0.144 | 7.9 | 1343.1 | 0 | 1730.42 | 59 | 0 | 14 | 0 | 1.11 | 0.158 | 1271.1 | 135.12 | -0.02 | 1271.1 | 1.053 | 237 | 0 | 0 | 0 | 227.8 | -0.2 | 236.4 | 40.48 | 29.37 | 7.41 | 0 | 200 | 0.53 | 4.74 | 4.34 | 1599.04 | 8.1 | 100 | 59.6 | 60 | 21.2 | 21 | 1327.8 | 1460 | 0 | -0.0002 | 650 | 1.264 | 35.11 | 44.38 | 44.4 | 0 | 0 | 0 | 0 | 0 | 0 | 0 | 0 | 0 | 0 | 2 | 127.18 | 41.32 | 177.4 | 7251.4 | 728.7 | 0
等径 | 7.8 | 99.9 | 1.13 | 0.145 | 7.9 | 1343.2 | 0 | 1730.42 | 79 | 0 | 14 | 0 | 1.11 | 0.162 | 1271.9 | 135.23 | -0.03 | 1271.9 | 1.053 | 237 | 0 | 0 | 0 | 227.9 | -0.1 | 243.5 | 40.5 | 29.37 | 7.41 | 0 | 200 | 0.56 | 4.77 | 4.47 | 1590.9 | 8.1 | 100 | 59.6 | 60 | 21 | 21 | 1327.9 | 1460 | 0 | -0.0003 | 650 | 1.264 | 35.09 | 44.35 | 44.41 | 0 | 0 | 0 | 0 | 0 | 0 | 0 | 0 | 0 | 0 | 2 | 127.25 | 41.25 | 177.4 | 7252 | 728.7 | 0
等径 | 7.8 | 99.9 | 1.08 | 0.145 | 7.9 | 1343.4 | 0 | 1725.56 | 71 | 0 | 14 | 0 | 1.11 | 0.155 | 1272.9 | 135.38 | -0.03 | 1272.9 | 1.053 | 237 | 0 | 0 | 0 | 227.8 | -0.2 | 242.7 | 40.43 | 29.37 | 7.41 | 0 | 200 | 0.7 | 4.87 | 4.63 | 1594.97 | 8.1 | 100 | 59.5 | 60 | 21 | 21 | 1328.1 | 1460 | 0 | -0.0005 | 650 | 1.265 | 35.11 | 44.41 | 44.41 | 0 | 0 | 0 | 0 | 0 | 0 | 0 | 0 | 0 | 0 | 2 | 127.35 | 41.15 | 177.4 | 7252.7 | 728.8 | 0
等径 | 7.8 | 99.9 | 1.12 | 0.145 | 7.9 | 1343.5 | 0 | 1731.63 | 94 | 0 | 14 | 0 | 1.11 | 0.159 | 1274.1 | 135.56 | -0.06 | 1274.1 | 1.053 | 237 | 0 | 0 | 0 | 227.8 | -0.2 | 233 | 40.38 | 29.37 | 7.41 | 0 | 200 | 0.68 | 4.86 | 4.77 | 1607.18 | 8.1 | 100 | 59.5 | 60 | 21.1 | 21 | 1328.2 | 1460 | 0 | -0.001 | 650 | 1.265 | 35.09 | 44.39 | 44.41 | 0 | 0 | 0 | 0 | 0 | 0 | 0 | 0 | 0 | 0 | 2 | 127.42 | 41.08 | 177.4 | 7253.5 | 728.9 | 0
等径 | 7.8 | 99.9 | 0.99 | 0.145 | 7.9 | 1343.6 | 0 | 1729.2 | 73 | 0 | 14 | 0 | 1.11 | 0.148 | 1275.2 | 135.72 | -0.03 | 1275.2 | 1.053 | 237 | 0 | 0 | 0 | 227.6 | -0.4 | 226.6 | 40.39 | 29.37 | 7.41 | 0 | 200 | 0.77 | 4.83 | 4.86 | 1603.11 | 8.1 | 100 | 59.5 | 60 | 21.1 | 21 | 1328.4 | 1460 | 0 | -0.0014 | 650 | 1.265 | 35.11 | 44.41 | 44.41 | 0 | 0 | 0 | 0 | 0 | 0 | 0 | 0 | 0 | 0 | 2 | 127.55 | 40.95 | 177.5 | 7254.3 | 729 | 0
等径 | 7.8 | 99.9 | 1.1 | 0.145 | 7.9 | 1343.6 | 0 | 1735.29 | 50 | 0 | 14 | 0 | 1.11 | 0.16 | 1276.2 | 135.87 | -0.02 | 1276.2 | 1.053 | 237 | 0 | 0 | 0 | 227.8 | -0.2 | 222.6 | 40.4 | 29.37 | 7.41 | 0 | 200 | 0.52 | 4.76 | 4.88 | 1599.04 | 8.2 | 100 | 59.5 | 60 | 21 | 21 | 1328.5 | 1460 | 0 | -0.0001 | 650 | 1.266 | 35.09 | 44.42 | 44.41 | 0 | 0 | 0 | 0 | 0 | 0 | 0 | 0 | 0 | 0 | 2 | 127.65 | 40.85 | 177.5 | 7254.9 | 729.1 | 0
等径 | 7.8 | 99.9 | 1.07 | 0.145 | 7.9 | 1343.6 | 0 | 1730.42 | 167 | 0 | 14 | 0 | 1.11 | 0.15 | 1277.2 | 136.03 | -0.02 | 1277.2 | 1.053 | 237 | 0 | 0 | 0 | 227.8 | -0.2 | 221.2 | 40.4 | 29.37 | 7.41 | 0 | 200 | 0.38 | 4.61 | 4.86 | 1599.04 | 8.1 | 100 | 59.5 | 60 | 21.2 | 21 | 1328.7 | 1460 | 0 | -0.0006 | 650 | 1.265 | 35.1 | 44.4 | 44.41 | 0 | 0 | 0 | 0 | 0 | 0 | 0 | 0 | 0 | 0 | 2 | 127.74 | 40.76 | 177.5 | 7255.6 | 729.2 | 0
等径 | 7.8 | 99.9 | 1.05 | 0.145 | 7.9 | 1343.5 | 0 | 1730.42 | 33 | 0 | 14 | 0 | 1.11 | 0.152 | 1278.4 | 136.19 | -0.02 | 1278.4 | 1.053 | 237 | 0 | 0 | 0 | 227.8 | -0.2 | 224.7 | 40.41 | 29.37 | 7.41 | 0 | 200 | 0.59 | 4.45 | 4.79 | 1607.18 | 8 | 100 | 59.6 | 60 | 21.1 | 21 | 1328.7 | 1460 | 0 | -0.0004 | 650 | 1.265 | 35.08 | 44.38 | 44.41 | 0 | 0 | 0 | 0 | 0 | 0 | 0 | 0 | 0 | 0 | 2 | 127.87 | 40.63 | 177.5 | 7256.4 | 729.3 | 0
等径 | 7.8 | 99.9 | 1.14 | 0.145 | 7.9 | 1343.4 | 0 | 1731.63 | 88 | 0 | 14 | 0 | 1.11 | 0.169 | 1279.5 | 136.35 | -0.02 | 1279.5 | 1.053 | 237 | 0 | 0 | 0 | 227.9 | -0.1 | 228.2 | 40.35 | 29.37 | 7.41 | 0 | 200 | 0.56 | 4.26 | 4.67 | 1599.04 | 8.1 | 100 | 59.5 | 60 | 21 | 21 | 1328.9 | 1460 | 0 | 0.0001 | 650 | 1.264 | 35.12 | 44.39 | 44.41 | 0 | 0 | 0 | 0 | 0 | 0 | 0 | 0 | 0 | 0 | 2 | 127.95 | 40.55 | 177.5 | 7257.2 | 729.4 | 0
等径 | 7.8 | 99.9 | 1.11 | 0.145 | 7.9 | 1343.3 | 0 | 1732.85 | 37 | 0 | 14 | 0 | 1.11 | 0.151 | 1280.5 | 136.5 | -0.04 | 1280.5 | 1.053 | 237 | 0 | 0 | 0 | 227.9 | -0.1 | 229.1 | 40.34 | 29.37 | 7.41 | 0 | 200 | 0.44 | 4.17 | 4.53 | 1594.97 | 8.1 | 100 | 59.5 | 60 | 21.1 | 21 | 1329.1 | 1460 | 0 | -0.001 | 650 | 1.264 | 35.11 | 44.38 | 44.42 | 0 | 0 | 0 | 0 | 0 | 0 | 0 | 0 | 0 | 0 | 2 | 128.03 | 40.47 | 177.6 | 7257.8 | 729.4 | 0
等径 | 7.8 | 99.9 | 1.05 | 0.145 | 7.9 | 1343.1 | 0 | 1734.07 | 65 | 0 | 14 | 0 | 1.11 | 0.155 | 1281.6 | 136.66 | 0 | 1281.6 | 1.053 | 237 | 0 | 0 | 0 | 227.8 | -0.2 | 231.4 | 40.43 | 29.37 | 7.41 | 0 | 200 | 0.37 | 4.03 | 4.37 | 1603.11 | 8.1 | 100 | 59.5 | 60 | 21.1 | 21 | 1329.2 | 1460 | 0 | 0.0008 | 650 | 1.265 | 35.1 | 44.4 | 44.42 | 0 | 0 | 0 | 0 | 0 | 0 | 0 | 0 | 0 | 0 | 2 | 128.18 | 40.32 | 177.6 | 7258.6 | 729.5 | 0
等径 | 7.8 | 99.9 | 1.09 | 0.145 | 7.9 | 1343 | 0 | 1734.07 | 70 | 0 | 14 | 0 | 1.11 | 0.152 | 1282.8 | 136.82 | -0.02 | 1282.6 | 1.053 | 237 | 0 | 0 | 0 | 227.9 | -0.1 | 232 | 40.39 | 29.37 | 7.41 | 0 | 200 | 0.36 | 3.96 | 4.22 | 1586.83 | 8.1 | 100 | 59.6 | 60 | 21 | 21 | 1329.4 | 1460 | 0 | -0.0006 | 650 | 1.266 | 35.1 | 44.44 | 44.42 | 0 | 0 | 0 | 0 | 0 | 0 | 0 | 0 | 0 | 0 | 2 | 128.27 | 40.23 | 177.6 | 7259.3 | 729.6 | 0
等径 | 7.8 | 99.9 | 1.04 | 0.145 | 7.9 | 1342.8 | 0 | 1726.77 | 105 | 0 | 14 | 0 | 1.11 | 0.155 | 1283.9 | 137 | -0.02 | 1283.9 | 1.054 | 237 | 0 | 0 | 0 | 227.8 | -0.2 | 232 | 40.4 | 29.37 | 7.41 | 0 | 200 | 0.43 | 3.87 | 4.09 | 1611.24 | 8.1 | 100 | 59.5 | 60 | 21.2 | 21 | 1329.6 | 1460 | 0 | -0.0004 | 650 | 1.266 | 35.08 | 44.41 | 44.42 | 0 | 0 | 0 | 0 | 0 | 0 | 0 | 0 | 0 | 0 | 2 | 128.43 | 40.07 | 177.6 | 7260.1 | 729.7 | 0
等径 | 7.8 | 100 | 1.08 | 0.145 | 7.9 | 1342.8 | 0 | 1731.63 | 91 | 0 | 14 | 0 | 1.11 | 0.154 | 1284.9 | 137.13 | -0.04 | 1284.9 | 1.054 | 237 | 0 | 0 | 0 | 227.8 | -0.2 | 234.3 | 40.41 | 29.37 | 7.41 | 0 | 200 | 0.47 | 3.8 | 4 | 1594.97 | 8.1 | 100 | 59.6 | 60 | 21.1 | 21 | 1329.9 | 1460 | 0 | -0.0014 | 650 | 1.264 | 35.09 | 44.35 | 44.42 | 0 | 0 | 0 | 0 | 0 | 0 | 0 | 0 | 0 | 0 | 2 | 128.49 | 40.01 | 177.6 | 7260.8 | 729.8 | 0
等径 | 7.8 | 99.9 | 1.06 | 0.145 | 7.9 | 1342.7 | 0 | 1732.85 | 35 | 0 | 14 | 0 | 1.11 | 0.157 | 1285.9 | 137.3 | -0.02 | 1285.9 | 1.054 | 237 | 0 | 0 | 0 | 227.8 | -0.2 | 235.2 | 40.37 | 29.37 | 7.41 | 0 | 200 | 0.5 | 3.78 | 3.91 | 1603.11 | 8.1 | 100 | 59.6 | 60 | 21.1 | 21 | 1330.1 | 1460 | 0 | -0.0002 | 650 | 1.265 | 35.08 | 44.38 | 44.42 | 0 | 0 | 0 | 0 | 0 | 0 | 0 | 0 | 0 | 0 | 2 | 128.6 | 39.9 | 177.7 | 7261.5 | 729.9 | 0
等径 | 7.8 | 99.9 | 1.06 | 0.145 | 7.9 | 1342.6 | 0 | 1730.42 | 54 | 0 | 14 | 0 | 1.11 | 0.158 | 1287.1 | 137.47 | 0.08 | 1287.1 | 1.054 | 237 | 0 | 0 | 0 | 228.1 | 0.1 | 226.3 | 40.32 | 29.37 | 7.41 | 0 | 200 | 0.44 | 3.74 | 3.85 | 1586.83 | 8.1 | 100 | 59.6 | 60 | 21.1 | 21 | 1330.2 | 1460 | 0 | 0.0019 | 650 | 1.266 | 35.1 | 44.44 | 44.43 | 0 | 0 | 0 | 0 | 0 | 0 | 0 | 0 | 0 | 0 | 2 | 128.69 | 39.81 | 177.7 | 7262.2 | 730 | 0
等径 | 7.8 | 99.9 | 1.13 | 0.146 | 7.9 | 1342.6 | 0 | 1734.07 | 112 | 0 | 14 | 0 | 1.11 | 0.169 | 1288.2 | 137.64 | 0.03 | 1288.2 | 1.054 | 237 | 0 | 0 | 0 | 228.2 | 0.2 | 227.4 | 40.32 | 29.37 | 7.41 | 0 | 200 | 0.42 | 3.75 | 3.8 | 1611.24 | 8.1 | 100 | 59.5 | 60 | 21.1 | 21 | 1330.1 | 1460 | 0 | 0.0012 | 650 | 1.266 | 35.09 | 44.42 | 44.43 | 0 | 0 | 0 | 0 | 0 | 0 | 0 | 0 | 0 | 0 | 2 | 128.81 | 39.69 | 177.7 | 7263 | 730.1 | 0
等径 | 7.8 | 99.9 | 1.1 | 0.146 | 7.9 | 1342.5 | 0 | 1730.42 | 47 | 0 | 14 | 0 | 1.11 | 0.162 | 1289.4 | 137.8 | -0.02 | 1289.4 | 1.054 | 237 | 0 | 0 | 0 | 228.1 | 0.1 | 222.2 | 40.27 | 29.37 | 7.41 | 0 | 200 | 0.32 | 3.74 | 3.77 | 1594.97 | 8.1 | 100 | 59.5 | 60 | 21.1 | 21 | 1330.1 | 1460 | 0 | -0.0008 | 650 | 1.265 | 35.09 | 44.39 | 44.43 | 0 | 0 | 0 | 0 | 0 | 0 | 0 | 0 | 0 | 0 | 2 | 128.87 | 39.63 | 177.7 | 7263.7 | 730.1 | 0
等径 | 7.8 | 99.9 | 1.1 | 0.146 | 7.9 | 1342.5 | 0 | 1735.29 | 91 | 0 | 14 | 0 | 1.11 | 0.161 | 1290.6 | 137.98 | -0.01 | 1290.6 | 1.054 | 237 | 0 | 0 | 0 | 228 | 0 | 219.2 | 40.3 | 29.37 | 7.41 | 0 | 200 | 0.42 | 3.79 | 3.75 | 1611.24 | 8.1 | 100 | 59.6 | 60 | 21.1 | 21 | 1330.2 | 1460 | 0 | -0.0002 | 650 | 1.266 | 35.11 | 44.45 | 44.44 | 0 | 0 | 0 | 0 | 0 | 0 | 0 | 0 | 0 | 0 | 2 | 129.02 | 39.48 | 177.8 | 7264.6 | 730.2 | 0
等径 | 7.8 | 99.9 | 1.06 | 0.146 | 7.9 | 1342.5 | 0 | 1741.4 | 64 | 0 | 14 | 0 | 1.11 | 0.153 | 1291.5 | 138.11 | 0 | 1291.5 | 1.054 | 237 | 0 | 0 | 0 | 228 | 0 | 223 | 40.31 | 29.37 | 7.41 | 0 | 200 | 0.46 | 3.79 | 3.75 | 1607.18 | 8.1 | 100 | 59.5 | 60 | 21 | 21 | 1330.3 | 1460 | 0 | -0.0002 | 650 | 1.265 | 35.09 | 44.39 | 44.44 | 0 | 0 | 0 | 0 | 0 | 0 | 0 | 0 | 0 | 0 | 2 | 129.12 | 39.38 | 177.8 | 7265.2 | 730.3 | 0
等径 | 7.8 | 99.9 | 1.09 | 0.146 | 7.9 | 1342.5 | 0 | 1732.85 | 77 | 0 | 14 | 0 | 1.11 | 0.158 | 1292.5 | 138.26 | -0.03 | 1292.5 | 1.054 | 237 | 0 | 0 | 0 | 228 | 0 | 227 | 40.3 | 29.37 | 7.41 | 0 | 200 | 0.29 | 3.82 | 3.76 | 1607.18 | 8.1 | 100 | 59.5 | 60 | 21 | 21 | 1330.4 | 1460 | 0 | -0.0006 | 650 | 1.265 | 35.11 | 44.41 | 44.44 | 0 | 0 | 0 | 0 | 0 | 0 | 0 | 0 | 0 | 0 | 2 | 129.21 | 39.29 | 177.8 | 7265.9 | 730.4 | 0
等径 | 7.8 | 99.9 | 1.11 | 0.146 | 7.9 | 1342.5 | 0 | 1732.85 | 66 | 0 | 14 | 0 | 1.11 | 0.155 | 1293.6 | 138.42 | -0.03 | 1293.6 | 1.054 | 237 | 0 | 0 | 0 | 227.9 | -0.1 | 229.8 | 40.27 | 29.37 | 7.41 | 0 | 200 | 0.36 | 3.91 | 3.79 | 1611.24 | 8.1 | 100 | 59.5 | 60 | 21.2 | 21 | 1330.6 | 1460 | 0 | -0.0011 | 650 | 1.264 | 35.1 | 44.37 | 44.44 | 0 | 0 | 0 | 0 | 0 | 0 | 0 | 0 | 0 | 0 | 2 | 129.3 | 39.2 | 177.8 | 7266.6 | 730.5 | 0
等径 | 7.8 | 99.9 | 1.1 | 0.146 | 7.9 | 1342.6 | 0 | 1735.29 | 80 | 0 | 14 | 0 | 1.11 | 0.16 | 1295 | 138.62 | 0 | 1295 | 1.054 | 237 | 0 | 0 | 0 | 227.9 | -0.1 | 231.7 | 40.31 | 29.37 | 7.41 | 0 | 200 | 0.37 | 4.05 | 3.84 | 1611.24 | 8.1 | 100 | 59.5 | 60 | 21.3 | 21 | 1330.7 | 1460 | 0 | -0.0003 | 650 | 1.267 | 35.09 | 44.46 | 44.44 | 0 | 0 | 0 | 0 | 0 | 0 | 0 | 0 | 0 | 0 | 2 | 129.46 | 39.04 | 177.8 | 7267.5 | 730.6 | 0
等径 | 7.8 | 99.9 | 1.05 | 0.146 | 7.9 | 1342.7 | 0 | 1736.51 | 44 | 0 | 14 | 0 | 1.11 | 0.155 | 1295.9 | 138.75 | -0.01 | 1295.9 | 1.054 | 237 | 0 | 0 | 0 | 227.8 | -0.2 | 230.5 | 40.2 | 29.37 | 7.41 | 0 | 200 | 0.29 | 4.27 | 3.9 | 1599.04 | 8 | 100 | 59.5 | 60 | 21.1 | 21 | 1330.8 | 1460 | 0 | -0.0005 | 650 | 1.264 | 35.11 | 44.38 | 44.45 | 0 | 0 | 0 | 0 | 0 | 0 | 0 | 0 | 0 | 0 | 2 | 129.5 | 39 | 177.9 | 7268.1 | 730.7 | 0
等径 | 7.8 | 99.9 | 1.12 | 0.146 | 7.9 | 1342.8 | 0 | 1736.51 | 44 | 0 | 14 | 0 | 1.11 | 0.163 | 1296.9 | 138.91 | -0.05 | 1296.9 | 1.054 | 237 | 0 | 0 | 0 | 227.9 | -0.1 | 227.3 | 40.28 | 29.37 | 7.41 | 0 | 200 | 0.28 | 4.32 | 4.01 | 1611.24 | 8.1 | 100 | 59.5 | 60 | 21.2 | 21 | 1330.9 | 1460 | 0 | -0.0005 | 650 | 1.265 | 35.11 | 44.41 | 44.45 | 0 | 0 | 0 | 0 | 0 | 0 | 0 | 0 | 0 | 0 | 2 | 129.61 | 38.89 | 177.9 | 7268.8 | 730.8 | 0
等径 | 7.8 | 100 | 1.08 | 0.146 | 7.9 | 1342.9 | 0 | 1736.51 | 56 | 0 | 14 | 0 | 1.11 | 0.157 | 1298 | 139.06 | -0.03 | 1298 | 1.054 | 237 | 0 | 0 | 0 | 227.8 | -0.2 | 226.4 | 40.3 | 29.37 | 7.41 | 0 | 200 | 0.41 | 4.45 | 4.14 | 1607.18 | 8.1 | 100 | 59.6 | 60 | 21 | 21 | 1331.1 | 1460 | 0 | -0.0006 | 650 | 1.266 | 35.11 | 44.45 | 44.45 | 0 | 0 | 0 | 0 | 0 | 0 | 0 | 0 | 0 | 0 | 2 | 129.71 | 38.79 | 177.9 | 7269.5 | 730.8 | 0
等径 | 7.8 | 99.9 | 1.05 | 0.147 | 7.9 | 1343 | 0 | 1736.51 | 52 | 0 | 14 | 0 | 1.11 | 0.156 | 1299 | 139.22 | -0.04 | 1299 | 1.054 | 237 | 0 | 0 | 0 | 227.7 | -0.3 | 223.1 | 40.19 | 29.37 | 7.41 | 0 | 200 | 0.29 | 4.53 | 4.29 | 1619.38 | 8.1 | 100 | 59.5 | 60 | 21.1 | 21 | 1331.3 | 1460 | 0 | -0.0009 | 650 | 1.265 | 35.13 | 44.44 | 44.45 | 0 | 0 | 0 | 0 | 0 | 0 | 0 | 0 | 0 | 0 | 2 | 129.82 | 38.68 | 177.9 | 7270.3 | 730.9 | 0
等径 | 7.8 | 99.9 | 1.04 | 0.147 | 7.9 | 1343.2 | 0 | 1735.29 | 31 | 0 | 14 | 0 | 1.11 | 0.153 | 1300.2 | 139.39 | -0.05 | 1300.2 | 1.054 | 237 | 0 | 0 | 0 | 227.7 | -0.3 | 222.3 | 40.24 | 29.37 | 7.41 | 0 | 200 | 0.34 | 4.63 | 4.44 | 1611.24 | 8.1 | 100 | 59.5 | 60 | 21.3 | 21 | 1331.5 | 1460 | 0 | -0.0009 | 650 | 1.263 | 35.13 | 44.37 | 44.45 | 0 | 0 | 0 | 0 | 0 | 0 | 0 | 0 | 0 | 0 | 2 | 129.94 | 38.56 | 177.9 | 7271.1 | 731 | 0
等径 | 7.8 | 99.9 | 1.12 | 0.147 | 7.9 | 1343.3 | 0 | 1738.95 | 87 | 0 | 14 | 0 | 1.11 | 0.164 | 1301.4 | 139.56 | -0.06 | 1301.4 | 1.054 | 237 | 0 | 0 | 0 | 227.7 | -0.3 | 224.3 | 40.2 | 29.37 | 7.41 | 0 | 200 | 0.28 | 4.66 | 4.55 | 1607.18 | 8.1 | 100 | 59.5 | 60 | 21.2 | 21 | 1331.6 | 1460 | 0 | -0.0009 | 650 | 1.264 | 35.13 | 44.4 | 44.45 | 0 | 0 | 0 | 0 | 0 | 0 | 0 | 0 | 0 | 0 | 2 | 129.99 | 38.51 | 178 | 7271.9 | 731.1 | 0
等径 | 7.8 | 99.9 | 1.18 | 0.147 | 7.9 | 1343.4 | 0 | 1735.29 | 87 | 0 | 14 | 0 | 1.11 | 0.171 | 1302.2 | 139.69 | -0.04 | 1302.1 | 1.054 | 237 | 0 | 0 | 0 | 227.8 | -0.2 | 224.3 | 40.23 | 29.37 | 7.41 | 0 | 200 | 0.36 | 4.64 | 4.61 | 1599.04 | 8.1 | 100 | 59.5 | 60 | 21 | 21 | 1331.6 | 1460 | 0 | -0.0003 | 650 | 1.265 | 35.14 | 44.45 | 44.45 | 0 | 0 | 0 | 0 | 0 | 0 | 0 | 0 | 0 | 0 | 2 | 130.11 | 38.39 | 178 | 7272.5 | 731.2 | 0
等径 | 7.8 | 99.9 | 1.05 | 0.147 | 7.9 | 1343.4 | 0 | 1738.95 | 48 | 0 | 14 | 0 | 1.11 | 0.152 | 1303.2 | 139.84 | -0.05 | 1303.2 | 1.054 | 237 | 0 | 0 | 0 | 227.6 | -0.4 | 223.6 | 40.18 | 29.37 | 7.41 | 0 | 200 | 0.28 | 4.62 | 4.64 | 1599.04 | 8 | 100 | 59.6 | 60 | 21.1 | 21 | 1331.8 | 1460 | 0 | -0.0011 | 650 | 1.264 | 35.14 | 44.42 | 44.45 | 0 | 0 | 0 | 0 | 0 | 0 | 0 | 0 | 0 | 0 | 2 | 130.18 | 38.32 | 178 | 7273.2 | 731.3 | 0
等径 | 7.8 | 99.9 | 1.07 | 0.147 | 7.9 | 1343.4 | 0 | 1737.73 | 17 | 0 | 14 | 0 | 1.11 | 0.155 | 1304.5 | 140.03 | -0.04 | 1304.5 | 1.054 | 237 | 0 | 0 | 0 | 227.6 | -0.4 | 224.4 | 40.18 | 29.37 | 7.41 | 0 | 200 | 0.3 | 4.48 | 4.63 | 1607.18 | 8.1 | 100 | 59.6 | 60 | 21.1 | 21 | 1331.9 | 1460 | 0 | -0.0006 | 650 | 1.265 | 35.14 | 44.45 | 44.45 | 0 | 0 | 0 | 0 | 0 | 0 | 0 | 0 | 0 | 0 | 2 | 130.34 | 38.16 | 178 | 7274.1 | 731.4 | 0
等径 | 7.8 | 99.9 | 1.06 | 0.147 | 7.9 | 1343.4 | 0 | 1737.73 | 88 | 0 | 14 | 0 | 1.11 | 0.153 | 1305.4 | 140.16 | -0.03 | 1305.4 | 1.054 | 237 | 0 | 0 | 0 | 227.7 | -0.3 | 227.6 | 40.19 | 29.37 | 7.41 | 0 | 200 | 0.24 | 4.36 | 4.59 | 1603.11 | 8.1 | 100 | 59.5 | 60 | 21 | 21 | 1331.9 | 1460 | 0 | -0.001 | 650 | 1.265 | 35.14 | 44.45 | 44.45 | 0 | 0 | 0 | 0 | 0 | 0 | 0 | 0 | 0 | 0 | 2 | 130.41 | 38.09 | 178 | 7274.7 | 731.5 | 0
等径 | 7.8 | 99.9 | 1.12 | 0.147 | 7.9 | 1343.3 | 0 | 1741.4 | 103 | 0 | 14 | 0 | 1.11 | 0.167 | 1306.6 | 140.34 | -0.03 | 1306.6 | 1.054 | 237 | 0 | 0 | 0 | 227.7 | -0.3 | 233.1 | 40.21 | 29.37 | 7.41 | 0 | 200 | 0.35 | 4.32 | 4.51 | 1607.18 | 8.1 | 100 | 59.5 | 60 | 21.1 | 21 | 1332 | 1460 | 0 | 0.0001 | 650 | 1.264 | 35.13 | 44.4 | 44.45 | 0 | 0 | 0 | 0 | 0 | 0 | 0 | 0 | 0 | 0 | 2 | 130.56 | 37.94 | 178.1 | 7275.5 | 731.6 | 0
等径 | 7.8 | 99.9 | 1.16 | 0.147 | 7.9 | 1343.2 | 0 | 1740.17 | 58 | 0 | 14 | 0 | 1.11 | 0.166 | 1307.5 | 140.47 | -0.05 | 1307.5 | 1.054 | 237 | 0 | 0 | 0 | 227.8 | -0.2 | 234 | 40.21 | 29.37 | 7.41 | 0 | 200 | 0.29 | 4.24 | 4.44 | 1619.38 | 8.1 | 100 | 59.5 | 60 | 21.1 | 21 | 1332.1 | 1460 | 0 | -0.0014 | 650 | 1.265 | 35.12 | 44.43 | 44.45 | 0 | 0 | 0 | 0 | 0 | 0 | 0 | 0 | 0 | 0 | 2 | 130.63 | 37.87 | 178.1 | 7276.1 | 731.6 | 0
等径 | 7.8 | 99.9 | 1.01 | 0.147 | 7.9 | 1343.1 | 0 | 1736.51 | 38 | 0 | 14 | 0 | 1.11 | 0.149 | 1308.6 | 140.64 | 0 | 1308.6 | 1.054 | 237 | 0 | 0 | 0 | 227.7 | -0.3 | 231.6 | 40.2 | 29.37 | 7.41 | 0 | 200 | 0.29 | 4.21 | 4.36 | 1611.24 | 8 | 100 | 59.6 | 60 | 21 | 21 | 1332.2 | 1460 | 0 | -0.0006 | 650 | 1.265 | 35.15 | 44.46 | 44.45 | 0 | 0 | 0 | 0 | 0 | 0 | 0 | 0 | 0 | 0 | 2 | 130.76 | 37.74 | 178.1 | 7276.8 | 731.7 | 0
等径 | 7.8 | 99.9 | 1.09 | 0.147 | 7.9 | 1343 | 0 | 1735.29 | 38 | 0 | 14 | 0 | 1.11 | 0.158 | 1309.8 | 140.8 | -0.01 | 1309.8 | 1.054 | 237 | 0 | 0 | 0 | 227.9 | -0.1 | 231 | 40.18 | 29.37 | 7.41 | 0 | 200 | 0.35 | 4.16 | 4.28 | 1611.24 | 8 | 100 | 59.5 | 60 | 21.2 | 21 | 1332.4 | 1460 | 0 | 0.0003 | 650 | 1.265 | 35.14 | 44.45 | 44.45 | 0 | 0 | 0 | 0 | 0 | 0 | 0 | 0 | 0 | 0 | 2 | 130.86 | 37.64 | 178.1 | 7277.6 | 731.8 | 0
等径 | 7.8 | 99.9 | 1.07 | 0.147 | 7.9 | 1343 | 0 | 1741.4 | 12 | 0 | 14 | 0 | 1.11 | 0.157 | 1311.1 | 141.01 | -0.02 | 1311.1 | 1.054 | 237 | 0 | 0 | 0 | 227.9 | -0.1 | 228.1 | 40.17 | 29.37 | 7.41 | 0 | 200 | 0.37 | 4.11 | 4.21 | 1615.31 | 8.1 | 100 | 59.5 | 60 | 21.2 | 21 | 1332.4 | 1460 | 0 | -0.0008 | 650 | 1.264 | 35.14 | 44.42 | 44.46 | 0 | 0 | 0 | 0 | 0 | 0 | 0 | 0 | 0 | 0 | 2 | 130.95 | 37.55 | 178.2 | 7278.5 | 731.9 | 0
等径 | 7.8 | 99.9 | 1.13 | 0.147 | 7.9 | 1342.9 | 0 | 1741.4 | 214 | 0 | 14 | 0 | 1.11 | 0.163 | 1311.9 | 141.12 | -0.02 | 1311.9 | 1.054 | 237 | 0 | 0 | 0 | 227.9 | -0.1 | 227.8 | 40.17 | 29.37 | 7.41 | 0 | 200 | 0.31 | 4.06 | 4.17 | 1619.38 | 8.1 | 100 | 59.5 | 60 | 21 | 21 | 1332.5 | 1460 | 0 | 0.0001 | 650 | 1.266 | 35.11 | 44.45 | 44.46 | 0 | 0 | 0 | 0 | 0 | 0 | 0 | 0 | 0 | 0 | 2 | 131.03 | 37.47 | 178.2 | 7279 | 732 | 0
等径 | 7.8 | 99.9 | 1.08 | 0.147 | 7.9 | 1342.9 | 0 | 1741.4 | 60 | 0 | 14 | 0 | 1.11 | 0.157 | 1313 | 141.29 | -0.01 | 1313 | 1.054 | 237 | 0 | 0 | 0 | 227.9 | -0.1 | 225.4 | 40.13 | 29.37 | 7.41 | 0 | 200 | 0.3 | 4.01 | 4.13 | 1611.24 | 8.1 | 100 | 59.5 | 60 | 21 | 21 | 1332.7 | 1460 | 0 | -0.0005 | 650 | 1.264 | 35.14 | 44.42 | 44.46 | 0 | 0 | 0 | 0 | 0 | 0 | 0 | 0 | 0 | 0 | 2 | 131.15 | 37.35 | 178.2 | 7279.8 | 732.1 | 0
等径 | 7.8 | 99.9 | 1.16 | 0.148 | 7.9 | 1342.8 | 0 | 1743.85 | 100 | 0 | 14 | 0 | 1.12 | 0.165 | 1314.1 | 141.46 | 0.01 | 1314.1 | 1.054 | 237 | 0 | 0 | 0 | 228.1 | 0 | 225.8 | 40.16 | 29.37 | 7.41 | 0 | 200 | 0.21 | 3.99 | 4.09 | 1615.31 | 8.1 | 100 | 59.5 | 60 | 21.2 | 21 | 1332.9 | 1460 | 0 | 0.0006 | 650 | 1.265 | 35.13 | 44.44 | 44.46 | 0 | 0 | 0 | 0 | 0 | 0 | 0 | 0 | 0 | 0 | 2 | 131.27 | 37.23 | 178.2 | 7280.5 | 732.2 | 0
等径 | 7.8 | 99.9 | 1.11 | 0.148 | 7.9 | 1342.8 | 0 | 1741.4 | 200 | 0 | 14 | 0 | 1.12 | 0.162 | 1315.4 | 141.64 | -0.01 | 1315.4 | 1.054 | 237 | 0 | 0 | 0 | 228 | 0 | 226.3 | 40.14 | 29.37 | 7.41 | 0 | 200 | 0.23 | 3.93 | 4.04 | 1594.97 | 8.1 | 100 | 59.5 | 60 | 21 | 21 | 1333.1 | 1460 | 0 | -0.0004 | 650 | 1.266 | 35.14 | 44.49 | 44.47 | 0 | 0 | 0 | 0 | 0 | 0 | 0 | 0 | 0 | 0 | 2 | 131.36 | 37.14 | 178.2 | 7281.3 | 732.3 | 0
等径 | 7.8 | 99.9 | 1.13 | 0.148 | 7.9 | 1342.8 | 0 | 1746.3 | 75 | 0 | 14 | 0 | 1.12 | 0.165 | 1316.1 | 141.76 | -0.01 | 1316.1 | 1.054 | 237 | 0 | 0 | 0 | 228 | 0 | 229.3 | 40.13 | 29.37 | 7.41 | 0 | 200 | 0.29 | 3.89 | 4 | 1603.11 | 8 | 100 | 59.6 | 60 | 21.2 | 21 | 1333.3 | 1460 | 0 | -0.0004 | 650 | 1.265 | 35.15 | 44.46 | 44.47 | 0 | 0 | 0 | 0 | 0 | 0 | 0 | 0 | 0 | 0 | 2 | 131.43 | 37.07 | 178.2 | 7281.9 | 732.3 | 0
等径 | 7.8 | 99.9 | 1.12 | 0.148 | 7.9 | 1342.7 | 0 | 1742.62 | 57 | 0 | 14 | 0 | 1.12 | 0.165 | 1317.5 | 141.97 | -0.05 | 1317.5 | 1.054 | 237 | 0 | 0 | 0 | 227.8 | -0.2 | 227.5 | 40.12 | 29.37 | 7.41 | 0 | 200 | 0.31 | 3.91 | 3.95 | 1611.24 | 8.1 | 100 | 59.5 | 60 | 21.2 | 21 | 1333.5 | 1460 | 0 | -0.0008 | 650 | 1.266 | 35.11 | 44.45 | 44.47 | 0 | 0 | 0 | 0 | 0 | 0 | 0 | 0 | 0 | 0 | 2 | 131.57 | 36.93 | 178.3 | 7282.8 | 732.4 | 0
等径 | 7.8 | 99.9 | 1.1 | 0.148 | 7.9 | 1342.7 | 0 | 1742.62 | 98 | 0 | 14 | 0 | 1.12 | 0.16 | 1318.5 | 142.11 | -0.02 | 1318.5 | 1.054 | 237 | 0 | 0 | 0 | 227.9 | -0.1 | 230.4 | 40.13 | 29.37 | 7.41 | 0 | 200 | 0.4 | 3.95 | 3.92 | 1611.24 | 8.1 | 100 | 59.5 | 60 | 21.2 | 21 | 1333.6 | 1460 | 0 | -0.0004 | 650 | 1.267 | 35.12 | 44.5 | 44.47 | 0 | 0 | 0 | 0 | 0 | 0 | 0 | 0 | 0 | 0 | 2 | 131.67 | 36.83 | 178.3 | 7283.4 | 732.5 | 0
等径 | 7.8 | 99.9 | 1.07 | 0.148 | 7.9 | 1342.7 | 0 | 1736.51 | 78 | 0 | 14 | 0 | 1.12 | 0.156 | 1319.6 | 142.29 | -0.05 | 1319.6 | 1.054 | 237 | 0 | 0 | 0 | 227.7 | -0.3 | 229.5 | 40.08 | 29.37 | 7.41 | 0 | 200 | 0.5 | 3.99 | 3.91 | 1607.18 | 8.1 | 100 | 59.5 | 60 | 21.1 | 21 | 1333.7 | 1460 | 0 | -0.0013 | 650 | 1.264 | 35.13 | 44.4 | 44.47 | 0 | 0 | 0 | 0 | 0 | 0 | 0 | 0 | 0 | 0 | 2 | 131.73 | 36.77 | 178.3 | 7284.3 | 732.6 | 0
等径 | 7.8 | 99.9 | 1.12 | 0.148 | 7.9 | 1342.7 | 0 | 1743.85 | 78 | 0 | 14 | 0 | 1.12 | 0.16 | 1320.5 | 142.42 | -0.06 | 1320.5 | 1.054 | 237 | 0 | 0 | 0 | 227.7 | -0.3 | 226 | 40.06 | 29.37 | 7.41 | 0 | 200 | 0.38 | 4.08 | 3.92 | 1611.24 | 8.2 | 100 | 59.5 | 60 | 21 | 21 | 1333.8 | 1460 | 0 | -0.0011 | 650 | 1.264 | 35.12 | 44.39 | 44.47 | 0 | 0 | 0 | 0 | 0 | 0 | 0 | 0 | 0 | 0 | 2 | 131.85 | 36.65 | 178.3 | 7284.9 | 732.7 | 0
等径 | 7.8 | 99.9 | 1.04 | 0.148 | 7.9 | 1342.7 | 0 | 1745.07 | 23 | 0 | 14 | 0 | 1.12 | 0.155 | 1321.8 | 142.6 | -0.04 | 1321.8 | 1.054 | 237 | 0 | 0 | 0 | 227.7 | -0.3 | 222.6 | 40.05 | 29.37 | 7.41 | 0 | 200 | 0.53 | 4.16 | 3.97 | 1627.52 | 8.1 | 100 | 59.5 | 60 | 21 | 21 | 1333.9 | 1460 | 0 | -0.0013 | 650 | 1.265 | 35.11 | 44.41 | 44.47 | 0 | 0 | 0 | 0 | 0 | 0 | 0 | 0 | 0 | 0 | 2 | 131.92 | 36.58 | 178.4 | 7285.7 | 732.8 | 0
等径 | 7.8 | 99.9 | 1.08 | 0.148 | 7.9 | 1342.8 | 0 | 1743.85 | 77 | 0 | 14 | 0 | 1.12 | 0.161 | 1322.8 | 142.74 | -0.04 | 1322.8 | 1.054 | 237 | 0 | 0 | 0 | 227.7 | -0.3 | 211.3 | 39.95 | 29.37 | 7.41 | 0 | 200 | 0.37 | 4.26 | 4.03 | 1599.04 | 8 | 100 | 59.5 | 60 | 21.2 | 21 | 1333.9 | 1460 | 0 | -0.0002 | 650 | 1.265 | 35.14 | 44.45 | 44.47 | 0 | 0 | 0 | 0 | 0 | 0 | 0 | 0 | 0 | 0 | 2 | 131.99 | 36.51 | 178.4 | 7286.3 | 732.8 | 0
等径 | 7.8 | 99.9 | 1.14 | 0.148 | 7.9 | 1342.9 | 0 | 1743.85 | 27 | 0 | 14 | 0 | 1.12 | 0.165 | 1323.9 | 142.91 | -0.01 | 1323.9 | 1.054 | 237 | 0 | 0 | 0 | 227.8 | -0.2 | 212.7 | 40.07 | 29.37 | 7.41 | 0 | 200 | 0.42 | 4.33 | 4.12 | 1619.38 | 8.1 | 100 | 59.6 | 60 | 21.1 | 21 | 1334 | 1460 | 0 | -0.0002 | 650 | 1.266 | 35.11 | 44.45 | 44.47 | 0 | 0 | 0 | 0 | 0 | 0 | 0 | 0 | 0 | 0 | 2 | 132.15 | 36.35 | 178.4 | 7287.1 | 732.9 | 0
等径 | 7.8 | 99.9 | 1.17 | 0.149 | 7.9 | 1343 | 0 | 1745.07 | 46 | 0 | 14 | 0 | 1.12 | 0.175 | 1324.9 | 143.06 | -0.03 | 1324.9 | 1.054 | 237 | 0 | 0 | 0 | 227.8 | -0.2 | 219.7 | 40.05 | 29.37 | 7.41 | 0 | 200 | 0.38 | 4.41 | 4.21 | 1615.31 | 8.2 | 100 | 59.5 | 60 | 21.1 | 21 | 1334.1 | 1460 | 0 | -0.0002 | 650 | 1.265 | 35.13 | 44.44 | 44.47 | 0 | 0 | 0 | 0 | 0 | 0 | 0 | 0 | 0 | 0 | 2 | 132.21 | 36.29 | 178.4 | 7287.8 | 733 | 0
等径 | 7.8 | 100 | 1.1 | 0.149 | 7.9 | 1343.1 | 0 | 1741.4 | 80 | 0 | 14 | 0 | 1.12 | 0.164 | 1325.9 | 143.22 | -0.05 | 1325.9 | 1.054 | 237 | 0 | 0 | 0 | 227.8 | -0.2 | 227 | 40 | 29.37 | 7.41 | 0 | 200 | 0.36 | 4.47 | 4.3 | 1623.45 | 8.1 | 100 | 59.5 | 60 | 21 | 21 | 1334.1 | 1460 | 0 | -0.0011 | 650 | 1.264 | 35.12 | 44.39 | 44.47 | 0 | 0 | 0 | 0 | 0 | 0 | 0 | 0 | 0 | 0 | 2 | 132.28 | 36.22 | 178.4 | 7288.5 | 733.1 | 0
等径 | 7.8 | 99.9 | 1.08 | 0.149 | 7.9 | 1343.2 | 0 | 1743.85 | 38 | 0 | 14 | 0 | 1.12 | 0.165 | 1327.1 | 143.41 | -0.02 | 1327.1 | 1.054 | 237 | 0 | 0 | 0 | 227.8 | -0.2 | 230.7 | 40.05 | 29.37 | 7.41 | 0 | 200 | 0.24 | 4.57 | 4.4 | 1607.18 | 8.1 | 100 | 59.6 | 60 | 21 | 21 | 1334.2 | 1460 | 0 | -0.0002 | 650 | 1.265 | 35.13 | 44.44 | 44.48 | 0 | 0 | 0 | 0 | 0 | 0 | 0 | 0 | 0 | 0 | 2 | 132.46 | 36.04 | 178.5 | 7289.4 | 733.2 | 0
等径 | 7.8 | 99.9 | 1.04 | 0.149 | 7.9 | 1343.2 | 0 | 1743.85 | 30 | 0 | 14 | 0 | 1.12 | 0.156 | 1328 | 143.53 | -0.03 | 1328 | 1.054 | 237 | 0 | 0 | 0 | 227.7 | -0.3 | 237.9 | 39.99 | 29.37 | 7.41 | 0 | 200 | 0.33 | 4.57 | 4.46 | 1619.38 | 8.1 | 100 | 59.5 | 60 | 21 | 21 | 1334.3 | 1460 | 0 | -0.0008 | 650 | 1.266 | 35.12 | 44.46 | 44.48 | 0 | 0 | 0 | 0 | 0 | 0 | 0 | 0 | 0 | 0 | 2 | 132.54 | 35.96 | 178.5 | 7289.9 | 733.3 | 0
等径 | 7.8 | 100 | 1.07 | 0.149 | 7.9 | 1343.3 | 0 | 1743.85 | 37 | 0 | 14 | 0 | 1.12 | 0.153 | 1329.1 | 143.7 | -0.05 | 1329.1 | 1.054 | 237 | 0 | 0 | 0 | 227.7 | -0.3 | 232.4 | 39.94 | 29.37 | 7.41 | 0 | 200 | 0.36 | 4.55 | 4.52 | 1615.31 | 8.1 | 100 | 59.5 | 60 | 21 | 21 | 1334.4 | 1460 | 0 | -0.001 | 650 | 1.266 | 35.12 | 44.46 | 44.48 | 0 | 0 | 0 | 0 | 0 | 0 | 0 | 0 | 0 | 0 | 2 | 132.66 | 35.84 | 178.5 | 7290.7 | 733.4 | 0
等径 | 7.8 | 99.9 | 1.11 | 0.149 | 7.9 | 1343.3 | 0 | 1752.45 | 41 | 0 | 14 | 0 | 1.12 | 0.164 | 1331.1 | 143.99 | 0.02 | 1331.1 | 1.054 | 237 | 0 | 0 | 0 | 227.9 | -0.1 | 225.1 | 39.95 | 29.37 | 7.41 | 0 | 200 | 0.24 | 4.52 | 4.56 | 1603.11 | 8.1 | 100 | 59.6 | 60 | 21 | 21 | 1334.6 | 1460 | 0 | 0.0011 | 650 | 1.265 | 35.12 | 44.43 | 44.48 | 0 | 0 | 0 | 0 | 0 | 0 | 0 | 0 | 0 | 0 | 2 | 132.82 | 35.68 | 178.5 | 7292 | 733.5 | 0
等径 | 7.8 | 99.9 | 1.19 | 0.149 | 7.9 | 1343.3 | 0 | 1748.76 | 78 | 0 | 14 | 0 | 1.12 | 0.176 | 1331.2 | 144.02 | 0.02 | 1331.2 | 1.054 | 237 | 0 | 0 | 0 | 228 | 0 | 224.6 | 39.97 | 29.37 | 7.41 | 0 | 200 | 0.24 | 4.56 | 4.56 | 1615.31 | 8.1 | 100 | 59.5 | 60 | 21.2 | 21 | 1334.7 | 1460 | 0 | 0.0002 | 650 | 1.267 | 35.1 | 44.47 | 44.48 | 0 | 0 | 0 | 0 | 0 | 0 | 0 | 0 | 0 | 0 | 2 | 132.82 | 35.68 | 178.5 | 7292.1 | 733.5 | 0
等径 | 7.8 | 99.9 | 1.11 | 0.149 | 7.9 | 1343.3 | 0 | 1748.76 | 92 | 0 | 14 | 0 | 1.12 | 0.168 | 1332.5 | 144.2 | 0 | 1332.5 | 1.055 | 237 | 0 | 0 | 0 | 228 | 0 | 219.3 | 39.95 | 29.37 | 7.41 | 0 | 200 | 0.23 | 4.44 | 4.56 | 1623.45 | 8 | 100 | 59.5 | 60 | 21.3 | 21 | 1334.8 | 1460 | 0 | -0.0004 | 650 | 1.267 | 35.11 | 44.48 | 44.49 | 0 | 0 | 0 | 0 | 0 | 0 | 0 | 0 | 0 | 0 | 2 | 132.95 | 35.55 | 178.6 | 7292.9 | 733.6 | 0
等径 | 7.8 | 99.9 | 1.06 | 0.149 | 7.9 | 1343.3 | 0 | 1745.07 | 91 | 0 | 14 | 0 | 1.12 | 0.156 | 1333.5 | 144.37 | -0.01 | 1333.5 | 1.055 | 237 | 0 | 0 | 0 | 227.9 | -0.1 | 221.1 | 39.95 | 29.37 | 7.41 | 0 | 200 | 0.2 | 4.41 | 4.53 | 1623.45 | 8.1 | 100 | 59.6 | 60 | 21 | 21 | 1335.1 | 1460 | 0 | -0.0003 | 650 | 1.267 | 35.11 | 44.48 | 44.49 | 0 | 0 | 0 | 0 | 0 | 0 | 0 | 0 | 0 | 0 | 2 | 133.05 | 35.45 | 178.6 | 7293.6 | 733.7 | 0
等径 | 7.8 | 99.9 | 1.14 | 0.149 | 7.9 | 1343.2 | 0 | 1746.3 | 69 | 0 | 14 | 0 | 1.12 | 0.172 | 1334.8 | 144.55 | 0.02 | 1334.8 | 1.055 | 237 | 0 | 0 | 0 | 228 | 0 | 225.3 | 39.9 | 29.37 | 7.41 | 0 | 200 | 0.34 | 4.35 | 4.47 | 1615.31 | 8.1 | 100 | 59.5 | 60 | 21.1 | 21 | 1335.3 | 1460 | 0 | 0.001 | 650 | 1.267 | 35.1 | 44.47 | 44.49 | 0 | 0 | 0 | 0 | 0 | 0 | 0 | 0 | 0 | 0 | 2 | 133.14 | 35.36 | 178.6 | 7294.4 | 733.8 | 0
等径 | 7.8 | 99.9 | 1.1 | 0.15 | 7.9 | 1343.2 | 0 | 1746.3 | 68 | 0 | 14 | 0 | 1.12 | 0.163 | 1335.8 | 144.7 | -0.01 | 1335.8 | 1.055 | 237 | 0 | 0 | 0 | 228 | 0 | 223.3 | 39.89 | 29.37 | 7.41 | 0 | 200 | 0.23 | 4.28 | 4.42 | 1615.31 | 8.1 | 100 | 59.5 | 60 | 21 | 21 | 1335.4 | 1460 | 0 | -0.0005 | 650 | 1.265 | 35.12 | 44.43 | 44.49 | 0 | 0 | 0 | 0 | 0 | 0 | 0 | 0 | 0 | 0 | 2 | 133.26 | 35.24 | 178.6 | 7295.1 | 733.9 | 0
等径 | 7.8 | 99.9 | 1.08 | 0.15 | 7.9 | 1343.1 | 0 | 1751.22 | 71 | 0 | 14 | 0 | 1.12 | 0.161 | 1336.8 | 144.86 | -0.01 | 1336.8 | 1.055 | 237 | 0 | 0 | 0 | 227.9 | -0.1 | 225.9 | 39.82 | 29.37 | 7.41 | 0 | 200 | 0.2 | 4.23 | 4.37 | 1607.18 | 8.1 | 100 | 59.5 | 60 | 21.3 | 21 | 1335.6 | 1460 | 0 | 0.0002 | 650 | 1.267 | 35.14 | 44.52 | 44.5 | 0 | 0 | 0 | 0 | 0 | 0 | 0 | 0 | 0 | 0 | 2 | 133.3 | 35.2 | 178.6 | 7295.8 | 734 | 0
等径 | 7.8 | 99.9 | 1.07 | 0.15 | 7.9 | 1343.1 | 0 | 1752.45 | 64 | 0 | 14 | 0 | 1.12 | 0.159 | 1338 | 145.03 | -0.01 | 1338 | 1.055 | 237 | 0 | 0 | 0 | 228 | 0 | 224.6 | 39.86 | 29.37 | 7.41 | 0 | 200 | 0.27 | 4.19 | 4.31 | 1603.11 | 8.1 | 100 | 59.5 | 60 | 21.1 | 21 | 1335.7 | 1460 | 0 | -0.0005 | 650 | 1.267 | 35.14 | 44.52 | 44.5 | 0 | 0 | 0 | 0 | 0 | 0 | 0 | 0 | 0 | 0 | 2 | 133.43 | 35.07 | 178.7 | 7296.6 | 734.1 | 0
等径 | 7.8 | 99.9 | 1.08 | 0.15 | 7.9 | 1343 | 0 | 1747.53 | 53 | 0 | 14 | 0 | 1.12 | 0.16 | 1339.1 | 145.22 | -0.02 | 1339.1 | 1.055 | 237 | 0 | 0 | 0 | 227.9 | -0.1 | 227.6 | 39.86 | 29.37 | 7.41 | 0 | 200 | 0.25 | 4.15 | 4.26 | 1615.31 | 8 | 100 | 59.5 | 60 | 21.1 | 21 | 1335.8 | 1460 | 0 | -0.0005 | 650 | 1.267 | 35.13 | 44.51 | 44.5 | 0 | 0 | 0 | 0 | 0 | 0 | 0 | 0 | 0 | 0 | 2 | 133.56 | 34.94 | 178.7 | 7297.4 | 734.2 | 0
等径 | 7.8 | 99.9 | 1.12 | 0.15 | 7.9 | 1343 | 0 | 1749.99 | 55 | 0 | 14 | 0 | 1.12 | 0.169 | 1340.1 | 145.36 | -0.02 | 1340.1 | 1.055 | 237 | 0 | 0 | 0 | 227.9 | -0.1 | 225.7 | 39.86 | 29.37 | 7.41 | 0 | 200 | 0.29 | 4.13 | 4.21 | 1603.11 | 8.1 | 100 | 59.5 | 60 | 21 | 21 | 1335.8 | 1460 | 0 | 0 | 650 | 1.265 | 35.13 | 44.44 | 44.5 | 0 | 0 | 0 | 0 | 0 | 0 | 0 | 0 | 0 | 0 | 2 | 133.63 | 34.87 | 178.7 | 7298 | 734.2 | 0
等径 | 7.8 | 99.9 | 1.12 | 0.15 | 7.9 | 1342.9 | 0 | 1751.22 | 74 | 0 | 14 | 0 | 1.12 | 0.164 | 1341.2 | 145.54 | -0.03 | 1341.2 | 1.055 | 237 | 0 | 0 | 0 | 227.9 | -0.1 | 228.5 | 39.86 | 29.37 | 7.41 | 0 | 200 | 0.35 | 4.11 | 4.16 | 1611.24 | 8.1 | 100 | 59.5 | 60 | 21.3 | 21 | 1336 | 1460 | 0 | -0.0012 | 650 | 1.267 | 35.11 | 44.48 | 44.5 | 0 | 0 | 0 | 0 | 0 | 0 | 0 | 0 | 0 | 0 | 2 | 133.77 | 34.73 | 178.7 | 7298.8 | 734.3 | 0
等径 | 7.8 | 99.9 | 1.09 | 0.15 | 7.9 | 1342.9 | 0 | 1749.99 | 67 | 0 | 14 | 0 | 1.12 | 0.165 | 1342.6 | 145.75 | -0.04 | 1342.6 | 1.055 | 237 | 0 | 0 | 0 | 227.8 | -0.2 | 230.6 | 39.87 | 29.37 | 7.41 | 0 | 200 | 0.39 | 4.07 | 4.12 | 1623.45 | 8.1 | 100 | 59.5 | 60 | 21.1 | 21 | 1336.3 | 1460 | 0 | -0.001 | 650 | 1.267 | 35.12 | 44.5 | 44.5 | 0 | 0 | 0 | 0 | 0 | 0 | 0 | 0 | 0 | 0 | 2 | 133.88 | 34.62 | 178.8 | 7299.7 | 734.5 | 0
等径 | 7.8 | 99.9 | 1.07 | 0.15 | 7.9 | 1342.9 | 0 | 1749.99 | 103 | 0 | 14 | 0 | 1.12 | 0.163 | 1343.4 | 145.85 | -0.03 | 1343.4 | 1.055 | 237 | 0 | 0 | 0 | 227.7 | -0.3 | 227.8 | 39.82 | 29.37 | 7.41 | 0 | 200 | 0.42 | 4.07 | 4.11 | 1631.59 | 8.1 | 100 | 59.5 | 60 | 21.1 | 21 | 1336.5 | 1460 | 0 | -0.0001 | 650 | 1.265 | 35.14 | 44.45 | 44.5 | 0 | 0 | 0 | 0 | 0 | 0 | 0 | 0 | 0 | 0 | 2 | 133.95 | 34.55 | 178.8 | 7300.2 | 734.5 | 0
等径 | 7.8 | 99.9 | 1.07 | 0.15 | 7.9 | 1342.8 | 0 | 1753.68 | 59 | 0 | 14 | 0 | 1.12 | 0.162 | 1344.4 | 146.02 | -0.04 | 1344.4 | 1.055 | 237 | 0 | 0 | 0 | 227.7 | -0.3 | 225.4 | 39.76 | 29.37 | 7.41 | 0 | 200 | 0.46 | 4.05 | 4.09 | 1623.45 | 8 | 100 | 59.5 | 60 | 21.1 | 21 | 1336.8 | 1460 | 0 | -0.0009 | 650 | 1.267 | 35.12 | 44.5 | 44.5 | 0 | 0 | 0 | 0 | 0 | 0 | 0 | 0 | 0 | 0 | 2 | 134.05 | 34.45 | 178.8 | 7301 | 734.6 | 0
等径 | 7.8 | 100 | 1.12 | 0.15 | 7.9 | 1342.8 | 0 | 1749.99 | 58 | 0 | 14 | 0 | 1.12 | 0.167 | 1345.5 | 146.19 | -0.05 | 1345.5 | 1.055 | 237 | 0 | 0 | 0 | 227.7 | -0.3 | 224.7 | 39.78 | 29.37 | 7.41 | 0 | 200 | 0.51 | 4.01 | 4.07 | 1611.24 | 8.1 | 100 | 59.5 | 60 | 21 | 21 | 1337.1 | 1460 | 0 | -0.001 | 650 | 1.267 | 35.12 | 44.5 | 44.51 | 0 | 0 | 0 | 0 | 0 | 0 | 0 | 0 | 0 | 0 | 2 | 134.16 | 34.34 | 178.8 | 7301.7 | 734.7 | 0
等径 | 7.8 | 99.9 | 1.1 | 0.151 | 7.9 | 1342.8 | 0 | 1754.91 | 72 | 0 | 14 | 0 | 1.12 | 0.165 | 1346.6 | 146.36 | -0.03 | 1346.6 | 1.055 | 237 | 0 | 0 | 0 | 227.7 | -0.3 | 223.8 | 39.76 | 29.37 | 7.41 | 0 | 200 | 0.46 | 4.02 | 4.05 | 1615.31 | 8.1 | 100 | 59.5 | 60 | 21.2 | 21 | 1337.3 | 1460 | 0 | -0.0008 | 650 | 1.266 | 35.11 | 44.45 | 44.51 | 0 | 0 | 0 | 0 | 0 | 0 | 0 | 0 | 0 | 0 | 2 | 134.26 | 34.24 | 178.8 | 7302.5 | 734.8 | 0
等径 | 7.8 | 99.9 | 1.07 | 0.151 | 7.9 | 1342.8 | 0 | 1752.45 | 53 | 0 | 14 | 0 | 1.12 | 0.162 | 1347.5 | 146.5 | -0.07 | 1347.5 | 1.055 | 237 | 0 | 0 | 0 | 227.6 | -0.4 | 222.5 | 39.75 | 29.37 | 7.41 | 0 | 200 | 0.35 | 4.03 | 4.04 | 1627.52 | 8.1 | 100 | 59.5 | 60 | 20.8 | 21 | 1337.6 | 1460 | 0 | -0.0013 | 650 | 1.267 | 35.12 | 44.5 | 44.51 | 0 | 0 | 0 | 0 | 0 | 0 | 0 | 0 | 0 | 0 | 2 | 134.33 | 34.17 | 178.9 | 7303.1 | 734.9 | 0
等径 | 7.8 | 99.9 | 1.12 | 0.151 | 7.9 | 1342.8 | 0 | 1749.99 | 69 | 0 | 14 | 0 | 1.12 | 0.168 | 1349 | 146.72 | -0.06 | 1349 | 1.055 | 237 | 0 | 0 | 0 | 227.6 | -0.4 | 221.6 | 39.72 | 29.37 | 7.41 | 0 | 200 | 0.33 | 4.08 | 4.03 | 1619.38 | 8.1 | 100 | 59.5 | 60 | 21 | 21 | 1337.9 | 1460 | 0 | -0.0011 | 650 | 1.265 | 35.12 | 44.43 | 44.5 | 0 | 0 | 0 | 0 | 0 | 0 | 0 | 0 | 0 | 0 | 2 | 134.46 | 34.04 | 178.9 | 7304.1 | 735 | 0
等径 | 7.8 | 99.9 | 0.98 | 0.151 | 7.9 | 1342.8 | 0 | 1749.99 | 84 | 0 | 14 | 0 | 1.12 | 0.148 | 1349.6 | 146.82 | -0.04 | 1349.6 | 1.055 | 237 | 0 | 0 | 0 | 227.5 | -0.5 | 222.4 | 39.72 | 29.37 | 7.41 | 0 | 200 | 0.46 | 4.07 | 4.04 | 1619.38 | 8 | 100 | 59.6 | 60 | 21 | 21 | 1338 | 1460 | 0 | -0.0012 | 650 | 1.266 | 35.12 | 44.46 | 44.51 | 0 | 0 | 0 | 0 | 0 | 0 | 0 | 0 | 0 | 0 | 2 | 134.55 | 33.95 | 178.9 | 7304.6 | 735 | 0
等径 | 7.8 | 99.8 | 0.98 | 0.151 | 7.9 | 1342.8 | 0 | 1752.45 | 78 | 0 | 14 | 0 | 1.12 | 0.151 | 1350.9 | 147 | -0.04 | 1350.9 | 1.055 | 237 | 0 | 0 | 0 | 227.5 | -0.5 | 226 | 39.71 | 29.37 | 7.41 | 0 | 200 | 0.53 | 4.16 | 4.06 | 1619.38 | 8.1 | 100 | 59.6 | 60 | 21 | 21 | 1338.2 | 1460 | 0 | -0.0004 | 650 | 1.267 | 35.09 | 44.46 | 44.5 | 0 | 0 | 0 | 0 | 0 | 0 | 0 | 0 | 0 | 0 | 2 | 134.62 | 33.88 | 178.9 | 7305.4 | 735.1 | 0
等径 | 7.8 | 99.9 | 1.03 | 0.151 | 7.9 | 1342.8 | 0 | 1758.62 | 70 | 0 | 14 | 0 | 1.12 | 0.161 | 1352 | 147.18 | -0.05 | 1352 | 1.055 | 237 | 0 | 0 | 0 | 227.5 | -0.5 | 228.5 | 39.74 | 29.37 | 7.41 | 0 | 200 | 0.53 | 4.3 | 4.09 | 1627.52 | 8.1 | 100 | 59.6 | 60 | 21.2 | 21 | 1338.4 | 1460 | 0 | -0.0004 | 650 | 1.267 | 35.11 | 44.48 | 44.5 | 0 | 0 | 0 | 0 | 0 | 0 | 0 | 0 | 0 | 0 | 2 | 134.77 | 33.73 | 178.9 | 7306.2 | 735.2 | 0
等径 | 7.8 | 100 | 1.06 | 0.151 | 7.9 | 1343 | 0 | 1756.15 | 25 | 0 | 14 | 0 | 1.12 | 0.162 | 1353.9 | 147.46 | -0.03 | 1353.9 | 1.055 | 237 | 0 | 0 | 0 | 227.6 | -0.4 | 229.5 | 39.73 | 29.37 | 7.41 | 0 | 200 | 0.53 | 4.47 | 4.19 | 1623.45 | 8.1 | 100 | 59.6 | 60 | 21 | 21 | 1338.8 | 1460 | 0 | -0.0003 | 650 | 1.266 | 35.14 | 44.49 | 44.5 | 0 | 0 | 0 | 0 | 0 | 0 | 0 | 0 | 0 | 0 | 2 | 134.94 | 33.56 | 179 | 7307.5 | 735.4 | 0
等径 | 7.8 | 100 | 1.06 | 0.151 | 7.9 | 1343 | 0 | 1756.15 | 25 | 0 | 14 | 0 | 1.12 | 0.162 | 1353.9 | 147.46 | -0.03 | 1353.9 | 1.055 | 237 | 0 | 0 | 0 | 227.6 | -0.4 | 229.5 | 39.73 | 29.37 | 7.41 | 0 | 200 | 0.53 | 4.47 | 4.19 | 1623.45 | 8.1 | 100 | 59.6 | 60 | 21 | 21 | 1338.8 | 1460 | 0 | -0.0003 | 650 | 1.266 | 35.14 | 44.49 | 44.5 | 0 | 0 | 0 | 0 | 0 | 0 | 0 | 0 | 0 | 0 | 2 | 134.94 | 33.56 | 179 | 7307.5 | 735.4 | 0
等径 | 7.8 | 100 | 1.06 | 0.151 | 7.9 | 1343 | 0 | 1754.91 | 76 | 0 | 14 | 0 | 1.12 | 0.161 | 1355 | 147.63 | -0.03 | 1355 | 1.055 | 237 | 0 | 0 | 0 | 227.7 | -0.3 | 232.2 | 39.73 | 29.37 | 7.41 | 0 | 200 | 0.56 | 4.5 | 4.28 | 1627.52 | 8.1 | 100 | 59.6 | 60 | 21.2 | 21 | 1338.9 | 1460 | 0 | -0.0005 | 650 | 1.268 | 35.14 | 44.56 | 44.51 | 0 | 0 | 0 | 0 | 0 | 0 | 0 | 0 | 0 | 0 | 2 | 135.07 | 33.43 | 179 | 7308.3 | 735.5 | 0
等径 | 7.8 | 99.9 | 1.12 | 0.151 | 7.9 | 1343.1 | 0 | 1753.68 | 55 | 0 | 14 | 0 | 1.12 | 0.167 | 1356.1 | 147.79 | -0.05 | 1356.1 | 1.055 | 237 | 0 | 0 | 0 | 227.7 | -0.3 | 238 | 39.76 | 29.37 | 7.41 | 0 | 200 | 0.48 | 4.51 | 4.37 | 1623.45 | 8.1 | 100 | 59.6 | 60 | 21 | 21 | 1339 | 1460 | 0 | -0.0011 | 650 | 1.268 | 35.12 | 44.53 | 44.5 | 0 | 0 | 0 | 0 | 0 | 0 | 0 | 0 | 0 | 0 | 2 | 135.2 | 33.3 | 179 | 7309 | 735.6 | 0
等径 | 7.8 | 99.9 | 1.09 | 0.151 | 7.9 | 1343.2 | 0 | 1754.91 | 52 | 0 | 14 | 0 | 1.12 | 0.164 | 1357.1 | 147.96 | -0.04 | 1357.1 | 1.055 | 237 | 0 | 0 | 0 | 227.7 | -0.3 | 238.1 | 39.66 | 29.37 | 7.41 | 0 | 200 | 0.63 | 4.49 | 4.43 | 1615.31 | 8.1 | 100 | 59.6 | 60 | 21.2 | 21 | 1339.3 | 1460 | 0 | -0.001 | 650 | 1.264 | 35.14 | 44.42 | 44.51 | 0 | 0 | 0 | 0 | 0 | 0 | 0 | 0 | 0 | 0 | 2 | 135.24 | 33.26 | 179 | 7309.7 | 735.6 | 0
等径 | 7.8 | 99.9 | 1.1 | 0.151 | 7.9 | 1343.2 | 0 | 1758.62 | 2 | 0 | 14 | 0 | 1.12 | 0.168 | 1358.2 | 148.12 | -0.01 | 1358.2 | 1.055 | 237 | 0 | 0 | 0 | 227.7 | -0.3 | 230.1 | 39.68 | 29.37 | 7.41 | 0 | 200 | 0.67 | 4.45 | 4.47 | 1619.38 | 8.1 | 100 | 59.6 | 60 | 21.1 | 21 | 1339.4 | 1460 | 0 | 0.0003 | 650 | 1.268 | 35.13 | 44.54 | 44.51 | 0 | 0 | 0 | 0 | 0 | 0 | 0 | 0 | 0 | 0 | 2 | 135.4 | 33.1 | 179.1 | 7310.5 | 735.7 | 0
等径 | 7.8 | 99.9 | 1.09 | 0.151 | 7.9 | 1343.2 | 0 | 1758.62 | 101 | 0 | 14 | 0 | 1.12 | 0.166 | 1359.4 | 148.29 | -0.01 | 1359.4 | 1.055 | 237 | 0 | 0 | 0 | 227.8 | -0.2 | 226.7 | 39.7 | 29.37 | 7.41 | 0 | 200 | 0.5 | 4.37 | 4.48 | 1623.45 | 8.1 | 100 | 59.6 | 60 | 21 | 21 | 1339.6 | 1460 | 0 | -0.0003 | 650 | 1.266 | 35.13 | 44.47 | 44.51 | 0 | 0 | 0 | 0 | 0 | 0 | 0 | 0 | 0 | 0 | 2 | 135.49 | 33.01 | 179.1 | 7311.2 | 735.8 | 0
等径 | 7.8 | 99.9 | 1.12 | 0.151 | 7.9 | 1343.2 | 0 | 1754.91 | 57 | 0 | 14 | 0 | 1.12 | 0.169 | 1360.8 | 148.51 | 0 | 1360.8 | 1.055 | 237 | 0 | 0 | 0 | 227.9 | -0.1 | 229.9 | 39.61 | 29.37 | 7.41 | 0 | 200 | 0.5 | 4.28 | 4.44 | 1639.73 | 8.1 | 100 | 59.6 | 60 | 21 | 21 | 1340 | 1460 | 0 | -0.0005 | 650 | 1.265 | 35.13 | 44.44 | 44.51 | 0 | 0 | 0 | 0 | 0 | 0 | 0 | 0 | 0 | 0 | 2 | 135.62 | 32.88 | 179.1 | 7312.1 | 735.9 | 0
等径 | 7.8 | 100 | 1.1 | 0.151 | 7.9 | 1343.2 | 0 | 1753.68 | 43 | 0 | 14 | 0 | 1.12 | 0.163 | 1361.5 | 148.62 | -0.01 | 1361.5 | 1.055 | 237 | 0 | 0 | 0 | 227.9 | -0.1 | 222 | 39.69 | 29.37 | 7.41 | 0 | 200 | 0.48 | 4.21 | 4.41 | 1615.31 | 8.1 | 100 | 59.6 | 60 | 21.1 | 21 | 1340 | 1460 | 0 | -0.0007 | 650 | 1.266 | 35.13 | 44.47 | 44.52 | 0 | 0 | 0 | 0 | 0 | 0 | 0 | 0 | 0 | 0 | 2 | 135.67 | 32.83 | 179.1 | 7312.7 | 736 | 0
等径 | 7.8 | 99.9 | 1.06 | 0.152 | 7.9 | 1343.1 | 0 | 1757.38 | 77 | 0 | 14 | 0 | 1.12 | 0.158 | 1362.8 | 148.81 | 0.01 | 1362.8 | 1.055 | 237 | 0 | 0 | 0 | 227.9 | -0.1 | 221.3 | 39.65 | 29.37 | 7.41 | 0 | 200 | 0.57 | 4.15 | 4.33 | 1635.66 | 8.1 | 100 | 59.6 | 60 | 21.2 | 21 | 1340.1 | 1460 | 0 | -0.0001 | 650 | 1.268 | 35.11 | 44.52 | 44.52 | 0 | 0 | 0 | 0 | 0 | 0 | 0 | 0 | 0 | 0 | 2 | 135.8 | 32.7 | 179.1 | 7313.4 | 736.1 | 0
等径 | 7.8 | 99.9 | 1.15 | 0.152 | 7.9 | 1343 | 0 | 1759.86 | 61 | 0 | 15 | 0 | 1.12 | 0.173 | 1363.6 | 148.95 | -0.02 | 1363.6 | 1.055 | 237 | 0 | 0 | 0 | 228 | 0 | 226.6 | 39.63 | 29.37 | 7.41 | 0 | 200 | 0.57 | 4.11 | 4.27 | 1623.45 | 8.2 | 100 | 59.6 | 60 | 21.1 | 21 | 1340.2 | 1460 | 0 | -0.0002 | 650 | 1.266 | 35.16 | 44.51 | 44.52 | 0 | 0 | 0 | 0 | 0 | 0 | 0 | 0 | 0 | 0 | 2 | 135.85 | 32.65 | 179.2 | 7314.1 | 736.2 | 0
等径 | 7.8 | 99.9 | 1.13 | 0.152 | 7.9 | 1342.9 | 0 | 1758.62 | 57 | 0 | 15 | 0 | 1.12 | 0.17 | 1365.2 | 149.19 | -0.01 | 1365.1 | 1.055 | 237 | 0 | 0 | 0 | 228 | 0 | 227.8 | 39.65 | 29.37 | 7.41 | 0 | 200 | 0.29 | 4.14 | 4.18 | 1619.38 | 8.1 | 100 | 59.5 | 60 | 21.1 | 21 | 1340.3 | 1460 | 0 | -0.0006 | 650 | 1.267 | 35.14 | 44.52 | 44.52 | 0 | 0 | 0 | 0 | 0 | 0 | 0 | 0 | 0 | 0 | 2 | 136.01 | 32.49 | 179.2 | 7315.1 | 736.3 | 0
等径 | 7.8 | 99.9 | 1.11 | 0.152 | 7.9 | 1342.9 | 0 | 1767.29 | 174 | 0 | 15 | 0 | 1.12 | 0.167 | 1366 | 149.3 | 0.01 | 1366 | 1.055 | 237 | 0 | 0 | 0 | 228 | 0 | 224.5 | 39.57 | 29.37 | 7.41 | 0 | 200 | 0.5 | 4.14 | 4.16 | 1623.45 | 8.1 | 100 | 59.6 | 60 | 21.1 | 21 | 1340.4 | 1460 | 0 | 0.0001 | 650 | 1.266 | 35.13 | 44.47 | 44.52 | 0 | 0 | 0 | 0 | 0 | 0 | 0 | 0 | 0 | 0 | 2 | 136.07 | 32.43 | 179.2 | 7315.6 | 736.3 | 0
等径 | 7.8 | 99.9 | 1.1 | 0.152 | 7.9 | 1342.9 | 0 | 1758.62 | 59 | 0 | 15 | 0 | 1.12 | 0.167 | 1366.8 | 149.42 | 0 | 1366.8 | 1.055 | 237 | 0 | 0 | 0 | 228 | 0 | 226 | 39.6 | 29.37 | 7.41 | 0 | 200 | 0.48 | 4.27 | 4.15 | 1627.52 | 8.1 | 100 | 59.5 | 60 | 21.1 | 21 | 1340.5 | 1460 | 0 | -0.0001 | 650 | 1.268 | 35.14 | 44.56 | 44.53 | 0 | 0 | 0 | 0 | 0 | 0 | 0 | 0 | 0 | 0 | 2 | 136.16 | 32.34 | 179.2 | 7316.1 | 736.4 | 0
等径 | 7.8 | 99.9 | 1.14 | 0.152 | 7.9 | 1342.9 | 0 | 1761.09 | 45 | 0 | 15 | 0 | 1.12 | 0.176 | 1368.2 | 149.65 | 0 | 1368.2 | 1.055 | 237 | 0 | 0 | 0 | 228.1 | 0.1 | 228 | 39.64 | 29.37 | 7.41 | 0 | 200 | 0.56 | 4.3 | 4.17 | 1615.31 | 8.1 | 100 | 59.5 | 60 | 21 | 21 | 1340.7 | 1460 | 0 | 0.0003 | 650 | 1.267 | 35.14 | 44.52 | 44.53 | 0 | 0 | 0 | 0 | 0 | 0 | 0 | 0 | 0 | 0 | 2 | 136.3 | 32.2 | 179.2 | 7317 | 736.5 | 0
等径 | 7.8 | 99.9 | 1.18 | 0.152 | 7.9 | 1343 | 0 | 1759.86 | 55 | 0 | 15 | 0 | 1.12 | 0.18 | 1369.2 | 149.81 | 0 | 1369.2 | 1.055 | 237 | 0 | 0 | 0 | 228.1 | 0.1 | 228.8 | 39.62 | 29.37 | 7.41 | 0 | 200 | 0.59 | 4.38 | 4.22 | 1635.66 | 8.1 | 100 | 59.5 | 60 | 21.1 | 21 | 1340.8 | 1460 | 0 | 0.0002 | 650 | 1.268 | 35.13 | 44.54 | 44.53 | 0 | 0 | 0 | 0 | 0 | 0 | 0 | 0 | 0 | 0 | 2 | 136.43 | 32.07 | 179.3 | 7317.7 | 736.6 | 0
等径 | 7.8 | 99.9 | 1.14 | 0.152 | 7.9 | 1343 | 0 | 1761.09 | 85 | 0 | 15 | 0 | 1.12 | 0.169 | 1370.4 | 149.99 | 0.02 | 1370.4 | 1.055 | 237 | 0 | 0 | 0 | 228.2 | 0.2 | 231.2 | 39.66 | 29.37 | 7.41 | 0 | 200 | 0.67 | 4.34 | 4.26 | 1627.52 | 8.1 | 100 | 59.5 | 60 | 21 | 21 | 1341 | 1460 | 0 | 0.0001 | 650 | 1.267 | 35.15 | 44.54 | 44.54 | 0 | 0 | 0 | 0 | 0 | 0 | 0 | 0 | 0 | 0 | 2 | 136.51 | 31.99 | 179.3 | 7318.5 | 736.7 | 0
等径 | 7.8 | 99.9 | 1.15 | 0.152 | 7.9 | 1343.1 | 0 | 1758.62 | 219 | 0 | 15 | 0 | 1.12 | 0.176 | 1371.5 | 150.16 | 0.01 | 1371.5 | 1.055 | 237 | 0 | 0 | 0 | 228.1 | 0.1 | 232.8 | 39.6 | 29.37 | 7.41 | 0 | 200 | 0.63 | 4.35 | 4.31 | 1619.38 | 8.1 | 100 | 59.6 | 60 | 21.1 | 21 | 1341.2 | 1460 | 0 | 0.0005 | 650 | 1.266 | 35.15 | 44.5 | 44.54 | 0 | 0 | 0 | 0 | 0 | 0 | 0 | 0 | 0 | 0 | 2 | 136.64 | 31.86 | 179.3 | 7319.2 | 736.8 | 0
等径 | 7.8 | 99.9 | 1.07 | 0.153 | 7.9 | 1343.1 | 0 | 1768.53 | 42 | 0 | 15 | 0 | 1.12 | 0.166 | 1372.8 | 150.34 | 0.03 | 1372.8 | 1.055 | 237 | 0 | 0 | 0 | 228.1 | 0.1 | 232.2 | 39.61 | 29.37 | 7.41 | 0 | 200 | 0.8 | 4.41 | 4.34 | 1635.66 | 8.1 | 100 | 59.5 | 60 | 21.2 | 21 | 1341.3 | 1460 | 0 | 0.0002 | 650 | 1.267 | 35.15 | 44.54 | 44.55 | 0 | 0 | 0 | 0 | 0 | 0 | 0 | 0 | 0 | 0 | 2 | 136.76 | 31.74 | 179.3 | 7320 | 736.9 | 0
等径 | 7.8 | 99.9 | 1.2 | 0.153 | 7.9 | 1343.1 | 0 | 1761.09 | 89 | 0 | 15 | 0 | 1.12 | 0.182 | 1373.9 | 150.51 | 0.01 | 1373.9 | 1.056 | 237 | 0 | 0 | 0 | 228.2 | 0.2 | 232.8 | 39.66 | 29.37 | 7.41 | 0 | 200 | 0.96 | 4.43 | 4.37 | 1615.31 | 8.1 | 100 | 59.6 | 60 | 21 | 21 | 1341.5 | 1460 | 0 | 0.0009 | 650 | 1.265 | 35.15 | 44.46 | 44.55 | 0 | 0 | 0 | 0 | 0 | 0 | 0 | 0 | 0 | 0 | 2 | 136.88 | 31.62 | 179.4 | 7320.7 | 737 | 0
等径 | 7.8 | 99.9 | 1.09 | 0.153 | 7.9 | 1343.1 | 0 | 1759.86 | 92 | 0 | 15 | 0 | 1.12 | 0.17 | 1374.9 | 150.69 | 0.02 | 1374.9 | 1.056 | 237 | 0 | 0 | 0 | 228.1 | 0.1 | 235.3 | 39.66 | 29.37 | 7.41 | 0 | 200 | 0.61 | 4.37 | 4.39 | 1639.73 | 8.1 | 100 | 59.6 | 60 | 21.1 | 21 | 1341.6 | 1460 | 0 | 0 | 650 | 1.268 | 35.12 | 44.53 | 44.55 | 0 | 0 | 0 | 0 | 0 | 0 | 0 | 0 | 0 | 0 | 2 | 136.97 | 31.53 | 179.4 | 7321.4 | 737 | 0
等径 | 7.8 | 99.9 | 1.13 | 0.153 | 7.9 | 1343.2 | 0 | 1767.29 | 79 | 0 | 15 | 0 | 1.12 | 0.168 | 1376.1 | 150.87 | 0.01 | 1376.1 | 1.056 | 237 | 0 | 0 | 0 | 228.2 | 0.2 | 232.5 | 39.63 | 29.37 | 7.41 | 0 | 200 | 0.72 | 4.36 | 4.4 | 1631.59 | 8.1 | 100 | 59.6 | 60 | 21 | 21 | 1341.8 | 1460 | 0 | -0.0001 | 650 | 1.267 | 35.14 | 44.52 | 44.56 | 0 | 0 | 0 | 0 | 0 | 0 | 0 | 0 | 0 | 0 | 2 | 137.06 | 31.44 | 179.4 | 7322.2 | 737.1 | 0
等径 | 7.8 | 99.9 | 1.16 | 0.153 | 7.9 | 1343.2 | 0 | 1763.57 | 40 | 0 | 15 | 0 | 1.12 | 0.178 | 1377.2 | 151.04 | 0.02 | 1377.2 | 1.056 | 237 | 0 | 0 | 0 | 228.2 | 0.2 | 229 | 39.57 | 29.37 | 7.41 | 0 | 200 | 0.6 | 4.34 | 4.39 | 1631.59 | 8.1 | 100 | 59.6 | 60 | 21 | 21 | 1342 | 1460 | 0 | 0.001 | 650 | 1.268 | 35.15 | 44.57 | 44.56 | 0 | 0 | 0 | 0 | 0 | 0 | 0 | 0 | 0 | 0 | 2 | 137.2 | 31.3 | 179.4 | 7322.9 | 737.2 | 0
等径 | 7.8 | 99.9 | 1.14 | 0.153 | 7.9 | 1343.1 | 0 | 1762.33 | 93 | 0 | 15 | 0 | 1.12 | 0.175 | 1377.8 | 151.13 | 0.04 | 1377.8 | 1.056 | 237 | 0 | 0 | 0 | 228.2 | 0.2 | 230.5 | 39.54 | 29.37 | 7.41 | 0 | 200 | 0.58 | 4.34 | 4.39 | 1639.73 | 8.1 | 100 | 59.6 | 60 | 21 | 21 | 1342 | 1460 | 0 | 0.0005 | 650 | 1.268 | 35.14 | 44.56 | 44.56 | 0 | 0 | 0 | 0 | 0 | 0 | 0 | 0 | 0 | 0 | 2 | 137.25 | 31.25 | 179.4 | 7323.3 | 737.3 | 0
等径 | 7.8 | 99.9 | 1.14 | 0.153 | 7.9 | 1343.1 | 0 | 1767.29 | 53 | 0 | 15 | 0 | 1.12 | 0.181 | 1379.8 | 151.44 | 0 | 1379.8 | 1.056 | 237 | 0 | 0 | 0 | 228.2 | 0.2 | 225.8 | 39.53 | 29.37 | 7.41 | 0 | 200 | 0.81 | 4.3 | 4.36 | 1639.73 | 8.1 | 100 | 59.5 | 60 | 21 | 21 | 1342.4 | 1460 | 0 | 0.0008 | 650 | 1.268 | 35.14 | 44.56 | 44.57 | 0 | 0 | 0 | 0 | 0 | 0 | 0 | 0 | 0 | 0 | 2 | 137.45 | 31.05 | 179.5 | 7324.6 | 737.4 | 0
等径 | 7.8 | 99.9 | 1.01 | 0.153 | 7.9 | 1343.1 | 0 | 1762.33 | 65 | 0 | 15 | 0 | 1.12 | 0.152 | 1380.5 | 151.55 | -0.03 | 1380.5 | 1.056 | 237 | 0 | 0 | 0 | 227.9 | -0.1 | 225.3 | 39.5 | 29.37 | 7.41 | 0 | 200 | 0.76 | 4.21 | 4.34 | 1635.66 | 8.1 | 100 | 59.5 | 60 | 21.2 | 21 | 1342.5 | 1460 | 0 | -0.0011 | 650 | 1.268 | 35.13 | 44.54 | 44.57 | 0 | 0 | 0 | 0 | 0 | 0 | 0 | 0 | 0 | 0 | 2 | 137.46 | 31.04 | 179.5 | 7325.1 | 737.5 | 0
等径 | 7.8 | 99.9 | 1.04 | 0.153 | 7.9 | 1343.1 | 0 | 1761.09 | 60 | 0 | 15 | 0 | 1.12 | 0.16 | 1381.6 | 151.72 | -0.03 | 1381.6 | 1.056 | 237 | 0 | 0 | 0 | 227.8 | -0.2 | 219.6 | 39.48 | 29.37 | 7.41 | 0 | 200 | 0.75 | 4.18 | 4.3 | 1627.52 | 8 | 100 | 59.6 | 60 | 21 | 21 | 1342.7 | 1460 | 0 | -0.0002 | 650 | 1.266 | 35.15 | 44.5 | 44.57 | 0 | 0 | 0 | 0 | 0 | 0 | 0 | 0 | 0 | 0 | 2 | 137.56 | 30.94 | 179.5 | 7325.8 | 737.6 | 0
等径 | 7.8 | 99.9 | 1.03 | 0.153 | 7.9 | 1343 | 0 | 1763.57 | 67 | 0 | 15 | 0 | 1.12 | 0.156 | 1382.6 | 151.88 | -0.04 | 1382.6 | 1.056 | 237 | 0 | 0 | 0 | 227.8 | -0.2 | 222.6 | 39.51 | 29.37 | 7.41 | 0 | 200 | 0.64 | 4.12 | 4.25 | 1631.59 | 8.1 | 100 | 59.6 | 60 | 21 | 21 | 1342.8 | 1460 | 0 | -0.0009 | 650 | 1.266 | 35.16 | 44.51 | 44.57 | 0 | 0 | 0 | 0 | 0 | 0 | 0 | 0 | 0 | 0 | 2 | 137.68 | 30.82 | 179.5 | 7326.5 | 737.7 | 0
等径 | 7.8 | 99.9 | 1.15 | 0.154 | 7.9 | 1342.9 | 0 | 1766.05 | 64 | 0 | 15 | 0 | 1.12 | 0.177 | 1383.9 | 152.08 | -0.01 | 1383.9 | 1.056 | 237 | 0 | 0 | 0 | 227.9 | -0.1 | 224.9 | 39.5 | 29.37 | 7.41 | 0 | 200 | 0.57 | 4.05 | 4.18 | 1631.59 | 8.1 | 100 | 59.6 | 60 | 21.2 | 21 | 1343 | 1460 | 0 | 0.0002 | 650 | 1.267 | 35.14 | 44.52 | 44.57 | 0 | 0 | 0 | 0 | 0 | 0 | 0 | 0 | 0 | 0 | 2 | 137.8 | 30.7 | 179.5 | 7327.4 | 737.8 | 0
等径 | 7.8 | 99.9 | 1.1 | 0.154 | 7.9 | 1342.9 | 0 | 1766.05 | 62 | 0 | 15 | 0 | 1.12 | 0.176 | 1384.8 | 152.22 | -0.02 | 1384.8 | 1.056 | 237 | 0 | 0 | 0 | 227.8 | -0.2 | 227.3 | 39.47 | 29.37 | 7.41 | 0 | 200 | 0.89 | 4.05 | 4.13 | 1627.52 | 8.1 | 100 | 59.6 | 60 | 21 | 21 | 1343.1 | 1460 | 0 | -0.0002 | 650 | 1.266 | 35.17 | 44.53 | 44.57 | 0 | 0 | 0 | 0 | 0 | 0 | 0 | 0 | 0 | 0 | 2 | 137.86 | 30.64 | 179.6 | 7328 | 737.8 | 0
等径 | 7.8 | 99.9 | 1.08 | 0.154 | 7.9 | 1342.9 | 0 | 1769.78 | 69 | 0 | 15 | 0 | 1.12 | 0.169 | 1385.9 | 152.4 | -0.03 | 1385.9 | 1.056 | 237 | 0 | 0 | 0 | 227.8 | -0.2 | 224.9 | 39.48 | 29.37 | 7.41 | 0 | 200 | 0.53 | 4.13 | 4.1 | 1627.52 | 8.1 | 100 | 59.6 | 60 | 21.1 | 21 | 1343.2 | 1460 | 0 | -0.0009 | 650 | 1.267 | 35.16 | 44.55 | 44.57 | 0 | 0 | 0 | 0 | 0 | 0 | 0 | 0 | 0 | 0 | 2 | 138.01 | 30.49 | 179.6 | 7328.7 | 737.9 | 0
等径 | 7.8 | 99.9 | 1.13 | 0.154 | 7.9 | 1342.8 | 0 | 1767.29 | 69 | 0 | 15 | 0 | 1.12 | 0.179 | 1387.2 | 152.59 | 0.01 | 1387.2 | 1.056 | 237 | 0 | 0 | 0 | 227.9 | -0.1 | 224.6 | 39.44 | 29.37 | 7.41 | 0 | 200 | 0.61 | 4.15 | 4.08 | 1627.52 | 8.1 | 100 | 59.6 | 60 | 21.1 | 21 | 1343.2 | 1460 | 0 | 0.0008 | 650 | 1.267 | 35.16 | 44.55 | 44.58 | 0 | 0 | 0 | 0 | 0 | 0 | 0 | 0 | 0 | 0 | 2 | 138.1 | 30.4 | 179.6 | 7329.6 | 738 | 0
等径 | 7.8 | 99.9 | 1.11 | 0.154 | 7.9 | 1342.9 | 0 | 1773.51 | 207 | 0 | 15 | 0 | 1.12 | 0.172 | 1388.1 | 152.73 | 0 | 1388.1 | 1.056 | 237 | 0 | 0 | 0 | 227.9 | -0.1 | 225.5 | 39.43 | 29.37 | 7.41 | 0 | 200 | 0.8 | 4.35 | 4.09 | 1647.86 | 8.2 | 100 | 59.5 | 60 | 21 | 21 | 1343.3 | 1460 | 0 | 0 | 650 | 1.268 | 35.15 | 44.57 | 44.58 | 0 | 0 | 0 | 0 | 0 | 0 | 0 | 0 | 0 | 0 | 2 | 138.21 | 30.29 | 179.6 | 7330.2 | 738.1 | 0
等径 | 7.8 | 99.9 | 1.18 | 0.154 | 7.9 | 1342.9 | 0 | 1772.27 | 75 | 0 | 15 | 0 | 1.12 | 0.179 | 1389.4 | 152.93 | -0.02 | 1389.4 | 1.056 | 237 | 0 | 0 | 0 | 228 | 0 | 223 | 39.4 | 29.37 | 7.41 | 0 | 200 | 0.62 | 4.35 | 4.16 | 1631.59 | 8.1 | 100 | 59.6 | 60 | 21.1 | 21 | 1343.6 | 1460 | 0 | -0.0006 | 650 | 1.268 | 35.14 | 44.56 | 44.58 | 0 | 0 | 0 | 0 | 0 | 0 | 0 | 0 | 0 | 0 | 2 | 138.28 | 30.22 | 179.6 | 7331 | 738.2 | 0
等径 | 7.8 | 99.9 | 1.19 | 0.154 | 7.9 | 1343 | 0 | 1772.27 | 3 | 0 | 15 | 0 | 1.12 | 0.185 | 1390.5 | 153.1 | 0 | 1390.5 | 1.056 | 237 | 0 | 0 | 0 | 228 | 0 | 222.5 | 39.45 | 29.37 | 7.41 | 0 | 200 | 0.89 | 4.45 | 4.25 | 1635.66 | 8.1 | 100 | 59.6 | 60 | 21 | 21 | 1343.9 | 1460 | 0 | 0.0009 | 650 | 1.268 | 35.14 | 44.56 | 44.58 | 0 | 0 | 0 | 0 | 0 | 0 | 0 | 0 | 0 | 0 | 2 | 138.45 | 30.05 | 179.7 | 7331.8 | 738.3 | 0
等径 | 7.8 | 99.9 | 1.16 | 0.154 | 7.9 | 1343.1 | 0 | 1769.78 | 66 | 0 | 15 | 0 | 1.12 | 0.182 | 1391.5 | 153.26 | 0.03 | 1391.5 | 1.056 | 237 | 0 | 0 | 0 | 228 | 0 | 225 | 39.38 | 29.37 | 7.41 | 0 | 200 | 0.58 | 4.58 | 4.34 | 1635.66 | 8.1 | 100 | 59.6 | 60 | 21 | 21 | 1344.2 | 1460 | 0 | 0.0006 | 650 | 1.268 | 35.16 | 44.58 | 44.59 | 0 | 0 | 0 | 0 | 0 | 0 | 0 | 0 | 0 | 0 | 2 | 138.48 | 30.02 | 179.7 | 7332.4 | 738.4 | 0
等径 | 7.8 | 99.9 | 1.08 | 0.154 | 7.9 | 1343.2 | 0 | 1768.53 | 39 | 0 | 15 | 0 | 1.12 | 0.17 | 1392.6 | 153.43 | 0 | 1392.6 | 1.056 | 237 | 0 | 0 | 0 | 228 | 0 | 225.6 | 39.4 | 29.37 | 7.41 | 0 | 200 | 0.71 | 4.56 | 4.42 | 1643.8 | 8.1 | 100 | 59.6 | 60 | 21 | 21 | 1344.3 | 1460 | 0 | -0.0007 | 650 | 1.269 | 35.17 | 44.63 | 44.59 | 0 | 0 | 0 | 0 | 0 | 0 | 0 | 0 | 0 | 0 | 2 | 138.6 | 29.9 | 179.7 | 7333.1 | 738.5 | 0
等径 | 7.8 | 100 | 1.09 | 0.154 | 7.9 | 1343.3 | 0 | 1771.02 | 64 | 0 | 15 | 0 | 1.12 | 0.169 | 1393.8 | 153.62 | 0 | 1393.8 | 1.056 | 237 | 0 | 0 | 0 | 228 | 0 | 222.7 | 39.39 | 29.37 | 7.41 | 0 | 200 | 0.64 | 4.56 | 4.5 | 1639.73 | 8.1 | 100 | 59.5 | 60 | 21.1 | 21 | 1344.5 | 1460 | 0 | 0.0002 | 650 | 1.269 | 35.15 | 44.61 | 44.59 | 0 | 0 | 0 | 0 | 0 | 0 | 0 | 0 | 0 | 0 | 2 | 138.7 | 29.8 | 179.7 | 7334 | 738.5 | 0
等径 | 7.8 | 99.9 | 1.16 | 0.155 | 7.9 | 1343.3 | 0 | 1772.27 | 34 | 0 | 15 | 0 | 1.12 | 0.184 | 1394.8 | 153.77 | 0 | 1394.8 | 1.056 | 237 | 0 | 0 | 0 | 228.1 | 0.1 | 222.8 | 39.29 | 29.37 | 7.41 | 0 | 200 | 0.59 | 4.58 | 4.54 | 1647.86 | 8.2 | 100 | 59.5 | 60 | 21 | 21 | 1344.8 | 1460 | 0 | 0.0006 | 650 | 1.269 | 35.17 | 44.63 | 44.59 | 0 | 0 | 0 | 0 | 0 | 0 | 0 | 0 | 0 | 0 | 2 | 138.78 | 29.72 | 179.7 | 7334.6 | 738.6 | 0
等径 | 7.8 | 99.9 | 1.1 | 0.155 | 7.9 | 1343.3 | 0 | 1772.27 | 65 | 0 | 15 | 0 | 1.12 | 0.177 | 1395.9 | 153.95 | 0.01 | 1395.9 | 1.056 | 237 | 0 | 0 | 0 | 228 | 0 | 222.4 | 39.33 | 29.37 | 7.41 | 0 | 200 | 0.66 | 4.48 | 4.56 | 1639.73 | 8.1 | 100 | 59.5 | 60 | 21.2 | 21 | 1345 | 1460 | 0 | -0.0002 | 650 | 1.268 | 35.15 | 44.57 | 44.6 | 0 | 0 | 0 | 0 | 0 | 0 | 0 | 0 | 0 | 0 | 2 | 138.91 | 29.59 | 179.8 | 7335.3 | 738.7 | 0
等径 | 7.8 | 99.9 | 1.12 | 0.155 | 7.9 | 1343.3 | 0 | 1771.02 | 47 | 0 | 15 | 0 | 1.12 | 0.169 | 1397 | 154.12 | 0 | 1397 | 1.056 | 237 | 0 | 0 | 0 | 228.1 | 0.1 | 224.1 | 39.35 | 29.37 | 7.41 | 0 | 200 | 0.8 | 4.39 | 4.55 | 1627.52 | 8.1 | 100 | 59.5 | 60 | 21 | 21 | 1345.2 | 1460 | 0 | -0.0002 | 650 | 1.269 | 35.16 | 44.62 | 44.6 | 0 | 0 | 0 | 0 | 0 | 0 | 0 | 0 | 0 | 0 | 2 | 139.06 | 29.44 | 179.8 | 7336.1 | 738.8 | 0
等径 | 7.8 | 100 | 1.17 | 0.155 | 7.9 | 1343.3 | 0 | 1773.51 | 57 | 0 | 15 | 0 | 1.12 | 0.182 | 1398.2 | 154.3 | 0.05 | 1398.1 | 1.056 | 237 | 0 | 0 | 0 | 228.2 | 0.2 | 230.2 | 39.46 | 29.37 | 7.41 | 0 | 200 | 0.75 | 4.32 | 4.51 | 1639.73 | 8.1 | 100 | 59.5 | 60 | 21.2 | 21 | 1345.4 | 1460 | 0 | 0.0015 | 650 | 1.269 | 35.17 | 44.63 | 44.61 | 0 | 0 | 0 | 0 | 0 | 0 | 0 | 0 | 0 | 0 | 2 | 139.16 | 29.34 | 179.8 | 7336.8 | 738.9 | 0
等径 | 7.8 | 99.9 | 1.12 | 0.155 | 7.9 | 1343.2 | 0 | 1774.76 | 87 | 0 | 15 | 0 | 1.12 | 0.175 | 1399.2 | 154.47 | 0.01 | 1399.2 | 1.056 | 237 | 0 | 0 | 0 | 228.2 | 0.2 | 237.7 | 39.41 | 29.37 | 7.41 | 0 | 200 | 0.77 | 4.29 | 4.46 | 1647.86 | 8.1 | 100 | 59.6 | 60 | 21.1 | 21 | 1345.6 | 1460 | 0 | 0 | 650 | 1.266 | 35.16 | 44.51 | 44.61 | 0 | 0 | 0 | 0 | 0 | 0 | 0 | 0 | 0 | 0 | 2 | 139.26 | 29.24 | 179.8 | 7337.5 | 739 | 0
等径 | 7.8 | 99.9 | 1.16 | 0.155 | 7.9 | 1343.1 | 0 | 1774.76 | 64 | 0 | 15 | 0 | 1.12 | 0.185 | 1400.5 | 154.66 | 0.02 | 1400.5 | 1.056 | 237 | 0 | 0 | 0 | 228.2 | 0.3 | 240.1 | 39.43 | 29.37 | 7.41 | 0 | 200 | 0.76 | 4.23 | 4.38 | 1635.66 | 8.1 | 100 | 59.5 | 60 | 21 | 21 | 1345.8 | 1460 | 0 | 0.0008 | 650 | 1.269 | 35.15 | 44.61 | 44.61 | 0 | 0 | 0 | 0 | 0 | 0 | 0 | 0 | 0 | 0 | 2 | 139.4 | 29.1 | 179.9 | 7338.3 | 739.1 | 0
等径 | 7.8 | 99.9 | 1.23 | 0.155 | 7.9 | 1343.1 | 0 | 1772.27 | 78 | 0 | 15 | 0 | 1.12 | 0.189 | 1401.6 | 154.84 | 0.03 | 1401.6 | 1.057 | 237 | 0 | 0 | 0 | 228.3 | 0.3 | 240.4 | 39.42 | 29.37 | 7.41 | 0 | 200 | 0.93 | 4.21 | 4.32 | 1631.59 | 8.1 | 100 | 59.5 | 60 | 21.1 | 21 | 1346.1 | 1460 | 0 | 0.0007 | 650 | 1.268 | 35.14 | 44.56 | 44.62 | 0 | 0 | 0 | 0 | 0 | 0 | 0 | 0 | 0 | 0 | 2 | 139.52 | 28.98 | 179.9 | 7339 | 739.2 | 0
等径 | 7.8 | 99.9 | 1.19 | 0.155 | 7.9 | 1343 | 0 | 1772.27 | 61 | 0 | 15 | 0 | 1.12 | 0.188 | 1402.5 | 154.99 | 0.04 | 1402.5 | 1.057 | 237 | 0 | 0 | 0 | 228.3 | 0.3 | 239.3 | 39.41 | 29.37 | 7.41 | 0 | 200 | 0.61 | 4.18 | 4.28 | 1635.66 | 8.1 | 100 | 59.6 | 60 | 21.2 | 21 | 1346.2 | 1460 | 0 | 0.0017 | 650 | 1.266 | 35.17 | 44.53 | 44.62 | 0 | 0 | 0 | 0 | 0 | 0 | 0 | 0 | 0 | 0 | 2 | 139.61 | 28.89 | 179.9 | 7339.6 | 739.2 | 0
等径 | 7.8 | 100 | 1.14 | 0.155 | 7.9 | 1343 | 0 | 1774.76 | 30 | 0 | 15 | 0 | 1.12 | 0.176 | 1403.8 | 155.19 | 0.01 | 1403.8 | 1.057 | 237 | 0 | 0 | 0 | 228.2 | 0.2 | 235.6 | 39.33 | 29.37 | 7.41 | 0 | 200 | 0.75 | 4.16 | 4.23 | 1639.73 | 8.1 | 100 | 59.6 | 60 | 21 | 21 | 1346.6 | 1460 | 0 | -0.0001 | 650 | 1.268 | 35.19 | 44.62 | 44.63 | 0 | 0 | 0 | 0 | 0 | 0 | 0 | 0 | 0 | 0 | 2 | 139.7 | 28.8 | 179.9 | 7340.4 | 739.3 | 0
等径 | 7.8 | 100 | 1.23 | 0.156 | 7.9 | 1343 | 0 | 1776.01 | 253 | 0 | 15 | 0 | 1.12 | 0.191 | 1405 | 155.37 | 0.03 | 1405 | 1.057 | 237 | 0 | 0 | 0 | 228.4 | 0.4 | 227.6 | 39.33 | 29.37 | 7.41 | 0 | 200 | 0.81 | 4.13 | 4.2 | 1639.73 | 8.1 | 100 | 59.5 | 60 | 21.2 | 21 | 1346.9 | 1460 | 0 | 0.0009 | 650 | 1.269 | 35.18 | 44.64 | 44.63 | 0 | 0 | 0 | 0 | 0 | 0 | 0 | 0 | 0 | 0 | 2 | 139.83 | 28.67 | 179.9 | 7341.2 | 739.4 | 0
等径 | 7.8 | 99.9 | 1.19 | 0.156 | 7.9 | 1342.9 | 0 | 1774.76 | 59 | 0 | 15 | 0 | 1.12 | 0.19 | 1406.1 | 155.55 | 0.05 | 1406.1 | 1.057 | 237 | 0 | 0 | 0 | 228.4 | 0.4 | 222.4 | 39.36 | 29.37 | 7.41 | 0 | 200 | 1.11 | 4.11 | 4.17 | 1631.59 | 8.1 | 100 | 59.6 | 60 | 21.1 | 21 | 1347.2 | 1460 | 0 | 0.0014 | 650 | 1.27 | 35.17 | 44.67 | 44.64 | 0 | 0 | 0 | 0 | 0 | 0 | 0 | 0 | 0 | 0 | 2 | 139.92 | 28.58 | 180 | 7341.9 | 739.5 | 0
等径 | 7.8 | 99.9 | 1.15 | 0.156 | 7.9 | 1342.9 | 0 | 1774.76 | 12 | 0 | 15 | 0 | 1.12 | 0.185 | 1407.2 | 155.74 | 0.02 | 1407.2 | 1.057 | 237 | 0 | 0 | 0 | 228.2 | 0.3 | 227.6 | 39.36 | 29.37 | 7.41 | 0 | 200 | 0.72 | 4.09 | 4.14 | 1651.93 | 8.1 | 100 | 59.6 | 60 | 21 | 21 | 1347.5 | 1460 | 0 | 0.0003 | 650 | 1.269 | 35.19 | 44.66 | 44.64 | 0 | 0 | 0 | 0 | 0 | 0 | 0 | 0 | 0 | 0 | 2 | 140.04 | 28.46 | 180 | 7342.7 | 739.6 | 0
等径 | 7.8 | 99.9 | 1.2 | 0.156 | 7.9 | 1342.9 | 0 | 1772.27 | 72 | 0 | 15 | 0 | 1.12 | 0.184 | 1408.4 | 155.9 | 0 | 1408.4 | 1.057 | 237 | 0 | 0 | 0 | 228.3 | 0.3 | 224.8 | 39.29 | 29.37 | 7.41 | 0 | 200 | 0.93 | 4.06 | 4.12 | 1643.8 | 8.1 | 100 | 59.6 | 60 | 21 | 21 | 1347.8 | 1460 | 0 | 0.0002 | 650 | 1.269 | 35.15 | 44.61 | 44.64 | 0 | 0 | 0 | 0 | 0 | 0 | 0 | 0 | 0 | 0 | 2 | 140.1 | 28.4 | 180 | 7343.4 | 739.7 | 0
等径 | 7.8 | 99.9 | 1.14 | 0.156 | 7.9 | 1342.9 | 0 | 1777.26 | 43 | 0 | 15 | 0 | 1.12 | 0.18 | 1409.5 | 156.09 | 0.03 | 1409.5 | 1.057 | 237 | 0 | 0 | 0 | 228.2 | 0.3 | 219.3 | 39.19 | 29.37 | 7.41 | 0 | 200 | 0.71 | 4.03 | 4.09 | 1651.93 | 8.1 | 100 | 59.6 | 60 | 21.2 | 21 | 1348.2 | 1460 | 0 | 0.001 | 650 | 1.269 | 35.21 | 44.68 | 44.65 | 0 | 0 | 0 | 0 | 0 | 0 | 0 | 0 | 0 | 0 | 2 | 140.17 | 28.33 | 180 | 7344.1 | 739.8 | 0
等径 | 7.8 | 100 | 1.11 | 0.157 | 7.9 | 1342.8 | 0 | 1777.26 | 78 | 0 | 15 | 0 | 1.12 | 0.175 | 1410.6 | 156.27 | 0 | 1410.6 | 1.057 | 237 | 0 | 0 | 0 | 228.2 | 0.2 | 219.7 | 39.18 | 29.37 | 7.41 | 0 | 200 | 0.48 | 3.99 | 4.07 | 1656 | 8.1 | 100 | 59.5 | 60 | 21.2 | 21 | 1348.5 | 1460 | 0 | -0.0006 | 650 | 1.269 | 35.17 | 44.63 | 44.65 | 0 | 0 | 0 | 0 | 0 | 0 | 0 | 0 | 0 | 0 | 2 | 140.29 | 28.21 | 180 | 7344.9 | 739.9 | 0
等径 | 7.8 | 100 | 1.07 | 0.157 | 7.9 | 1342.8 | 0 | 1782.26 | 77 | 0 | 15 | 0 | 1.12 | 0.167 | 1411.9 | 156.46 | 0.01 | 1411.8 | 1.057 | 237 | 0 | 0 | 0 | 228.1 | 0.1 | 219.9 | 39.27 | 29.37 | 7.41 | 0 | 200 | 0.54 | 3.97 | 4.04 | 1639.73 | 8.1 | 100 | 59.6 | 60 | 21.1 | 21 | 1348.8 | 1460 | 0 | -0.0002 | 650 | 1.269 | 35.19 | 44.66 | 44.65 | 0 | 0 | 0 | 0 | 0 | 0 | 0 | 0 | 0 | 0 | 2 | 140.42 | 28.08 | 180.1 | 7345.6 | 739.9 | 0
等径 | 7.8 | 99.9 | 1.13 | 0.157 | 7.9 | 1342.8 | 0 | 1777.26 | 87 | 0 | 15 | 0 | 1.12 | 0.178 | 1412.9 | 156.62 | 0.01 | 1412.9 | 1.057 | 237 | 0 | 0 | 0 | 228.1 | 0.1 | 217.4 | 39.29 | 29.37 | 7.41 | 0 | 200 | 0.57 | 3.97 | 4.01 | 1627.52 | 8.1 | 100 | 59.6 | 60 | 21.2 | 21 | 1349 | 1460 | 0 | 0.0008 | 650 | 1.267 | 35.21 | 44.61 | 44.66 | 0 | 0 | 0 | 0 | 0 | 0 | 0 | 0 | 0 | 0 | 2 | 140.49 | 28.01 | 180.1 | 7346.3 | 740 | 0
等径 | 7.8 | 99.9 | 1.08 | 0.157 | 7.9 | 1342.7 | 0 | 1777.26 | 15 | 0 | 15 | 0 | 1.13 | 0.167 | 1414.2 | 156.84 | -0.01 | 1414.2 | 1.057 | 237 | 0 | 0 | 0 | 228 | 0 | 216.9 | 39.17 | 29.37 | 7.41 | 0 | 200 | 0.74 | 3.98 | 3.98 | 1643.8 | 8.1 | 100 | 59.6 | 60 | 21.2 | 21 | 1349.4 | 1460 | 0 | -0.0006 | 650 | 1.27 | 35.18 | 44.68 | 44.66 | 0 | 0 | 0 | 0 | 0 | 0 | 0 | 0 | 0 | 0 | 2 | 140.61 | 27.89 | 180.1 | 7347.2 | 740.1 | 0
等径 | 7.8 | 99.9 | 1.17 | 0.157 | 7.9 | 1342.7 | 0 | 1777.26 | 77 | 0 | 15 | 0 | 1.13 | 0.189 | 1415.1 | 156.97 | -0.01 | 1415.1 | 1.057 | 237 | 0 | 0 | 0 | 228.1 | 0.1 | 219.9 | 39.17 | 29.37 | 7.41 | 0 | 200 | 0.48 | 3.99 | 3.97 | 1627.52 | 8.1 | 100 | 59.5 | 60 | 21.2 | 21 | 1349.7 | 1460 | 0 | 0.0008 | 650 | 1.268 | 35.2 | 44.63 | 44.66 | 0 | 0 | 0 | 0 | 0 | 0 | 0 | 0 | 0 | 0 | 2 | 140.69 | 27.81 | 180.1 | 7347.8 | 740.2 | 0
等径 | 7.8 | 99.9 | 1.08 | 0.157 | 7.9 | 1342.7 | 0 | 1782.26 | 237 | 0 | 15 | 0 | 1.13 | 0.173 | 1416.2 | 157.15 | -0.02 | 1416.2 | 1.057 | 237 | 0 | 0 | 0 | 228 | 0 | 219.4 | 39.13 | 29.37 | 7.41 | 0 | 200 | 0.71 | 4.03 | 3.97 | 1656 | 8.2 | 100 | 59.5 | 60 | 21.2 | 21 | 1349.9 | 1460 | 0 | -0.001 | 650 | 1.269 | 35.17 | 44.63 | 44.66 | 0 | 0 | 0 | 0 | 0 | 0 | 0 | 0 | 0 | 0 | 2 | 140.81 | 27.69 | 180.1 | 7348.5 | 740.3 | 0
等径 | 7.8 | 99.9 | 1.08 | 0.157 | 7.9 | 1342.8 | 0 | 1782.26 | 71 | 0 | 15 | 0 | 1.13 | 0.174 | 1417.6 | 157.38 | -0.02 | 1417.6 | 1.057 | 237 | 0 | 0 | 0 | 227.9 | -0.1 | 227.3 | 39.19 | 29.37 | 7.41 | 0 | 200 | 0.7 | 4.07 | 4 | 1647.86 | 8.1 | 100 | 59.5 | 60 | 21.2 | 21 | 1350.3 | 1460 | 0 | -0.0011 | 650 | 1.269 | 35.2 | 44.67 | 44.67 | 0 | 0 | 0 | 0 | 0 | 0 | 0 | 0 | 0 | 0 | 2 | 140.96 | 27.54 | 180.2 | 7349.5 | 740.4 | 0
等径 | 7.8 | 99.9 | 1.16 | 0.157 | 7.9 | 1342.8 | 0 | 1779.76 | 74 | 0 | 15 | 0 | 1.13 | 0.178 | 1418.6 | 157.54 | -0.01 | 1418.6 | 1.057 | 237 | 0 | 0 | 0 | 228 | 0 | 228.1 | 39.18 | 29.37 | 7.41 | 0 | 200 | 0.82 | 4.19 | 4.02 | 1647.86 | 8.1 | 100 | 59.6 | 60 | 21.1 | 21 | 1350.4 | 1460 | 0 | -0.0001 | 650 | 1.269 | 35.2 | 44.67 | 44.67 | 0 | 0 | 0 | 0 | 0 | 0 | 0 | 0 | 0 | 0 | 2 | 141.06 | 27.44 | 180.2 | 7350.2 | 740.5 | 0
等径 | 7.8 | 99.9 | 1.14 | 0.157 | 7.9 | 1342.8 | 0 | 1777.26 | 65 | 0 | 15 | 0 | 1.13 | 0.177 | 1419.4 | 157.66 | -0.01 | 1419.4 | 1.057 | 237 | 0 | 0 | 0 | 228 | 0 | 233 | 39.16 | 29.37 | 7.41 | 0 | 200 | 0.54 | 4.25 | 4.05 | 1647.86 | 8.2 | 100 | 59.5 | 60 | 21 | 21 | 1350.6 | 1460 | 0 | -0.0008 | 650 | 1.27 | 35.18 | 44.68 | 44.67 | 0 | 0 | 0 | 0 | 0 | 0 | 0 | 0 | 0 | 0 | 2 | 141.16 | 27.34 | 180.2 | 7350.7 | 740.6 | 0
等径 | 7.8 | 99.9 | 1.14 | 0.158 | 7.9 | 1342.9 | 0 | 1781.01 | 77 | 0 | 15 | 0 | 1.13 | 0.176 | 1420.8 | 157.87 | 0 | 1420.8 | 1.057 | 237 | 0 | 0 | 0 | 228 | 0 | 235.4 | 39.24 | 29.37 | 7.41 | 0 | 200 | 0.38 | 4.29 | 4.12 | 1651.93 | 8.1 | 100 | 59.6 | 60 | 21 | 21 | 1350.9 | 1460 | 0 | -0.0003 | 650 | 1.271 | 35.19 | 44.73 | 44.68 | 0 | 0 | 0 | 0 | 0 | 0 | 0 | 0 | 0 | 0 | 2 | 141.29 | 27.21 | 180.2 | 7351.5 | 740.7 | 0
等径 | 7.8 | 99.9 | 1.17 | 0.158 | 7.9 | 1343 | 0 | 1778.51 | 70 | 0 | 15 | 0 | 1.13 | 0.176 | 1421.8 | 158.04 | -0.01 | 1421.8 | 1.057 | 237 | 0 | 0 | 0 | 228 | 0 | 239.6 | 39.17 | 29.37 | 7.41 | 0 | 200 | 0.49 | 4.36 | 4.2 | 1635.66 | 8.1 | 100 | 59.6 | 60 | 21.1 | 21 | 1351.2 | 1460 | 0 | -0.0003 | 650 | 1.27 | 35.19 | 44.69 | 44.68 | 0 | 0 | 0 | 0 | 0 | 0 | 0 | 0 | 0 | 0 | 2 | 141.36 | 27.14 | 180.2 | 7352.3 | 740.7 | 0
等径 | 7.8 | 99.9 | 1.08 | 0.158 | 7.9 | 1343 | 0 | 1783.51 | 28 | 0 | 15 | 0 | 1.13 | 0.171 | 1422.9 | 158.22 | 0 | 1422.9 | 1.057 | 237 | 0 | 0 | 0 | 227.9 | -0.1 | 232 | 39.22 | 29.37 | 7.41 | 0 | 200 | 0.63 | 4.38 | 4.26 | 1647.86 | 8.1 | 100 | 59.6 | 60 | 21.4 | 21 | 1351.4 | 1460 | 0 | -0.0001 | 650 | 1.268 | 35.21 | 44.65 | 44.68 | 0 | 0 | 0 | 0 | 0 | 0 | 0 | 0 | 0 | 0 | 2 | 141.48 | 27.02 | 180.3 | 7353 | 740.8 | 0
等径 | 7.8 | 99.9 | 1.17 | 0.158 | 7.9 | 1343.1 | 0 | 1786.02 | 41 | 0 | 15 | 0 | 1.13 | 0.189 | 1423.9 | 158.37 | 0 | 1423.9 | 1.057 | 237 | 0 | 0 | 0 | 228.1 | 0.1 | 230.4 | 39.14 | 29.37 | 7.41 | 0 | 200 | 0.93 | 4.37 | 4.31 | 1647.86 | 8.1 | 100 | 59.6 | 60 | 21 | 21 | 1351.6 | 1460 | 0 | 0.0007 | 650 | 1.268 | 35.18 | 44.61 | 44.68 | 0 | 0 | 0 | 0 | 0 | 0 | 0 | 0 | 0 | 0 | 2 | 141.58 | 26.92 | 180.3 | 7353.6 | 740.9 | 0
等径 | 7.8 | 99.9 | 1.07 | 0.158 | 7.9 | 1343.1 | 0 | 1786.02 | 17 | 0 | 15 | 0 | 1.13 | 0.171 | 1425.1 | 158.57 | -0.01 | 1425.1 | 1.058 | 237 | 0 | 0 | 0 | 228 | 0 | 228.2 | 39.2 | 29.37 | 7.41 | 0 | 200 | 0.79 | 4.4 | 4.35 | 1647.86 | 8.1 | 100 | 59.5 | 60 | 21.1 | 21 | 1352 | 1460 | 0 | -0.0007 | 650 | 1.269 | 35.2 | 44.67 | 44.68 | 0 | 0 | 0 | 0 | 0 | 0 | 0 | 0 | 0 | 0 | 2 | 141.71 | 26.79 | 180.3 | 7354.5 | 741 | 0
等径 | 7.8 | 99.9 | 1.18 | 0.158 | 7.9 | 1343.1 | 0 | 1781.01 | 77 | 0 | 15 | 0 | 1.13 | 0.181 | 1426 | 158.72 | -0.01 | 1426 | 1.058 | 237 | 0 | 0 | 0 | 228.1 | 0.1 | 230 | 39.19 | 29.37 | 7.41 | 0 | 200 | 0.59 | 4.4 | 4.37 | 1660.07 | 8.1 | 100 | 59.5 | 60 | 21 | 21 | 1352.2 | 1460 | 0 | -0.0004 | 650 | 1.267 | 35.2 | 44.6 | 44.69 | 0 | 0 | 0 | 0 | 0 | 0 | 0 | 0 | 0 | 0 | 2 | 141.8 | 26.7 | 180.3 | 7355.1 | 741.1 | 0
等径 | 7.8 | 99.9 | 1.14 | 0.158 | 7.9 | 1343.1 | 0 | 1779.76 | 79 | 0 | 15 | 0 | 1.13 | 0.177 | 1427.2 | 158.92 | 0 | 1427.2 | 1.058 | 237 | 0 | 0 | 0 | 228.1 | 0.1 | 230.6 | 39.17 | 29.37 | 7.41 | 0 | 200 | 0.7 | 4.37 | 4.39 | 1643.8 | 8.1 | 100 | 59.5 | 60 | 21 | 21 | 1352.5 | 1460 | 0 | -0.0004 | 650 | 1.268 | 35.19 | 44.62 | 44.69 | 0 | 0 | 0 | 0 | 0 | 0 | 0 | 0 | 0 | 0 | 2 | 141.93 | 26.57 | 180.3 | 7355.9 | 741.2 | 0
等径 | 7.8 | 99.9 | 1.08 | 0.158 | 7.9 | 1343.2 | 0 | 1782.26 | 82 | 0 | 15 | 0 | 1.13 | 0.174 | 1428.4 | 159.09 | 0.01 | 1428.4 | 1.058 | 237 | 0 | 0 | 0 | 228 | 0 | 230 | 39.13 | 29.37 | 7.41 | 0 | 200 | 0.89 | 4.34 | 4.39 | 1651.93 | 8.1 | 100 | 59.6 | 60 | 21.1 | 21 | 1352.7 | 1460 | 0 | 0.0001 | 650 | 1.27 | 35.18 | 44.68 | 44.69 | 0 | 0 | 0 | 0 | 0 | 0 | 0 | 0 | 0 | 0 | 2 | 141.98 | 26.52 | 180.4 | 7356.6 | 741.3 | 0
等径 | 7.8 | 99.9 | 1.16 | 0.158 | 7.9 | 1343.1 | 0 | 1782.26 | 44 | 0 | 15 | 0 | 1.13 | 0.183 | 1429.6 | 159.29 | 0.02 | 1429.6 | 1.058 | 237 | 0 | 0 | 0 | 228.1 | 0.1 | 226.8 | 39.06 | 29.37 | 7.41 | 0 | 200 | 1.53 | 4.32 | 4.39 | 1647.86 | 8.2 | 100 | 59.5 | 60 | 21.2 | 21 | 1353 | 1460 | 0 | 0.001 | 650 | 1.269 | 35.17 | 44.63 | 44.7 | 0 | 0 | 0 | 0 | 0 | 0 | 0 | 0 | 0 | 0 | 2 | 142.09 | 26.41 | 180.4 | 7357.4 | 741.4 | 0
等径 | 7.8 | 99.9 | 1.15 | 0.158 | 7.9 | 1343.1 | 0 | 1781.01 | 26 | 0 | 15 | 0 | 1.13 | 0.18 | 1430.8 | 159.47 | -0.01 | 1430.8 | 1.058 | 237 | 0 | 0 | 0 | 228.1 | 0.1 | 228.1 | 39.11 | 29.37 | 7.41 | 0 | 200 | 0.96 | 4.33 | 4.36 | 1672.28 | 8.2 | 100 | 59.5 | 60 | 21 | 21 | 1353.3 | 1460 | 0 | -0.0005 | 650 | 1.271 | 35.18 | 44.71 | 44.7 | 0 | 0 | 0 | 0 | 0 | 0 | 0 | 0 | 0 | 0 | 2 | 142.25 | 26.25 | 180.4 | 7358.2 | 741.4 | 0
等径 | 7.8 | 99.9 | 1.17 | 0.159 | 7.9 | 1343.1 | 0 | 1782.26 | 75 | 0 | 15 | 0 | 1.13 | 0.188 | 1431.8 | 159.63 | 0.01 | 1431.8 | 1.058 | 237 | 0 | 0 | 0 | 228.1 | 0.1 | 227.2 | 39.17 | 29.37 | 7.41 | 0 | 200 | 1.04 | 4.28 | 4.34 | 1647.86 | 8.2 | 100 | 59.5 | 60 | 21.2 | 21 | 1353.5 | 1460 | 0 | 0.0007 | 650 | 1.27 | 35.18 | 44.68 | 44.7 | 0 | 0 | 0 | 0 | 0 | 0 | 0 | 0 | 0 | 0 | 2 | 142.33 | 26.17 | 180.4 | 7358.8 | 741.5 | 0
等径 | 7.8 | 99.9 | 1.15 | 0.159 | 7.9 | 1343.1 | 0 | 1782.26 | 109 | 0 | 15 | 0 | 1.13 | 0.18 | 1432.9 | 159.81 | 0.02 | 1432.9 | 1.058 | 237 | 0 | 0 | 0 | 228.2 | 0.2 | 225.7 | 39.14 | 29.37 | 7.41 | 0 | 200 | 0.8 | 4.23 | 4.31 | 1651.93 | 8.1 | 100 | 59.6 | 60 | 21 | 21 | 1353.6 | 1460 | 0 | -0.0001 | 650 | 1.269 | 35.19 | 44.66 | 44.71 | 0 | 0 | 0 | 0 | 0 | 0 | 0 | 0 | 0 | 0 | 2 | 142.41 | 26.09 | 180.5 | 7359.5 | 741.6 | 0
等径 | 7.8 | 99.9 | 1.16 | 0.159 | 7.9 | 1343 | 0 | 1786.02 | 70 | 0 | 15 | 0 | 1.13 | 0.187 | 1434.1 | 160.02 | 0 | 1434.1 | 1.058 | 237 | 0 | 0 | 0 | 228.1 | 0.1 | 225 | 39.05 | 29.37 | 7.41 | 0 | 200 | 0.73 | 4.18 | 4.29 | 1651.93 | 8.1 | 100 | 59.5 | 60 | 21.2 | 21 | 1353.9 | 1460 | 0 | 0.0001 | 650 | 1.27 | 35.2 | 44.7 | 44.71 | 0 | 0 | 0 | 0 | 0 | 0 | 0 | 0 | 0 | 0 | 2 | 142.54 | 25.96 | 180.5 | 7360.4 | 741.7 | 0
等径 | 7.8 | 99.9 | 1.08 | 0.159 | 7.9 | 1343 | 0 | 1779.76 | 97 | 0 | 15 | 0 | 1.13 | 0.173 | 1435.2 | 160.2 | 0.03 | 1435.2 | 1.058 | 237 | 0 | 0 | 0 | 228.1 | 0.1 | 223 | 39.03 | 29.37 | 7.41 | 0 | 200 | 1.08 | 4.17 | 4.26 | 1647.86 | 8.1 | 100 | 59.5 | 60 | 21.3 | 21 | 1354.1 | 1460 | 0 | 0.0003 | 650 | 1.27 | 35.19 | 44.69 | 44.71 | 0 | 0 | 0 | 0 | 0 | 0 | 0 | 0 | 0 | 0 | 2 | 142.61 | 25.89 | 180.5 | 7361.1 | 741.8 | 0
等径 | 7.8 | 99.9 | 1.18 | 0.159 | 7.9 | 1343 | 0 | 1782.26 | 74 | 0 | 15 | 0 | 1.13 | 0.181 | 1436.2 | 160.37 | -0.01 | 1436.2 | 1.058 | 237 | 0 | 0 | 0 | 228.2 | 0.2 | 219.6 | 39.01 | 29.37 | 7.41 | 0 | 200 | 0.86 | 4.17 | 4.23 | 1660.07 | 8.1 | 100 | 59.5 | 60 | 21.2 | 21 | 1354.3 | 1460 | 0 | -0.0003 | 650 | 1.269 | 35.18 | 44.64 | 44.72 | 0 | 0 | 0 | 0 | 0 | 0 | 0 | 0 | 0 | 0 | 2 | 142.72 | 25.78 | 180.5 | 7361.8 | 741.9 | 0
等径 | 7.8 | 99.9 | 1.13 | 0.16 | 7.9 | 1343 | 0 | 1787.28 | 69 | 0 | 15 | 0 | 1.13 | 0.178 | 1437.4 | 160.55 | 0 | 1437.4 | 1.058 | 237 | 0 | 0 | 0 | 228.1 | 0.1 | 220.2 | 39.05 | 29.37 | 7.41 | 0 | 200 | 1.09 | 4.13 | 4.2 | 1651.93 | 8.1 | 100 | 59.6 | 60 | 21.1 | 21 | 1354.6 | 1460 | 0 | -0.0001 | 650 | 1.271 | 35.16 | 44.69 | 44.72 | 0 | 0 | 0 | 0 | 0 | 0 | 0 | 0 | 0 | 0 | 2 | 142.81 | 25.69 | 180.5 | 7362.5 | 742 | 0
等径 | 7.8 | 99.9 | 1.12 | 0.16 | 7.9 | 1342.9 | 0 | 1788.54 | 83 | 0 | 15 | 0 | 1.13 | 0.178 | 1438.6 | 160.75 | -0.01 | 1438.6 | 1.058 | 237 | 0 | 0 | 0 | 228 | 0 | 216.9 | 38.94 | 29.37 | 7.41 | 0 | 200 | 0.72 | 4.1 | 4.18 | 1647.86 | 8.1 | 100 | 59.6 | 60 | 21 | 21 | 1354.7 | 1460 | 0 | -0.0004 | 650 | 1.271 | 35.18 | 44.71 | 44.72 | 0 | 0 | 0 | 0 | 0 | 0 | 0 | 0 | 0 | 0 | 2 | 142.93 | 25.57 | 180.6 | 7363.3 | 742.1 | 0
等径 | 7.8 | 99.9 | 1.22 | 0.16 | 7.9 | 1342.9 | 0 | 1788.54 | 31 | 0 | 15 | 0 | 1.13 | 0.195 | 1439.5 | 160.89 | 0 | 1439.5 | 1.058 | 237 | 0 | 0 | 0 | 228.1 | 0.2 | 218.7 | 39.02 | 29.37 | 7.41 | 0 | 200 | 0.69 | 4.13 | 4.16 | 1664.14 | 8.3 | 100 | 59.6 | 60 | 21.1 | 21 | 1354.8 | 1460 | 0 | 0.0008 | 650 | 1.271 | 35.17 | 44.7 | 44.73 | 0 | 0 | 0 | 0 | 0 | 0 | 0 | 0 | 0 | 0 | 2 | 143.03 | 25.47 | 180.6 | 7363.9 | 742.1 | 0
等径 | 7.8 | 99.9 | 1.13 | 0.16 | 7.9 | 1342.9 | 0 | 1789.79 | 75 | 0 | 15 | 0 | 1.13 | 0.183 | 1440.8 | 161.09 | 0.01 | 1440.8 | 1.058 | 237 | 0 | 0 | 0 | 228.1 | 0.1 | 224.4 | 38.97 | 29.37 | 7.41 | 0 | 200 | 0.58 | 4.07 | 4.13 | 1656 | 8.3 | 100 | 59.6 | 60 | 21 | 21 | 1354.9 | 1460 | 0 | -0.0005 | 650 | 1.271 | 35.21 | 44.75 | 44.73 | 0 | 0 | 0 | 0 | 0 | 0 | 0 | 0 | 0 | 0 | 2 | 143.12 | 25.38 | 180.6 | 7364.7 | 742.2 | 0
等径 | 7.8 | 99.9 | 1.11 | 0.16 | 7.9 | 1342.9 | 0 | 1788.54 | 35 | 0 | 15 | 0 | 1.13 | 0.179 | 1442 | 161.29 | -0.02 | 1442 | 1.058 | 237 | 0 | 0 | 0 | 228 | 0 | 224.8 | 38.94 | 29.37 | 7.41 | 0 | 200 | 0.56 | 4.05 | 4.11 | 1668.21 | 8.1 | 100 | 59.5 | 60 | 21 | 21 | 1355.1 | 1460 | 0 | -0.0001 | 650 | 1.268 | 35.22 | 44.66 | 44.73 | 0 | 0 | 0 | 0 | 0 | 0 | 0 | 0 | 0 | 0 | 2 | 143.24 | 25.26 | 180.6 | 7365.6 | 742.3 | 0
等径 | 7.8 | 99.9 | 1.03 | 0.16 | 7.9 | 1342.9 | 0 | 1789.79 | 28 | 0 | 15 | 0 | 1.13 | 0.168 | 1443 | 161.46 | 0 | 1443 | 1.058 | 237 | 0 | 0 | 0 | 227.9 | -0.1 | 222.7 | 38.95 | 29.37 | 7.41 | 0 | 200 | 0.54 | 4.11 | 4.1 | 1656 | 8 | 100 | 59.6 | 60 | 20.9 | 21 | 1355.1 | 1460 | 0 | -0.0005 | 650 | 1.268 | 35.22 | 44.66 | 44.73 | 0 | 0 | 0 | 0 | 0 | 0 | 0 | 0 | 0 | 0 | 2 | 143.34 | 25.16 | 180.6 | 7366.2 | 742.4 | 0
等径 | 7.8 | 99.9 | 1.1 | 0.16 | 7.9 | 1342.8 | 0 | 1788.54 | 72 | 0 | 15 | 0 | 1.13 | 0.18 | 1444.1 | 161.63 | 0.01 | 1444.1 | 1.058 | 237 | 0 | 0 | 0 | 228 | 0 | 225.7 | 38.97 | 29.37 | 7.41 | 0 | 200 | 0.43 | 4.09 | 4.09 | 1660.07 | 8.1 | 100 | 59.6 | 60 | 21.2 | 21 | 1355.1 | 1460 | 0 | 0.0004 | 650 | 1.268 | 35.23 | 44.67 | 44.74 | 0 | 0 | 0 | 0 | 0 | 0 | 0 | 0 | 0 | 0 | 2 | 143.44 | 25.06 | 180.7 | 7366.9 | 742.5 | 0
等径 | 7.8 | 99.9 | 0.94 | 0.16 | 7.9 | 1342.9 | 0 | 1786.02 | 4 | 0 | 15 | 0 | 1.13 | 0.152 | 1445.2 | 161.82 | 0 | 1445.2 | 1.058 | 237 | 0 | 0 | 0 | 227.9 | -0.1 | 230.5 | 38.99 | 29.37 | 7.41 | 0 | 200 | 0.55 | 4.2 | 4.1 | 1656 | 8.1 | 100 | 59.6 | 60 | 21.1 | 21 | 1355.2 | 1460 | 0 | -0.0004 | 650 | 1.269 | 35.24 | 44.72 | 44.74 | 0 | 0 | 0 | 0 | 0 | 0 | 0 | 0 | 0 | 0 | 2 | 143.58 | 24.92 | 180.7 | 7367.7 | 742.6 | 0
等径 | 7.8 | 99.9 | 1.1 | 0.16 | 7.9 | 1342.9 | 0 | 1792.31 | 74 | 0 | 15 | 0 | 1.13 | 0.173 | 1446.2 | 161.99 | -0.01 | 1446.2 | 1.058 | 237 | 0 | 0 | 0 | 228.1 | 0.1 | 236.5 | 38.91 | 29.37 | 7.41 | 0 | 200 | 0.53 | 4.22 | 4.12 | 1651.93 | 8.1 | 100 | 59.6 | 60 | 21.2 | 21 | 1355.3 | 1460 | 0 | -0.0001 | 650 | 1.269 | 35.25 | 44.73 | 44.74 | 0 | 0 | 0 | 0 | 0 | 0 | 0 | 0 | 0 | 0 | 2 | 143.68 | 24.82 | 180.7 | 7368.4 | 742.7 | 0
等径 | 7.8 | 99.9 | 1.16 | 0.161 | 7.9 | 1342.9 | 0 | 1788.54 | 81 | 0 | 15 | 0 | 1.13 | 0.186 | 1447.4 | 162.17 | 0.01 | 1447.4 | 1.058 | 237 | 0 | 0 | 0 | 228.1 | 0.1 | 238.3 | 39.01 | 29.37 | 7.41 | 0 | 200 | 0.41 | 4.3 | 4.16 | 1656 | 8.1 | 100 | 59.6 | 60 | 21.1 | 21 | 1355.3 | 1460 | 0 | 0.0007 | 650 | 1.269 | 35.23 | 44.71 | 44.74 | 0 | 0 | 0 | 0 | 0 | 0 | 0 | 0 | 0 | 0 | 2 | 143.82 | 24.68 | 180.7 | 7369.1 | 742.8 | 0
等径 | 7.8 | 99.9 | 1.14 | 0.161 | 7.9 | 1343 | 0 | 1793.57 | 75 | 0 | 15 | 0 | 1.13 | 0.19 | 1448.6 | 162.37 | 0.02 | 1448.6 | 1.058 | 237 | 0 | 0 | 0 | 228.1 | 0.1 | 235.1 | 38.97 | 29.37 | 7.41 | 0 | 200 | 0.91 | 4.37 | 4.22 | 1647.86 | 8.1 | 100 | 59.5 | 60 | 21 | 21 | 1355.1 | 1460 | 0 | 0.001 | 650 | 1.269 | 35.25 | 44.73 | 44.75 | 0 | 0 | 0 | 0 | 0 | 0 | 0 | 0 | 0 | 0 | 2 | 143.91 | 24.59 | 180.7 | 7369.9 | 742.8 | 0
等径 | 7.8 | 100 | 1.13 | 0.161 | 7.9 | 1343 | 0 | 1798.62 | 57 | 0 | 15 | 0 | 1.13 | 0.179 | 1449.8 | 162.55 | -0.03 | 1449.8 | 1.058 | 237 | 0 | 0 | 0 | 228.1 | 0.1 | 234.1 | 38.96 | 29.37 | 7.41 | 0 | 200 | 0.5 | 4.47 | 4.29 | 1656 | 8.1 | 100 | 59.5 | 60 | 21 | 21 | 1355 | 1460 | 0 | -0.0014 | 650 | 1.271 | 35.23 | 44.78 | 44.75 | 0 | 0 | 0 | 0 | 0 | 0 | 0 | 0 | 0 | 0 | 2 | 144.01 | 24.49 | 180.8 | 7370.6 | 742.9 | 0
等径 | 7.8 | 99.9 | 1.14 | 0.161 | 7.9 | 1343.1 | 0 | 1794.83 | 92 | 0 | 15 | 0 | 1.13 | 0.186 | 1450.8 | 162.71 | -0.01 | 1450.8 | 1.058 | 237 | 0 | 0 | 0 | 228 | 0 | 233.1 | 38.95 | 29.37 | 7.41 | 0 | 200 | 0.78 | 4.52 | 4.35 | 1660.07 | 8.1 | 100 | 59.5 | 60 | 21.3 | 21 | 1354.9 | 1460 | 0 | 0.0003 | 650 | 1.27 | 35.21 | 44.72 | 44.75 | 0 | 0 | 0 | 0 | 0 | 0 | 0 | 0 | 0 | 0 | 2 | 144.1 | 24.4 | 180.8 | 7371.3 | 743 | 0
等径 | 7.8 | 99.9 | 1.18 | 0.161 | 7.9 | 1343.2 | 0 | 1794.83 | 71 | 0 | 15 | 0 | 1.13 | 0.194 | 1451.9 | 162.9 | 0.02 | 1451.9 | 1.059 | 237 | 0 | 0 | 0 | 228.1 | 0.1 | 224.6 | 38.93 | 29.37 | 7.41 | 0 | 200 | 0.84 | 4.6 | 4.43 | 1660.07 | 8.1 | 100 | 59.5 | 60 | 21 | 21 | 1354.8 | 1460 | 0 | 0.0009 | 650 | 1.27 | 35.22 | 44.73 | 44.76 | 0 | 0 | 0 | 0 | 0 | 0 | 0 | 0 | 0 | 0 | 2 | 144.23 | 24.27 | 180.8 | 7372.1 | 743.1 | 0
等径 | 7.8 | 99.9 | 1.17 | 0.162 | 7.9 | 1343.3 | 0 | 1791.05 | 256 | 0 | 15 | 0 | 1.13 | 0.192 | 1453 | 163.08 | -0.01 | 1453 | 1.059 | 237 | 0 | 0 | 0 | 228.1 | 0.1 | 220.7 | 38.91 | 29.37 | 7.41 | 0 | 200 | 1.04 | 4.63 | 4.5 | 1660.07 | 8 | 100 | 59.6 | 60 | 21 | 21 | 1354.7 | 1460 | 0 | -0.0003 | 650 | 1.27 | 35.23 | 44.74 | 44.76 | 0 | 0 | 0 | 0 | 0 | 0 | 0 | 0 | 0 | 0 | 2 | 144.29 | 24.21 | 180.8 | 7372.8 | 743.2 | 0
等径 | 7.8 | 99.9 | 1.14 | 0.162 | 7.9 | 1343.3 | 0 | 1792.31 | 62 | 0 | 15 | 0 | 1.13 | 0.181 | 1454 | 163.25 | 0.01 | 1454 | 1.059 | 237 | 0 | 0 | 0 | 228.1 | 0.1 | 222.1 | 38.86 | 29.37 | 7.41 | 0 | 200 | 0.64 | 4.71 | 4.57 | 1668.21 | 8.1 | 100 | 59.5 | 60 | 21 | 21 | 1354.7 | 1460 | 0 | -0.0004 | 650 | 1.268 | 35.23 | 44.67 | 44.76 | 0 | 0 | 0 | 0 | 0 | 0 | 0 | 0 | 0 | 0 | 2 | 144.38 | 24.12 | 180.8 | 7373.5 | 743.3 | 0
等径 | 7.8 | 99.9 | 1.16 | 0.162 | 7.9 | 1343.4 | 0 | 1791.05 | 1 | 0 | 15 | 0 | 1.13 | 0.182 | 1455.2 | 163.44 | 0.01 | 1455.2 | 1.059 | 237 | 0 | 0 | 0 | 228.2 | 0.2 | 220.1 | 38.87 | 29.37 | 7.41 | 0 | 200 | 0.8 | 4.71 | 4.63 | 1664.14 | 8.1 | 100 | 59.6 | 60 | 21.1 | 21 | 1354.7 | 1460 | 0 | 0.0004 | 650 | 1.269 | 35.24 | 44.72 | 44.77 | 0 | 0 | 0 | 0 | 0 | 0 | 0 | 0 | 0 | 0 | 2 | 144.49 | 24.01 | 180.9 | 7374.2 | 743.4 | 0
等径 | 7.8 | 99.9 | 1.13 | 0.162 | 7.9 | 1343.4 | 0 | 1796.09 | 83 | 0 | 15 | 0 | 1.13 | 0.184 | 1456.4 | 163.64 | 0.02 | 1456.4 | 1.059 | 237 | 0 | 0 | 0 | 228.1 | 0.1 | 218.8 | 38.85 | 29.37 | 7.41 | 0 | 200 | 0.97 | 4.7 | 4.67 | 1664.14 | 8.1 | 100 | 59.5 | 60 | 21.1 | 21 | 1354.9 | 1460 | 0 | 0.0007 | 650 | 1.27 | 35.24 | 44.75 | 44.77 | 0 | 0 | 0 | 0 | 0 | 0 | 0 | 0 | 0 | 0 | 2 | 144.59 | 23.91 | 180.9 | 7375 | 743.5 | 0
等径 | 7.8 | 99.9 | 1.15 | 0.162 | 7.9 | 1343.4 | 0 | 1792.31 | 47 | 0 | 15 | 0 | 1.13 | 0.187 | 1457.5 | 163.82 | -0.01 | 1457.5 | 1.059 | 237 | 0 | 0 | 0 | 228.1 | 0.1 | 218.4 | 38.78 | 29.37 | 7.41 | 0 | 200 | 0.38 | 4.65 | 4.69 | 1672.28 | 8.1 | 100 | 59.6 | 60 | 21 | 21 | 1355 | 1460 | 0 | -0.0001 | 650 | 1.27 | 35.22 | 44.73 | 44.77 | 0 | 0 | 0 | 0 | 0 | 0 | 0 | 0 | 0 | 0 | 2 | 144.67 | 23.83 | 180.9 | 7375.7 | 743.5 | 0
等径 | 7.8 | 99.9 | 1.12 | 0.163 | 7.9 | 1343.4 | 0 | 1792.31 | 52 | 0 | 15 | 0 | 1.13 | 0.186 | 1458.8 | 164.01 | -0.02 | 1458.8 | 1.059 | 237 | 0 | 0 | 0 | 228 | 0 | 219.5 | 38.82 | 29.37 | 7.41 | 0 | 200 | 0.78 | 4.59 | 4.68 | 1651.93 | 8.1 | 100 | 59.5 | 60 | 21.4 | 21 | 1355.2 | 1460 | 0 | -0.0003 | 650 | 1.269 | 35.22 | 44.69 | 44.77 | 0 | 0 | 0 | 0 | 0 | 0 | 0 | 0 | 0 | 0 | 2 | 144.83 | 23.67 | 180.9 | 7376.6 | 743.6 | 0
等径 | 7.8 | 99.9 | 1.09 | 0.163 | 7.9 | 1343.4 | 0 | 1794.83 | 31 | 0 | 15 | 0 | 1.13 | 0.176 | 1459.8 | 164.19 | 0 | 1459.8 | 1.059 | 237 | 0 | 0 | 0 | 228 | 0 | 223.4 | 38.78 | 29.37 | 7.41 | 0 | 200 | 0.7 | 4.53 | 4.66 | 1660.07 | 8.2 | 100 | 59.5 | 60 | 21 | 21 | 1355.4 | 1460 | 0 | -0.0004 | 650 | 1.27 | 35.23 | 44.74 | 44.78 | 0 | 0 | 0 | 0 | 0 | 0 | 0 | 0 | 0 | 0 | 2 | 144.91 | 23.59 | 181 | 7377.2 | 743.7 | 0
等径 | 7.8 | 99.9 | 1.13 | 0.163 | 7.9 | 1343.4 | 0 | 1792.31 | 43 | 0 | 15 | 0 | 1.13 | 0.182 | 1460.8 | 164.36 | -0.01 | 1460.8 | 1.059 | 237 | 0 | 0 | 0 | 228 | 0 | 224.1 | 38.83 | 29.37 | 7.41 | 0 | 200 | 0.96 | 4.47 | 4.63 | 1668.21 | 8.1 | 100 | 59.5 | 60 | 21.2 | 21 | 1355.6 | 1460 | 0 | 0 | 650 | 1.27 | 35.24 | 44.75 | 44.78 | 0 | 0 | 0 | 0 | 0 | 0 | 0 | 0 | 0 | 0 | 2 | 145.01 | 23.49 | 181 | 7377.9 | 743.8 | 0
等径 | 7.8 | 99.9 | 1.18 | 0.163 | 7.9 | 1343.3 | 0 | 1793.57 | 93 | 0 | 15 | 0 | 1.13 | 0.193 | 1461.9 | 164.54 | 0.03 | 1461.9 | 1.059 | 237 | 0 | 0 | 0 | 228.1 | 0.1 | 226.5 | 38.84 | 29.37 | 7.41 | 0 | 200 | 0.84 | 4.38 | 4.57 | 1672.28 | 8.1 | 100 | 59.6 | 60 | 21.1 | 21 | 1355.8 | 1460 | 0 | 0.0011 | 650 | 1.272 | 35.22 | 44.8 | 44.78 | 0 | 0 | 0 | 0 | 0 | 0 | 0 | 0 | 0 | 0 | 2 | 145.13 | 23.37 | 181 | 7378.7 | 743.9 | 0
等径 | 7.8 | 99.9 | 1.13 | 0.163 | 7.9 | 1343.3 | 0 | 1791.05 | 77 | 0 | 15 | 0 | 1.13 | 0.188 | 1462.8 | 164.69 | 0 | 1462.8 | 1.059 | 237 | 0 | 0 | 0 | 228 | 0.1 | 228.7 | 38.82 | 29.37 | 7.41 | 0 | 200 | 0.94 | 4.35 | 4.52 | 1676.35 | 8.1 | 100 | 59.6 | 60 | 21.1 | 21 | 1356 | 1460 | 0 | 0.0006 | 650 | 1.271 | 35.24 | 44.79 | 44.79 | 0 | 0 | 0 | 0 | 0 | 0 | 0 | 0 | 0 | 0 | 2 | 145.21 | 23.29 | 181 | 7379.3 | 744 | 0
等径 | 7.8 | 99.9 | 1.07 | 0.163 | 7.9 | 1343.2 | 0 | 1796.09 | 98 | 0 | 15 | 0 | 1.13 | 0.179 | 1464.1 | 164.92 | 0.02 | 1464.1 | 1.059 | 237 | 0 | 0 | 0 | 228 | 0 | 234.2 | 38.77 | 29.37 | 7.41 | 0 | 200 | 0.66 | 4.28 | 4.44 | 1668.21 | 8.2 | 100 | 59.5 | 60 | 21.2 | 21 | 1356.3 | 1460 | 0 | 0.0004 | 650 | 1.271 | 35.25 | 44.8 | 44.79 | 0 | 0 | 0 | 0 | 0 | 0 | 0 | 0 | 0 | 0 | 2 | 145.35 | 23.15 | 181 | 7380.1 | 744.1 | 0
等径 | 7.8 | 99.9 | 1.11 | 0.163 | 7.9 | 1343.1 | 0 | 1796.09 | 22 | 0 | 15 | 0 | 1.13 | 0.186 | 1465.2 | 165.1 | 0 | 1465.2 | 1.059 | 237 | 0 | 0 | 0 | 228.1 | 0.1 | 233.3 | 38.89 | 29.37 | 7.41 | 0 | 200 | 0.5 | 4.25 | 4.38 | 1664.14 | 8.1 | 100 | 59.5 | 60 | 21.1 | 21 | 1356.5 | 1460 | 0 | 0.0005 | 650 | 1.271 | 35.21 | 44.75 | 44.79 | 0 | 0 | 0 | 0 | 0 | 0 | 0 | 0 | 0 | 0 | 2 | 145.46 | 23.04 | 181.1 | 7380.8 | 744.2 | 0
等径 | 7.8 | 99.9 | 1.15 | 0.163 | 7.9 | 1343.1 | 0 | 1797.36 | 80 | 0 | 15 | 0 | 1.13 | 0.19 | 1466.5 | 165.31 | 0.02 | 1466.5 | 1.059 | 237 | 0 | 0 | 0 | 228.1 | 0.1 | 237.3 | 38.81 | 29.37 | 7.41 | 0 | 200 | 0.43 | 4.21 | 4.32 | 1664.14 | 8.1 | 100 | 59.6 | 60 | 21 | 21 | 1356.7 | 1460 | 0 | 0.0005 | 650 | 1.27 | 35.24 | 44.75 | 44.8 | 0 | 0 | 0 | 0 | 0 | 0 | 0 | 0 | 0 | 0 | 2 | 145.58 | 22.92 | 181.1 | 7381.7 | 744.2 | 0
等径 | 7.8 | 99.9 | 1.08 | 0.163 | 7.9 | 1343 | 0 | 1794.83 | 68 | 0 | 15 | 0 | 1.13 | 0.179 | 1467.5 | 165.49 | 0.01 | 1467.5 | 1.059 | 237 | 0 | 0 | 0 | 228.1 | 0.1 | 239.9 | 38.81 | 29.37 | 7.41 | 0 | 200 | 0.44 | 4.2 | 4.28 | 1668.21 | 8.1 | 100 | 59.6 | 60 | 21 | 21 | 1356.9 | 1460 | 0 | 0.0001 | 650 | 1.269 | 35.23 | 44.71 | 44.8 | 0 | 0 | 0 | 0 | 0 | 0 | 0 | 0 | 0 | 0 | 2 | 145.68 | 22.82 | 181.1 | 7382.4 | 744.3 | 0
等径 | 7.8 | 100 | 1.13 | 0.164 | 7.9 | 1343 | 0 | 1799.89 | 12 | 0 | 15 | 0 | 1.13 | 0.179 | 1468.6 | 165.67 | -0.02 | 1468.6 | 1.059 | 237 | 0 | 0 | 0 | 228.1 | 0.1 | 237.3 | 38.85 | 29.37 | 7.41 | 0 | 200 | 0.68 | 4.2 | 4.24 | 1672.28 | 8.1 | 100 | 59.5 | 60 | 21.1 | 21 | 1357.1 | 1460 | 0 | -0.0007 | 650 | 1.272 | 35.23 | 44.81 | 44.8 | 0 | 0 | 0 | 0 | 0 | 0 | 0 | 0 | 0 | 0 | 2 | 145.79 | 22.71 | 181.1 | 7383.1 | 744.4 | 0
等径 | 7.8 | 99.9 | 1.13 | 0.164 | 7.9 | 1343 | 0 | 1799.89 | 60 | 0 | 15 | 0 | 1.13 | 0.185 | 1469.8 | 165.85 | 0.02 | 1469.8 | 1.059 | 237 | 0 | 0 | 0 | 228.1 | 0.1 | 235.5 | 38.83 | 29.37 | 7.41 | 0 | 200 | 0.67 | 4.19 | 4.22 | 1664.14 | 8.1 | 100 | 59.5 | 60 | 21.1 | 21 | 1357.3 | 1460 | 0 | 0.0004 | 650 | 1.269 | 35.24 | 44.72 | 44.81 | 0 | 0 | 0 | 0 | 0 | 0 | 0 | 0 | 0 | 0 | 2 | 145.92 | 22.58 | 181.1 | 7383.8 | 744.5 | 0
等径 | 7.8 | 99.9 | 1.11 | 0.164 | 7.9 | 1343 | 0 | 1796.09 | 94 | 0 | 15 | 0 | 1.13 | 0.181 | 1471.1 | 166.09 | 0.02 | 1471.1 | 1.059 | 237 | 0 | 0 | 0 | 228.1 | 0.1 | 232.6 | 38.84 | 29.37 | 7.41 | 0 | 200 | 0.58 | 4.16 | 4.2 | 1668.21 | 8.1 | 100 | 59.6 | 60 | 21.3 | 21 | 1357.4 | 1460 | 0 | 0.0002 | 650 | 1.269 | 35.25 | 44.73 | 44.81 | 0 | 0 | 0 | 0 | 0 | 0 | 0 | 0 | 0 | 0 | 2 | 146.05 | 22.45 | 181.2 | 7384.7 | 744.6 | 0
等径 | 7.8 | 99.9 | 1.15 | 0.164 | 7.9 | 1343 | 0 | 1799.89 | 61 | 0 | 15 | 0 | 1.13 | 0.191 | 1472 | 166.24 | 0.04 | 1472 | 1.059 | 237 | 0 | 0 | 0 | 228.2 | 0.2 | 229.9 | 38.77 | 29.37 | 7.41 | 0 | 200 | 0.65 | 4.17 | 4.2 | 1668.21 | 8.1 | 100 | 59.5 | 60 | 21.1 | 21 | 1357.6 | 1460 | 0 | 0.0009 | 650 | 1.272 | 35.23 | 44.81 | 44.81 | 0 | 0 | 0 | 0 | 0 | 0 | 0 | 0 | 0 | 0 | 2 | 146.14 | 22.36 | 181.2 | 7385.3 | 744.7 | 0
等径 | 7.8 | 99.9 | 1.17 | 0.164 | 7.9 | 1342.9 | 0 | 1797.36 | 70 | 0 | 15 | 0 | 1.13 | 0.19 | 1473.1 | 166.42 | -0.01 | 1473.1 | 1.059 | 237 | 0 | 0 | 0 | 228.2 | 0.2 | 229.2 | 38.75 | 29.37 | 7.41 | 0 | 200 | 0.51 | 4.14 | 4.19 | 1672.28 | 8.1 | 100 | 59.6 | 60 | 21 | 21 | 1357.6 | 1460 | 0 | -0.0006 | 650 | 1.272 | 35.23 | 44.81 | 44.82 | 0 | 0 | 0 | 0 | 0 | 0 | 0 | 0 | 0 | 0 | 2 | 146.24 | 22.26 | 181.2 | 7386 | 744.8 | 0
等径 | 7.8 | 99.9 | 1.16 | 0.165 | 7.9 | 1342.9 | 0 | 1796.09 | 59 | 0 | 15 | 0 | 1.13 | 0.192 | 1474.2 | 166.62 | 0.02 | 1474.2 | 1.059 | 237 | 0 | 0 | 0 | 228.2 | 0.2 | 229.8 | 38.84 | 29.37 | 7.41 | 0 | 200 | 0.52 | 4.14 | 4.17 | 1672.28 | 8.1 | 100 | 59.5 | 60 | 21.2 | 21 | 1357.8 | 1460 | 0 | 0.0003 | 650 | 1.272 | 35.22 | 44.8 | 44.82 | 0 | 0 | 0 | 0 | 0 | 0 | 0 | 0 | 0 | 0 | 2 | 146.34 | 22.16 | 181.2 | 7386.8 | 744.9 | 0
等径 | 7.8 | 99.9 | 1.15 | 0.165 | 7.9 | 1342.9 | 0 | 1803.68 | 57 | 0 | 15 | 0 | 1.13 | 0.19 | 1475.4 | 166.8 | 0.04 | 1475.4 | 1.059 | 237 | 0 | 0 | 0 | 228.2 | 0.2 | 226.4 | 38.79 | 29.37 | 7.41 | 0 | 200 | 0.75 | 4.16 | 4.16 | 1676.35 | 8.1 | 100 | 59.5 | 60 | 21.1 | 21 | 1358.1 | 1460 | 0 | 0.0008 | 650 | 1.27 | 35.24 | 44.75 | 44.83 | 0 | 0 | 0 | 0 | 0 | 0 | 0 | 0 | 0 | 0 | 2 | 146.43 | 22.07 | 181.2 | 7387.5 | 744.9 | 0
等径 | 7.8 | 99.9 | 1.21 | 0.165 | 7.9 | 1342.9 | 0 | 1802.42 | 82 | 0 | 15 | 0 | 1.13 | 0.197 | 1476.6 | 167.01 | 0 | 1476.6 | 1.06 | 237 | 0 | 0 | 0 | 228.3 | 0.3 | 226 | 38.76 | 29.37 | 7.41 | 0 | 200 | 0.6 | 4.22 | 4.14 | 1668.21 | 8.1 | 100 | 59.6 | 60 | 21.1 | 21 | 1358.3 | 1460 | 0 | 0.0003 | 650 | 1.272 | 35.24 | 44.83 | 44.83 | 0 | 0 | 0 | 0 | 0 | 0 | 0 | 0 | 0 | 0 | 2 | 146.57 | 21.93 | 181.3 | 7388.3 | 745 | 0
等径 | 7.8 | 99.9 | 1.12 | 0.165 | 7.9 | 1342.9 | 0 | 1798.62 | 81 | 0 | 15 | 0 | 1.13 | 0.183 | 1477.6 | 167.18 | 0.01 | 1477.6 | 1.06 | 237 | 0 | 0 | 0 | 228.1 | 0.1 | 226 | 38.8 | 29.37 | 7.41 | 0 | 200 | 0.48 | 4.21 | 4.15 | 1676.35 | 8.2 | 100 | 59.5 | 60 | 21.2 | 21 | 1358.4 | 1460 | 0 | 0.0001 | 650 | 1.272 | 35.25 | 44.84 | 44.83 | 0 | 0 | 0 | 0 | 0 | 0 | 0 | 0 | 0 | 0 | 2 | 146.66 | 21.84 | 181.3 | 7389 | 745.1 | 0
等径 | 7.8 | 99.9 | 1.12 | 0.166 | 7.9 | 1342.9 | 0 | 1801.15 | 102 | 0 | 15 | 0 | 1.13 | 0.193 | 1478.9 | 167.39 | 0.04 | 1478.9 | 1.06 | 237 | 0 | 0 | 0 | 228.2 | 0.2 | 223 | 38.76 | 29.37 | 7.41 | 0 | 200 | 0.61 | 4.25 | 4.17 | 1660.07 | 8.2 | 100 | 59.6 | 60 | 21.2 | 21 | 1358.6 | 1460 | 0 | 0.0014 | 650 | 1.271 | 35.26 | 44.82 | 44.84 | 0 | 0 | 0 | 0 | 0 | 0 | 0 | 0 | 0 | 0 | 2 | 146.76 | 21.74 | 181.3 | 7389.8 | 745.2 | 0
等径 | 7.8 | 99.9 | 1.15 | 0.166 | 7.9 | 1343 | 0 | 1802.42 | 101 | 0 | 15 | 0 | 1.13 | 0.188 | 1480 | 167.58 | 0 | 1480 | 1.06 | 237 | 0 | 0 | 0 | 228.2 | 0.2 | 222.5 | 38.73 | 29.37 | 7.41 | 0 | 200 | 0.63 | 4.39 | 4.21 | 1676.35 | 8.2 | 100 | 59.6 | 60 | 21.3 | 21 | 1358.8 | 1460 | 0 | -0.0007 | 650 | 1.272 | 35.24 | 44.83 | 44.84 | 0 | 0 | 0 | 0 | 0 | 0 | 0 | 0 | 0 | 0 | 2 | 146.89 | 21.61 | 181.3 | 7390.5 | 745.3 | 0
等径 | 7.8 | 99.9 | 1.19 | 0.166 | 7.9 | 1343 | 0 | 1803.68 | 13 | 0 | 15 | 0 | 1.13 | 0.2 | 1481.1 | 167.76 | 0.02 | 1481.1 | 1.06 | 237 | 0 | 0 | 0 | 228.2 | 0.2 | 222.3 | 38.69 | 29.37 | 7.41 | 0 | 200 | 0.7 | 4.38 | 4.26 | 1672.28 | 8.2 | 100 | 59.5 | 60 | 21.1 | 21 | 1358.9 | 1460 | 0 | 0.0011 | 650 | 1.272 | 35.25 | 44.84 | 44.84 | 0 | 0 | 0 | 0 | 0 | 0 | 0 | 0 | 0 | 0 | 2 | 146.97 | 21.53 | 181.3 | 7391.2 | 745.4 | 0
等径 | 7.8 | 99.9 | 1.18 | 0.166 | 7.9 | 1343.1 | 0 | 1799.89 | 84 | 0 | 15 | 0 | 1.13 | 0.2 | 1482.1 | 167.94 | 0.01 | 1482.1 | 1.06 | 237 | 0 | 0 | 0 | 228.1 | 0.1 | 222.7 | 38.68 | 29.37 | 7.41 | 0 | 200 | 1.04 | 4.42 | 4.31 | 1672.28 | 8.2 | 100 | 59.6 | 60 | 21 | 21 | 1359.1 | 1460 | 0 | 0.0005 | 650 | 1.273 | 35.23 | 44.85 | 44.85 | 0 | 0 | 0 | 0 | 0 | 0 | 0 | 0 | 0 | 0 | 2 | 147.06 | 21.44 | 181.4 | 7391.9 | 745.5 | 0
等径 | 7.8 | 100 | 1.13 | 0.166 | 7.9 | 1343.1 | 0 | 1802.42 | 78 | 0 | 15 | 0 | 1.13 | 0.186 | 1483.4 | 168.15 | 0.01 | 1483.4 | 1.06 | 237 | 0 | 0 | 0 | 228.2 | 0.1 | 225 | 38.66 | 29.37 | 7.41 | 0 | 200 | 0.69 | 4.44 | 4.38 | 1676.35 | 8.2 | 100 | 59.6 | 60 | 21 | 21 | 1359.3 | 1460 | 0 | -0.0005 | 650 | 1.273 | 35.23 | 44.85 | 44.85 | 0 | 0 | 0 | 0 | 0 | 0 | 0 | 0 | 0 | 0 | 2 | 147.19 | 21.31 | 181.4 | 7392.7 | 745.6 | 0
等径 | 7.8 | 99.9 | 1.17 | 0.167 | 7.9 | 1343.2 | 0 | 1801.15 | 77 | 0 | 15 | 0 | 1.13 | 0.199 | 1484.4 | 168.31 | 0.01 | 1484.4 | 1.06 | 237 | 0 | 0 | 0 | 228.2 | 0.2 | 228 | 38.74 | 29.37 | 7.41 | 0 | 200 | 0.68 | 4.43 | 4.42 | 1664.14 | 8.1 | 100 | 59.5 | 60 | 21.1 | 21 | 1359.6 | 1460 | 0 | 0.0007 | 650 | 1.273 | 35.24 | 44.86 | 44.85 | 0 | 0 | 0 | 0 | 0 | 0 | 0 | 0 | 0 | 0 | 2 | 147.27 | 21.23 | 181.4 | 7393.4 | 745.6 | 0
等径 | 7.8 | 99.9 | 1.12 | 0.167 | 7.9 | 1343.2 | 0 | 1798.62 | 92 | 0 | 15 | 0 | 1.13 | 0.186 | 1485.6 | 168.51 | 0.03 | 1485.6 | 1.06 | 237 | 0 | 0 | 0 | 228.1 | 0.1 | 229 | 38.69 | 29.37 | 7.41 | 0 | 200 | 0.79 | 4.39 | 4.45 | 1680.41 | 8.1 | 100 | 59.5 | 60 | 21.5 | 21 | 1359.8 | 1460 | 0 | 0.0002 | 650 | 1.274 | 35.24 | 44.9 | 44.86 | 0 | 0 | 0 | 0 | 0 | 0 | 0 | 0 | 0 | 0 | 2 | 147.4 | 21.1 | 181.4 | 7394.1 | 745.7 | 0
等径 | 7.8 | 99.9 | 1.14 | 0.167 | 7.9 | 1343.2 | 0 | 1799.89 | 41 | 0 | 15 | 0 | 1.13 | 0.189 | 1486.8 | 168.71 | 0 | 1486.8 | 1.06 | 237 | 0 | 0 | 0 | 228.1 | 0.1 | 228.4 | 38.69 | 29.37 | 7.41 | 0 | 200 | 1.29 | 4.39 | 4.45 | 1672.28 | 8.1 | 100 | 59.5 | 60 | 21 | 21 | 1360.1 | 1460 | 0 | 0.0001 | 650 | 1.271 | 35.27 | 44.83 | 44.86 | 0 | 0 | 0 | 0 | 0 | 0 | 0 | 0 | 0 | 0 | 2 | 147.47 | 21.03 | 181.5 | 7394.9 | 745.8 | 0
等径 | 7.8 | 99.9 | 1.14 | 0.167 | 7.9 | 1343.2 | 0 | 1798.62 | 63 | 0 | 15 | 0 | 1.13 | 0.191 | 1487.8 | 168.88 | 0 | 1487.8 | 1.06 | 237 | 0 | 0 | 0 | 228.1 | 0.1 | 228.3 | 38.62 | 29.37 | 7.41 | 0 | 200 | 1.07 | 4.32 | 4.43 | 1676.35 | 8.1 | 100 | 59.5 | 60 | 21.1 | 21 | 1360.3 | 1460 | 0 | 0 | 650 | 1.272 | 35.24 | 44.83 | 44.86 | 0 | 0 | 0 | 0 | 0 | 0 | 0 | 0 | 0 | 0 | 2 | 147.59 | 20.91 | 181.5 | 7395.6 | 745.9 | 0
等径 | 7.8 | 99.9 | 1.08 | 0.167 | 7.9 | 1343.1 | 0 | 1801.15 | 96 | 0 | 15 | 0 | 1.13 | 0.18 | 1489.1 | 169.1 | 0 | 1489.1 | 1.06 | 237 | 0 | 0 | 0 | 228 | 0 | 220.2 | 38.65 | 29.37 | 7.41 | 0 | 200 | 0.93 | 4.25 | 4.39 | 1684.48 | 8.1 | 100 | 59.5 | 60 | 21.1 | 21 | 1360.6 | 1460 | 0 | -0.0005 | 650 | 1.272 | 35.25 | 44.84 | 44.87 | 0 | 0 | 0 | 0 | 0 | 0 | 0 | 0 | 0 | 0 | 2 | 147.68 | 20.82 | 181.5 | 7396.4 | 746 | 0
等径 | 7.8 | 99.9 | 1.12 | 0.167 | 7.9 | 1343.1 | 0 | 1807.49 | 69 | 0 | 15 | 0 | 1.13 | 0.188 | 1490.1 | 169.27 | -0.01 | 1490.1 | 1.06 | 237 | 0 | 0 | 0 | 228.1 | 0.1 | 220.4 | 38.59 | 29.37 | 7.41 | 0 | 200 | 0.76 | 4.22 | 4.35 | 1676.35 | 8.1 | 100 | 59.5 | 60 | 21.1 | 21 | 1360.8 | 1460 | 0 | -0.0002 | 650 | 1.272 | 35.24 | 44.83 | 44.87 | 0 | 0 | 0 | 0 | 0 | 0 | 0 | 0 | 0 | 0 | 2 | 147.81 | 20.69 | 181.5 | 7397.1 | 746.1 | 0
等径 | 7.8 | 99.9 | 1.13 | 0.167 | 7.9 | 1343.1 | 0 | 1803.68 | 35 | 0 | 15 | 0 | 1.13 | 0.189 | 1491.1 | 169.45 | 0 | 1491.1 | 1.06 | 237 | 0 | 0 | 0 | 228.1 | 0.1 | 221.6 | 38.59 | 29.37 | 7.41 | 0 | 200 | 0.35 | 4.17 | 4.3 | 1668.21 | 8.1 | 100 | 59.5 | 60 | 21.2 | 21 | 1361 | 1460 | 0 | 0.0001 | 650 | 1.271 | 35.26 | 44.82 | 44.87 | 0 | 0 | 0 | 0 | 0 | 0 | 0 | 0 | 0 | 0 | 2 | 147.89 | 20.61 | 181.5 | 7397.8 | 746.2 | 0
等径 | 7.8 | 99.9 | 1.19 | 0.167 | 7.9 | 1343 | 0 | 1802.42 | 260 | 0 | 15 | 0 | 1.13 | 0.2 | 1492.4 | 169.66 | 0.02 | 1492.4 | 1.06 | 237 | 0 | 0 | 0 | 228.2 | 0.1 | 222.3 | 38.6 | 29.37 | 7.41 | 0 | 200 | 0.36 | 4.17 | 4.26 | 1676.35 | 8.1 | 100 | 59.6 | 60 | 21 | 21 | 1361.3 | 1460 | 0 | 0.0008 | 650 | 1.274 | 35.27 | 44.93 | 44.88 | 0 | 0 | 0 | 0 | 0 | 0 | 0 | 0 | 0 | 0 | 2 | 148.03 | 20.47 | 181.6 | 7398.6 | 746.3 | 0
等径 | 7.8 | 99.9 | 1.13 | 0.167 | 7.9 | 1343 | 0 | 1802.42 | 74 | 0 | 15 | 0 | 1.13 | 0.19 | 1493.4 | 169.83 | 0.03 | 1493.4 | 1.06 | 237 | 0 | 0 | 0 | 228.1 | 0.1 | 229.8 | 38.65 | 29.37 | 7.41 | 0 | 200 | 0.91 | 4.21 | 4.22 | 1668.21 | 8.1 | 100 | 59.6 | 60 | 21.2 | 21 | 1361.4 | 1460 | 0 | 0.0003 | 650 | 1.271 | 35.27 | 44.83 | 44.88 | 0 | 0 | 0 | 0 | 0 | 0 | 0 | 0 | 0 | 0 | 2 | 148.11 | 20.39 | 181.6 | 7399.2 | 746.3 | 0
等径 | 7.8 | 99.9 | 1.16 | 0.168 | 7.9 | 1343 | 0 | 1806.22 | 41 | 0 | 15 | 0 | 1.13 | 0.193 | 1494.6 | 170.04 | 0 | 1494.6 | 1.06 | 237 | 0 | 0 | 0 | 228.1 | 0.1 | 233.2 | 38.64 | 29.37 | 7.41 | 0 | 200 | 0.74 | 4.28 | 4.2 | 1660.07 | 8.1 | 100 | 59.6 | 60 | 21 | 21 | 1361.7 | 1460 | 0 | 0.0001 | 650 | 1.271 | 35.29 | 44.85 | 44.88 | 0 | 0 | 0 | 0 | 0 | 0 | 0 | 0 | 0 | 0 | 2 | 148.25 | 20.25 | 181.6 | 7400.1 | 746.4 | 0
等径 | 7.8 | 99.9 | 1.28 | 0.168 | 7.9 | 1343 | 0 | 1806.22 | 6 | 0 | 15 | 0 | 1.13 | 0.215 | 1495.8 | 170.24 | 0 | 1495.8 | 1.06 | 237 | 0 | 0 | 0 | 228.2 | 0.2 | 231 | 38.6 | 29.37 | 7.41 | 0 | 200 | 0.49 | 4.32 | 4.21 | 1672.28 | 8.2 | 100 | 59.5 | 60 | 21 | 21 | 1361.9 | 1460 | 0 | 0.0011 | 650 | 1.273 | 35.26 | 44.89 | 44.89 | 0 | 0 | 0 | 0 | 0 | 0 | 0 | 0 | 0 | 0 | 2 | 148.35 | 20.15 | 181.6 | 7400.8 | 746.5 | 0
等径 | 7.8 | 99.9 | 1.14 | 0.168 | 7.9 | 1343 | 0 | 1806.22 | 56 | 0 | 15 | 0 | 1.13 | 0.192 | 1496.8 | 170.41 | 0.04 | 1496.8 | 1.06 | 237 | 0 | 0 | 0 | 228.2 | 0.2 | 230.1 | 38.62 | 29.37 | 7.41 | 0 | 200 | 1.09 | 4.41 | 4.24 | 1680.41 | 8.2 | 100 | 59.6 | 60 | 21.1 | 21 | 1362 | 1460 | 0 | 0.0006 | 650 | 1.273 | 35.27 | 44.9 | 44.89 | 0 | 0 | 0 | 0 | 0 | 0 | 0 | 0 | 0 | 0 | 2 | 148.44 | 20.06 | 181.6 | 7401.5 | 746.6 | 0
等径 | 7.8 | 100 | 1.09 | 0.168 | 7.9 | 1343 | 0 | 1808.76 | 16 | 0 | 15 | 0 | 1.13 | 0.181 | 1498 | 170.62 | 0.03 | 1498 | 1.06 | 237 | 0 | 0 | 0 | 228.2 | 0.2 | 227.4 | 38.6 | 29.37 | 7.41 | 0 | 200 | 1.16 | 4.45 | 4.28 | 1672.28 | 8.1 | 100 | 59.5 | 60 | 21.1 | 21 | 1362.3 | 1460 | 0 | -0.0001 | 650 | 1.273 | 35.26 | 44.89 | 44.9 | 0 | 0 | 0 | 0 | 0 | 0 | 0 | 0 | 0 | 0 | 2 | 148.55 | 19.95 | 181.7 | 7402.2 | 746.7 | 0
等径 | 7.8 | 99.9 | 1.21 | 0.168 | 7.9 | 1343.1 | 0 | 1803.68 | 14 | 0 | 15 | 0 | 1.13 | 0.204 | 1499.1 | 170.81 | 0.02 | 1499.1 | 1.06 | 237 | 0 | 0 | 0 | 228.2 | 0.2 | 227.7 | 38.58 | 29.37 | 7.41 | 0 | 200 | 0.9 | 4.41 | 4.34 | 1672.28 | 8.1 | 100 | 59.6 | 60 | 21 | 21 | 1362.5 | 1460 | 0 | 0.0015 | 650 | 1.272 | 35.26 | 44.85 | 44.9 | 0 | 0 | 0 | 0 | 0 | 0 | 0 | 0 | 0 | 0 | 2 | 148.67 | 19.83 | 181.7 | 7403 | 746.8 | 0
等径 | 7.8 | 99.9 | 1.16 | 0.169 | 7.9 | 1343.2 | 0 | 1807.49 | 99 | 0 | 15 | 0 | 1.13 | 0.199 | 1500.2 | 171.01 | 0.01 | 1500.2 | 1.061 | 237 | 0 | 0 | 0 | 228.2 | 0.2 | 227.9 | 38.59 | 29.37 | 7.41 | 0 | 200 | 0.4 | 4.48 | 4.41 | 1684.48 | 8.2 | 100 | 59.6 | 60 | 21.1 | 21 | 1362.8 | 1460 | 0 | 0.0002 | 650 | 1.273 | 35.27 | 44.9 | 44.9 | 0 | 0 | 0 | 0 | 0 | 0 | 0 | 0 | 0 | 0 | 2 | 148.77 | 19.73 | 181.7 | 7403.7 | 746.9 | 0
等径 | 7.8 | 99.9 | 1.17 | 0.169 | 7.9 | 1343.2 | 0 | 1811.31 | 87 | 0 | 15 | 0 | 1.13 | 0.195 | 1501.5 | 171.21 | 0.03 | 1501.4 | 1.061 | 237 | 0 | 0 | 0 | 228.2 | 0.2 | 223.2 | 38.51 | 29.37 | 7.41 | 0 | 200 | 0.74 | 4.49 | 4.45 | 1668.21 | 8.1 | 100 | 59.6 | 60 | 21.1 | 21 | 1363.1 | 1460 | 0 | 0.0004 | 650 | 1.272 | 35.3 | 44.9 | 44.91 | 0 | 0 | 0 | 0 | 0 | 0 | 0 | 0 | 0 | 0 | 2 | 148.84 | 19.66 | 181.7 | 7404.5 | 747 | 0
等径 | 7.8 | 99.9 | 1.15 | 0.169 | 7.9 | 1343.2 | 0 | 1811.31 | 53 | 0 | 15 | 0 | 1.13 | 0.194 | 1502.5 | 171.4 | 0 | 1502.5 | 1.061 | 237 | 0 | 0 | 0 | 228.2 | 0.2 | 226.6 | 38.54 | 29.37 | 7.41 | 0 | 200 | 0.6 | 4.47 | 4.48 | 1688.55 | 8.1 | 100 | 59.6 | 60 | 21 | 21 | 1363.3 | 1460 | 0 | -0.0002 | 650 | 1.271 | 35.28 | 44.84 | 44.91 | 0 | 0 | 0 | 0 | 0 | 0 | 0 | 0 | 0 | 0 | 2 | 148.98 | 19.52 | 181.7 | 7405.2 | 747.1 | 0
等径 | 7.8 | 99.9 | 1.11 | 0.169 | 7.9 | 1343.2 | 0 | 1810.03 | 93 | 0 | 15 | 0 | 1.13 | 0.189 | 1503.8 | 171.61 | 0.02 | 1503.8 | 1.061 | 237 | 0 | 0 | 0 | 228.1 | 0.1 | 224 | 38.56 | 29.37 | 7.41 | 0 | 200 | 1.1 | 4.47 | 4.49 | 1680.41 | 8.1 | 100 | 59.6 | 60 | 21.2 | 21 | 1363.5 | 1460 | 0 | 0.0001 | 650 | 1.272 | 35.26 | 44.85 | 44.91 | 0 | 0 | 0 | 0 | 0 | 0 | 0 | 0 | 0 | 0 | 2 | 149.06 | 19.44 | 181.8 | 7406 | 747.1 | 0
等径 | 7.8 | 99.9 | 1.21 | 0.169 | 7.9 | 1343.2 | 0 | 1808.76 | 63 | 0 | 15 | 0 | 1.13 | 0.204 | 1504.8 | 171.78 | 0 | 1504.8 | 1.061 | 237 | 0 | 0 | 0 | 228.2 | 0.2 | 220.5 | 38.49 | 29.37 | 7.41 | 0 | 200 | 0.88 | 4.44 | 4.49 | 1672.28 | 8.1 | 100 | 59.6 | 60 | 21.5 | 21 | 1363.7 | 1460 | 0 | 0.0004 | 650 | 1.271 | 35.29 | 44.85 | 44.92 | 0 | 0 | 0 | 0 | 0 | 0 | 0 | 0 | 0 | 0 | 2 | 149.17 | 19.33 | 181.8 | 7406.7 | 747.2 | 0
等径 | 7.8 | 99.9 | 1.24 | 0.17 | 7.9 | 1343.2 | 0 | 1804.95 | 51 | 0 | 15 | 0 | 1.13 | 0.207 | 1506 | 171.98 | 0.02 | 1506 | 1.061 | 237 | 0 | 0 | 0 | 228.3 | 0.3 | 222.2 | 38.54 | 29.37 | 7.41 | 0 | 200 | 0.71 | 4.44 | 4.47 | 1668.21 | 8.1 | 100 | 59.6 | 60 | 21.2 | 21 | 1363.9 | 1460 | 0 | 0.0003 | 650 | 1.273 | 35.28 | 44.91 | 44.92 | 0 | 0 | 0 | 0 | 0 | 0 | 0 | 0 | 0 | 0 | 2 | 149.29 | 19.21 | 181.8 | 7407.4 | 747.3 | 0
等径 | 7.8 | 99.9 | 1.14 | 0.17 | 7.9 | 1343.2 | 0 | 1808.76 | 40 | 0 | 15 | 0 | 1.13 | 0.193 | 1507.1 | 172.18 | 0.02 | 1507 | 1.061 | 237 | 0 | 0 | 0 | 228.1 | 0.1 | 225.6 | 38.47 | 29.37 | 7.41 | 0 | 200 | 0.88 | 4.42 | 4.45 | 1696.69 | 8.1 | 100 | 59.5 | 60 | 21.3 | 21 | 1364 | 1460 | 0 | 0.0002 | 650 | 1.272 | 35.29 | 44.89 | 44.92 | 0 | 0 | 0 | 0 | 0 | 0 | 0 | 0 | 0 | 0 | 2 | 149.37 | 19.13 | 181.8 | 7408.1 | 747.4 | 0
等径 | 7.8 | 99.9 | 1.17 | 0.17 | 7.9 | 1343.2 | 0 | 1813.86 | 66 | 0 | 15 | 0 | 1.13 | 0.204 | 1508.1 | 172.36 | 0 | 1508.1 | 1.061 | 237 | 0 | 0 | 0 | 228.1 | 0.1 | 226 | 38.52 | 29.37 | 7.41 | 0 | 200 | 0.64 | 4.38 | 4.43 | 1684.48 | 8.1 | 100 | 59.5 | 60 | 21 | 21 | 1364.3 | 1460 | 0 | 0.0003 | 650 | 1.272 | 35.28 | 44.88 | 44.93 | 0 | 0 | 0 | 0 | 0 | 0 | 0 | 0 | 0 | 0 | 2 | 149.51 | 18.99 | 181.8 | 7408.9 | 747.5 | 0
等径 | 7.8 | 99.9 | 1.12 | 0.17 | 7.9 | 1343.2 | 0 | 1812.58 | 85 | 0 | 15 | 0 | 1.13 | 0.194 | 1509.4 | 172.58 | 0.01 | 1509.4 | 1.061 | 237 | 0 | 0 | 0 | 228.1 | 0.1 | 228.2 | 38.51 | 29.37 | 7.41 | 0 | 200 | 0.54 | 4.36 | 4.4 | 1676.35 | 8.1 | 100 | 59.5 | 60 | 21.1 | 21 | 1364.5 | 1460 | 0 | 0.0001 | 650 | 1.272 | 35.26 | 44.85 | 44.93 | 0 | 0 | 0 | 0 | 0 | 0 | 0 | 0 | 0 | 0 | 2 | 149.59 | 18.91 | 181.9 | 7409.7 | 747.6 | 0
等径 | 7.8 | 99.9 | 1.12 | 0.17 | 7.9 | 1343.1 | 0 | 1815.13 | 55 | 0 | 15 | 0 | 1.13 | 0.194 | 1510.5 | 172.76 | 0.02 | 1510.5 | 1.061 | 237 | 0 | 0 | 0 | 228.1 | 0.1 | 231.2 | 38.53 | 29.37 | 7.41 | 0 | 200 | 0.57 | 4.3 | 4.38 | 1672.28 | 8.1 | 100 | 59.6 | 60 | 21.1 | 21 | 1364.7 | 1460 | 0 | 0.0002 | 650 | 1.273 | 35.26 | 44.89 | 44.94 | 0 | 0 | 0 | 0 | 0 | 0 | 0 | 0 | 0 | 0 | 2 | 149.72 | 18.78 | 181.9 | 7410.4 | 747.7 | 0
等径 | 7.8 | 99.9 | 1.22 | 0.171 | 7.9 | 1343.1 | 0 | 1815.13 | 57 | 0 | 15 | 0 | 1.13 | 0.211 | 1511.6 | 172.96 | 0.01 | 1511.6 | 1.061 | 237 | 0 | 0 | 0 | 228.2 | 0.2 | 230.3 | 38.54 | 29.37 | 7.41 | 0 | 200 | 0.52 | 4.27 | 4.35 | 1688.55 | 8.2 | 100 | 59.6 | 60 | 21.1 | 21 | 1365 | 1460 | 0 | 0.0006 | 650 | 1.272 | 35.26 | 44.85 | 44.94 | 0 | 0 | 0 | 0 | 0 | 0 | 0 | 0 | 0 | 0 | 2 | 149.82 | 18.68 | 181.9 | 7411.1 | 747.8 | 0
等径 | 7.8 | 99.9 | 1.12 | 0.171 | 7.9 | 1343.1 | 0 | 1812.58 | 93 | 0 | 15 | 0 | 1.13 | 0.192 | 1512.8 | 173.15 | 0.04 | 1512.8 | 1.061 | 237 | 0 | 0 | 0 | 228.2 | 0.2 | 231.5 | 38.62 | 29.37 | 7.41 | 0 | 200 | 0.64 | 4.24 | 4.33 | 1676.35 | 8.1 | 100 | 59.6 | 60 | 21.1 | 21 | 1365.4 | 1460 | 0 | 0 | 650 | 1.272 | 35.28 | 44.88 | 44.94 | 0 | 0 | 0 | 0 | 0 | 0 | 0 | 0 | 0 | 0 | 2 | 149.95 | 18.55 | 181.9 | 7411.8 | 747.8 | 0
等径 | 7.8 | 99.9 | 1.17 | 0.171 | 7.9 | 1343.1 | 0 | 1818.96 | 10 | 0 | 15 | 0 | 1.14 | 0.204 | 1513.9 | 173.35 | 0.03 | 1513.9 | 1.061 | 237 | 0 | 0 | 0 | 228.2 | 0.2 | 235.4 | 38.54 | 29.37 | 7.41 | 0 | 200 | 0.62 | 4.25 | 4.3 | 1684.48 | 8.1 | 100 | 59.5 | 60 | 21 | 21 | 1365.6 | 1460 | 0 | 0.0012 | 650 | 1.273 | 35.27 | 44.9 | 44.95 | 0 | 0 | 0 | 0 | 0 | 0 | 0 | 0 | 0 | 0 | 2 | 150.06 | 18.44 | 181.9 | 7412.6 | 747.9 | 0
等径 | 7.8 | 99.9 | 1.15 | 0.171 | 7.9 | 1343 | 0 | 1815.13 | 52 | 0 | 15 | 0 | 1.14 | 0.202 | 1515 | 173.54 | 0 | 1515 | 1.061 | 237 | 0 | 0 | 0 | 228.2 | 0.2 | 235.8 | 38.57 | 29.37 | 7.41 | 0 | 200 | 0.97 | 4.26 | 4.27 | 1680.41 | 8.1 | 100 | 59.6 | 60 | 21 | 21 | 1365.9 | 1460 | 0 | -0.0002 | 650 | 1.273 | 35.3 | 44.94 | 44.95 | 0 | 0 | 0 | 0 | 0 | 0 | 0 | 0 | 0 | 0 | 2 | 150.17 | 18.33 | 182 | 7413.3 | 748 | 0
等径 | 7.8 | 99.9 | 1.12 | 0.172 | 7.9 | 1343 | 0 | 1817.68 | 62 | 0 | 15 | 0 | 1.14 | 0.194 | 1516.1 | 173.75 | 0.04 | 1516.1 | 1.061 | 237 | 0 | 0 | 0 | 228.2 | 0.2 | 234.1 | 38.6 | 29.37 | 7.41 | 0 | 200 | 0.88 | 4.26 | 4.25 | 1696.69 | 8.2 | 100 | 59.5 | 60 | 21 | 21 | 1366.2 | 1460 | 0 | 0.0005 | 650 | 1.274 | 35.25 | 44.91 | 44.96 | 0 | 0 | 0 | 0 | 0 | 0 | 0 | 0 | 0 | 0 | 2 | 150.33 | 18.17 | 182 | 7414 | 748.1 | 0
等径 | 7.8 | 99.9 | 1.11 | 0.172 | 7.9 | 1343 | 0 | 1815.13 | 91 | 0 | 15 | 0 | 1.14 | 0.199 | 1517.2 | 173.94 | 0 | 1517.2 | 1.061 | 237 | 0 | 0 | 0 | 228.1 | 0.1 | 236.8 | 38.59 | 29.37 | 7.41 | 0 | 200 | 0.97 | 4.22 | 4.24 | 1692.62 | 8.1 | 100 | 59.5 | 60 | 21.1 | 21 | 1366.6 | 1460 | 0 | 0.0003 | 650 | 1.274 | 35.26 | 44.92 | 44.96 | 0 | 0 | 0 | 0 | 0 | 0 | 0 | 0 | 0 | 0 | 2 | 150.43 | 18.07 | 182 | 7414.8 | 748.2 | 0
等径 | 7.8 | 99.9 | 1.12 | 0.172 | 7.9 | 1343 | 0 | 1818.96 | 25 | 0 | 15 | 0 | 1.14 | 0.197 | 1518.4 | 174.14 | 0.01 | 1518.4 | 1.061 | 237 | 0 | 0 | 0 | 228.1 | 0.1 | 238.4 | 38.63 | 29.37 | 7.41 | 0 | 200 | 0.9 | 4.3 | 4.24 | 1692.62 | 8.1 | 100 | 59.5 | 60 | 21 | 21 | 1366.8 | 1460 | 0 | 0 | 650 | 1.273 | 35.26 | 44.89 | 44.96 | 0 | 0 | 0 | 0 | 0 | 0 | 0 | 0 | 0 | 0 | 2 | 150.55 | 17.95 | 182 | 7415.5 | 748.3 | 0
等径 | 7.8 | 99.9 | 1.19 | 0.172 | 7.9 | 1343 | 0 | 1812.58 | 85 | 0 | 15 | 0 | 1.14 | 0.206 | 1519.8 | 174.37 | 0.02 | 1519.8 | 1.061 | 237 | 0 | 0 | 0 | 228.2 | 0.2 | 233.3 | 38.59 | 29.37 | 7.41 | 0 | 200 | 0.9 | 4.29 | 4.25 | 1680.41 | 8.1 | 100 | 59.5 | 60 | 21.2 | 21 | 1367.1 | 1460 | 0 | 0.0008 | 650 | 1.275 | 35.28 | 44.98 | 44.97 | 0 | 0 | 0 | 0 | 0 | 0 | 0 | 0 | 0 | 0 | 2 | 150.65 | 17.85 | 182.1 | 7416.4 | 748.4 | 0
等径 | 7.8 | 99.9 | 1.12 | 0.173 | 7.9 | 1343 | 0 | 1822.8 | 79 | 0 | 15 | 0 | 1.14 | 0.195 | 1520.8 | 174.54 | 0.02 | 1520.8 | 1.062 | 237 | 0 | 0 | 0 | 228.1 | 0.1 | 230.5 | 38.56 | 29.37 | 7.41 | 0 | 200 | 0.94 | 4.29 | 4.27 | 1688.55 | 8.1 | 100 | 59.6 | 60 | 21 | 21 | 1367.3 | 1460 | 0 | 0.0003 | 650 | 1.273 | 35.27 | 44.9 | 44.97 | 0 | 0 | 0 | 0 | 0 | 0 | 0 | 0 | 0 | 0 | 2 | 150.7 | 17.8 | 182.1 | 7417 | 748.5 | 0
等径 | 7.8 | 99.9 | 1.17 | 0.173 | 7.9 | 1343 | 0 | 1821.52 | 84 | 0 | 15 | 0 | 1.14 | 0.204 | 1521.9 | 174.74 | 0.02 | 1521.9 | 1.062 | 237 | 0 | 0 | 0 | 228.2 | 0.2 | 228.4 | 38.58 | 29.37 | 7.41 | 0 | 200 | 0.91 | 4.32 | 4.29 | 1700.76 | 8.1 | 100 | 59.5 | 60 | 21.1 | 21 | 1367.5 | 1460 | 0 | 0.0009 | 650 | 1.275 | 35.26 | 44.96 | 44.97 | 0 | 0 | 0 | 0 | 0 | 0 | 0 | 0 | 0 | 0 | 2 | 150.84 | 17.66 | 182.1 | 7417.7 | 748.5 | 0
等径 | 7.8 | 99.9 | 1.16 | 0.173 | 7.9 | 1343.1 | 0 | 1818.96 | 92 | 0 | 15 | 0 | 1.14 | 0.199 | 1522.9 | 174.93 | 0 | 1522.9 | 1.062 | 237 | 0 | 0 | 0 | 228.2 | 0.2 | 228.5 | 38.57 | 29.37 | 7.41 | 0 | 200 | 0.68 | 4.32 | 4.3 | 1692.62 | 8.1 | 100 | 59.6 | 60 | 21.1 | 21 | 1367.7 | 1460 | 0 | -0.0005 | 650 | 1.274 | 35.27 | 44.93 | 44.98 | 0 | 0 | 0 | 0 | 0 | 0 | 0 | 0 | 0 | 0 | 2 | 150.97 | 17.53 | 182.1 | 7418.4 | 748.6 | 0
等径 | 7.8 | 100 | 1.14 | 0.173 | 7.9 | 1343.1 | 0 | 1821.52 | 77 | 0 | 15 | 0 | 1.14 | 0.2 | 1524 | 175.12 | 0.02 | 1524 | 1.062 | 237 | 0 | 0 | 0 | 228.2 | 0.2 | 221.4 | 38.52 | 29.37 | 7.41 | 0 | 200 | 0.52 | 4.35 | 4.31 | 1696.69 | 8.1 | 100 | 59.5 | 60 | 21.1 | 21 | 1367.7 | 1460 | 0 | 0.0009 | 650 | 1.275 | 35.26 | 44.96 | 44.98 | 0 | 0 | 0 | 0 | 0 | 0 | 0 | 0 | 0 | 0 | 2 | 151.06 | 17.44 | 182.1 | 7419.1 | 748.7 | 0
等径 | 7.8 | 99.9 | 1.18 | 0.173 | 7.9 | 1343.1 | 0 | 1820.24 | 48 | 0 | 15 | 0 | 1.14 | 0.207 | 1525.2 | 175.34 | 0.03 | 1525.2 | 1.062 | 237 | 0 | 0 | 0 | 228.2 | 0.2 | 218.3 | 38.46 | 29.37 | 7.41 | 0 | 200 | 0.5 | 4.32 | 4.33 | 1692.62 | 8.1 | 100 | 59.5 | 60 | 21.2 | 21 | 1367.8 | 1460 | 0 | 0.0009 | 650 | 1.275 | 35.27 | 44.97 | 44.98 | 0 | 0 | 0 | 0 | 0 | 0 | 0 | 0 | 0 | 0 | 2 | 151.14 | 17.36 | 182.2 | 7419.9 | 748.8 | 0
等径 | 7.8 | 100 | 1.15 | 0.174 | 7.9 | 1343.1 | 0 | 1818.96 | 43 | 0 | 15 | 0 | 1.14 | 0.195 | 1526.8 | 175.59 | 0.02 | 1526.8 | 1.062 | 237 | 0 | 0 | 0 | 228.2 | 0.2 | 217.5 | 38.42 | 29.37 | 7.41 | 0 | 200 | 0.51 | 4.31 | 4.33 | 1692.62 | 8.2 | 100 | 59.5 | 60 | 21.3 | 21 | 1367.5 | 1460 | 0 | 0.0001 | 650 | 1.274 | 35.26 | 44.92 | 44.99 | 0 | 0 | 0 | 0 | 0 | 0 | 0 | 0 | 0 | 0 | 2 | 151.25 | 17.25 | 182.2 | 7420.9 | 748.9 | 0
等径 | 7.8 | 99.9 | 1.2 | 0.174 | 7.9 | 1343.1 | 0 | 1825.37 | 84 | 0 | 15 | 0 | 1.14 | 0.212 | 1527.6 | 175.75 | 0.02 | 1527.6 | 1.062 | 237 | 0 | 0 | 0 | 228.2 | 0.2 | 217.9 | 38.37 | 29.37 | 7.41 | 0 | 200 | 0.72 | 4.31 | 4.33 | 1696.69 | 8.1 | 100 | 59.5 | 60 | 21.1 | 21 | 1367.4 | 1460 | 0 | 0.0006 | 650 | 1.275 | 35.29 | 44.99 | 44.99 | 0 | 0 | 0 | 0 | 0 | 0 | 0 | 0 | 0 | 0 | 2 | 151.38 | 17.12 | 182.2 | 7421.4 | 749 | 0
等径 | 7.8 | 99.9 | 1.16 | 0.174 | 7.9 | 1343.1 | 0 | 1821.52 | 63 | 0 | 15 | 0 | 1.14 | 0.208 | 1528.9 | 175.98 | 0.02 | 1528.9 | 1.062 | 237 | 0 | 0 | 0 | 228.2 | 0.2 | 218.3 | 38.49 | 29.37 | 7.41 | 0 | 200 | 0.38 | 4.36 | 4.32 | 1704.83 | 8.1 | 100 | 59.5 | 60 | 21 | 21 | 1367.3 | 1460 | 0 | 0.0008 | 650 | 1.275 | 35.27 | 44.97 | 45 | 0 | 0 | 0 | 0 | 0 | 0 | 0 | 0 | 0 | 0 | 2 | 151.45 | 17.05 | 182.2 | 7422.3 | 749.1 | 0
等径 | 7.8 | 99.9 | 1.19 | 0.174 | 7.9 | 1343.1 | 0 | 1825.37 | 100 | 0 | 15 | 0 | 1.14 | 0.206 | 1529.9 | 176.15 | 0.03 | 1529.9 | 1.062 | 237 | 0 | 0 | 0 | 228.2 | 0.2 | 221.9 | 38.51 | 29.37 | 7.41 | 0 | 200 | 0.46 | 4.36 | 4.33 | 1688.55 | 8.1 | 100 | 59.5 | 60 | 21 | 21 | 1367.3 | 1460 | 0 | 0.0011 | 650 | 1.274 | 35.27 | 44.93 | 45 | 0 | 0 | 0 | 0 | 0 | 0 | 0 | 0 | 0 | 0 | 2 | 151.58 | 16.92 | 182.2 | 7422.9 | 749.2 | 0
等径 | 7.8 | 99.9 | 1.24 | 0.174 | 7.9 | 1343.1 | 0 | 1820.24 | 275 | 0 | 15 | 0 | 1.14 | 0.216 | 1531.1 | 176.38 | 0.02 | 1531.1 | 1.062 | 237 | 0 | 0 | 0 | 228.3 | 0.3 | 230.5 | 38.56 | 29.37 | 7.41 | 0 | 200 | 0.56 | 4.37 | 4.34 | 1688.55 | 8.1 | 100 | 59.5 | 60 | 21 | 21 | 1367.5 | 1460 | 0 | 0.0006 | 650 | 1.275 | 35.28 | 44.98 | 45.01 | 0 | 0 | 0 | 0 | 0 | 0 | 0 | 0 | 0 | 0 | 2 | 151.73 | 16.77 | 182.3 | 7423.7 | 749.3 | 0
等径 | 7.8 | 99.9 | 1.09 | 0.175 | 7.9 | 1343.1 | 0 | 1825.37 | 93 | 0 | 15 | 0 | 1.14 | 0.192 | 1532.1 | 176.56 | 0.04 | 1532.1 | 1.062 | 237 | 0 | 0 | 0 | 228.2 | 0.2 | 232.2 | 38.48 | 29.37 | 7.41 | 0 | 200 | 0.4 | 4.35 | 4.35 | 1692.62 | 8.1 | 100 | 59.5 | 60 | 21 | 21 | 1367.7 | 1460 | 0 | 0.0007 | 650 | 1.275 | 35.28 | 44.98 | 45.01 | 0 | 0 | 0 | 0 | 0 | 0 | 0 | 0 | 0 | 0 | 2 | 151.81 | 16.69 | 182.3 | 7424.4 | 749.3 | 0
等径 | 7.8 | 99.9 | 1.17 | 0.175 | 7.9 | 1343.1 | 0 | 1829.22 | 27 | 0 | 15 | 0 | 1.14 | 0.197 | 1533.2 | 176.76 | 0.03 | 1533.2 | 1.062 | 237 | 0 | 0 | 0 | 228.3 | 0.3 | 234.4 | 38.5 | 29.37 | 7.41 | 0 | 200 | 0.54 | 4.34 | 4.35 | 1704.83 | 8.1 | 100 | 59.5 | 60 | 21.1 | 21 | 1367.9 | 1460 | 0 | 0.0007 | 650 | 1.276 | 35.29 | 45.03 | 45.01 | 0 | 0 | 0 | 0 | 0 | 0 | 0 | 0 | 0 | 0 | 2 | 151.92 | 16.58 | 182.3 | 7425.1 | 749.4 | 0
等径 | 7.8 | 100 | 1.21 | 0.175 | 7.9 | 1343.1 | 0 | 1830.5 | 4 | 0 | 15 | 0 | 1.14 | 0.215 | 1534.5 | 176.98 | 0.05 | 1534.5 | 1.062 | 237 | 0 | 0 | 0 | 228.3 | 0.3 | 231.8 | 38.53 | 29.37 | 7.41 | 0 | 200 | 0.35 | 4.41 | 4.35 | 1708.9 | 8.1 | 100 | 59.5 | 60 | 21 | 21 | 1368.2 | 1460 | 0 | 0.0017 | 650 | 1.274 | 35.28 | 44.95 | 45.02 | 0 | 0 | 0 | 0 | 0 | 0 | 0 | 0 | 0 | 0 | 2 | 152.01 | 16.49 | 182.3 | 7425.9 | 749.5 | 0
等径 | 7.8 | 99.9 | 1.16 | 0.175 | 7.9 | 1343.1 | 0 | 1829.22 | 34 | 0 | 15 | 0 | 1.14 | 0.2 | 1535.8 | 177.19 | -0.01 | 1535.8 | 1.062 | 237 | 0 | 0 | 0 | 228.2 | 0.2 | 227.1 | 38.45 | 29.37 | 7.41 | 0 | 200 | 0.57 | 4.41 | 4.37 | 1700.76 | 8.1 | 100 | 59.5 | 60 | 21.1 | 21 | 1368.5 | 1460 | 0 | -0.001 | 650 | 1.275 | 35.28 | 44.98 | 45.02 | 0 | 0 | 0 | 0 | 0 | 0 | 0 | 0 | 0 | 0 | 2 | 152.14 | 16.36 | 182.3 | 7426.7 | 749.6 | 0
等径 | 7.8 | 99.9 | 1.15 | 0.175 | 7.9 | 1343.1 | 0 | 1825.37 | 62 | 0 | 15 | 0 | 1.14 | 0.202 | 1536.6 | 177.36 | 0.03 | 1536.6 | 1.062 | 237 | 0 | 0 | 0 | 228.2 | 0.2 | 228.9 | 38.47 | 29.37 | 7.41 | 0 | 200 | 0.57 | 4.45 | 4.38 | 1696.69 | 8.2 | 100 | 59.6 | 60 | 21.1 | 21 | 1368.7 | 1460 | 0 | 0.0009 | 650 | 1.274 | 35.27 | 44.93 | 45.03 | 0 | 0 | 0 | 0 | 0 | 0 | 0 | 0 | 0 | 0 | 2 | 152.22 | 16.28 | 182.4 | 7427.3 | 749.7 | 0
等径 | 7.8 | 99.9 | 1.24 | 0.176 | 7.9 | 1343.2 | 0 | 1829.22 | 53 | 0 | 15 | 0 | 1.14 | 0.218 | 1537.9 | 177.57 | 0.01 | 1537.9 | 1.062 | 237 | 0 | 0 | 0 | 228.2 | 0.2 | 226.6 | 38.54 | 29.37 | 7.41 | 0 | 200 | 0.48 | 4.45 | 4.41 | 1688.55 | 8.1 | 100 | 59.6 | 60 | 21 | 21 | 1369 | 1460 | 0 | 0.0006 | 650 | 1.276 | 35.27 | 45 | 45.03 | 0 | 0 | 0 | 0 | 0 | 0 | 0 | 0 | 0 | 0 | 2 | 152.33 | 16.17 | 182.4 | 7428.1 | 749.8 | 0
等径 | 7.8 | 99.9 | 1.12 | 0.176 | 7.9 | 1343.2 | 0 | 1833.08 | 62 | 0 | 15 | 0 | 1.14 | 0.199 | 1539 | 177.77 | -0.05 | 1539 | 1.062 | 237 | 0 | 0 | 0 | 228 | 0 | 227.6 | 38.47 | 29.37 | 7.41 | 0 | 200 | 0.66 | 4.45 | 4.42 | 1717.03 | 8.2 | 100 | 59.6 | 60 | 21 | 21 | 1369.1 | 1460 | 0 | -0.0014 | 650 | 1.276 | 35.27 | 45 | 45.03 | 0 | 0 | 0 | 0 | 0 | 0 | 0 | 0 | 0 | 0 | 2 | 152.44 | 16.06 | 182.4 | 7428.8 | 749.9 | 0
等径 | 7.8 | 99.9 | 1.08 | 0.176 | 7.9 | 1343.2 | 0 | 1831.79 | 48 | 0 | 15 | 0 | 1.14 | 0.189 | 1540.1 | 177.98 | 0 | 1540.1 | 1.062 | 237 | 0 | 0 | 0 | 228 | 0 | 225.1 | 38.44 | 29.37 | 7.41 | 0 | 200 | 0.86 | 4.43 | 4.43 | 1696.69 | 8.2 | 100 | 59.6 | 60 | 21 | 21 | 1369.1 | 1460 | 0 | -0.0003 | 650 | 1.276 | 35.3 | 45.04 | 45.03 | 0 | 0 | 0 | 0 | 0 | 0 | 0 | 0 | 0 | 0 | 2 | 152.53 | 15.97 | 182.4 | 7429.6 | 750 | 0
等径 | 7.8 | 99.9 | 1.14 | 0.176 | 7.9 | 1343.2 | 0 | 1830.5 | 194 | 0 | 15 | 0 | 1.14 | 0.207 | 1541.8 | 178.26 | 0.01 | 1541.8 | 1.063 | 237 | 0 | 0 | 0 | 228 | 0 | 220.9 | 38.46 | 29.37 | 7.41 | 0 | 200 | 0.8 | 4.4 | 4.43 | 1704.83 | 8.1 | 100 | 59.6 | 60 | 21 | 21 | 1369.3 | 1460 | 0 | -0.0003 | 650 | 1.275 | 35.3 | 45.01 | 45.04 | 0 | 0 | 0 | 0 | 0 | 0 | 0 | 0 | 0 | 0 | 2 | 152.65 | 15.85 | 182.5 | 7430.6 | 750.1 | 0
等径 | 7.8 | 99.9 | 1.12 | 0.176 | 7.9 | 1343.2 | 0 | 1831.79 | 54 | 0 | 15 | 0 | 1.14 | 0.202 | 1542.4 | 178.38 | -0.01 | 1542.4 | 1.063 | 237 | 0 | 0 | 0 | 228 | 0 | 218.6 | 38.39 | 29.37 | 7.41 | 0 | 200 | 0.95 | 4.37 | 4.42 | 1700.76 | 8.1 | 100 | 59.6 | 60 | 21.1 | 21 | 1369.4 | 1460 | 0 | -0.0002 | 650 | 1.276 | 35.29 | 45.03 | 45.04 | 0 | 0 | 0 | 0 | 0 | 0 | 0 | 0 | 0 | 0 | 2 | 152.72 | 15.78 | 182.5 | 7431.1 | 750.1 | 0
等径 | 7.8 | 99.9 | 1.29 | 0.177 | 7.9 | 1343.2 | 0 | 1831.79 | 23 | 0 | 15 | 0 | 1.14 | 0.225 | 1543.6 | 178.59 | 0.07 | 1543.6 | 1.063 | 237 | 0 | 0 | 0 | 228.4 | 0.4 | 211.6 | 38.33 | 29.37 | 7.41 | 0 | 200 | 0.63 | 4.33 | 4.41 | 1704.83 | 8.1 | 100 | 59.5 | 60 | 21.1 | 21 | 1369.8 | 1460 | 0 | 0.0024 | 650 | 1.276 | 35.29 | 45.03 | 45.05 | 0 | 0 | 0 | 0 | 0 | 0 | 0 | 0 | 0 | 0 | 2 | 152.77 | 15.73 | 182.5 | 7431.8 | 750.2 | 0
等径 | 7.8 | 99.9 | 1.23 | 0.177 | 7.9 | 1343.1 | 0 | 1838.24 | 56 | 0 | 15 | 0 | 1.14 | 0.223 | 1544.9 | 178.82 | 0.08 | 1544.9 | 1.063 | 237 | 0 | 0 | 0 | 228.4 | 0.4 | 208.5 | 38.33 | 29.37 | 7.41 | 0 | 200 | 0.65 | 4.34 | 4.39 | 1696.69 | 8.1 | 100 | 59.5 | 60 | 21 | 21 | 1370.2 | 1460 | 0 | 0.0013 | 650 | 1.274 | 35.3 | 44.97 | 45.06 | 0 | 0 | 0 | 0 | 0 | 0 | 0 | 0 | 0 | 0 | 2 | 152.91 | 15.59 | 182.5 | 7432.6 | 750.3 | 0
等径 | 7.8 | 99.9 | 1.17 | 0.177 | 7.9 | 1343.1 | 0 | 1835.66 | 77 | 0 | 15 | 0 | 1.14 | 0.21 | 1545.9 | 179 | 0.04 | 1545.9 | 1.063 | 237 | 0 | 0 | 0 | 228.4 | 0.4 | 216.9 | 38.38 | 29.37 | 7.41 | 0 | 200 | 1.08 | 4.34 | 4.37 | 1712.96 | 8.1 | 100 | 59.6 | 60 | 21 | 21 | 1370.4 | 1460 | 0 | 0.0006 | 650 | 1.276 | 35.3 | 45.04 | 45.06 | 0 | 0 | 0 | 0 | 0 | 0 | 0 | 0 | 0 | 0 | 2 | 153.02 | 15.48 | 182.5 | 7433.3 | 750.4 | 0
等径 | 7.8 | 99.9 | 1.13 | 0.177 | 7.9 | 1343.1 | 0 | 1836.95 | 69 | 0 | 15 | 0 | 1.14 | 0.2 | 1547.1 | 179.21 | 0.03 | 1547.1 | 1.063 | 237 | 0 | 0 | 0 | 228.3 | 0.3 | 218.7 | 38.36 | 29.37 | 7.41 | 0 | 200 | 0.65 | 4.33 | 4.35 | 1704.83 | 8.2 | 100 | 59.5 | 60 | 21 | 21 | 1370.7 | 1460 | 0 | 0.0004 | 650 | 1.274 | 35.32 | 45 | 45.06 | 0 | 0 | 0 | 0 | 0 | 0 | 0 | 0 | 0 | 0 | 2 | 153.13 | 15.37 | 182.6 | 7434 | 750.5 | 0
等径 | 7.8 | 99.9 | 1.18 | 0.177 | 7.9 | 1343.1 | 0 | 1835.66 | 55 | 0 | 15 | 0 | 1.14 | 0.215 | 1548.2 | 179.42 | 0.05 | 1548.2 | 1.063 | 237 | 0 | 0 | 0 | 228.3 | 0.3 | 220 | 38.35 | 29.37 | 7.41 | 0 | 200 | 0.68 | 4.32 | 4.34 | 1700.76 | 8.1 | 100 | 59.6 | 60 | 21.1 | 21 | 1371.1 | 1460 | 0 | 0.0015 | 650 | 1.274 | 35.32 | 45 | 45.07 | 0 | 0 | 0 | 0 | 0 | 0 | 0 | 0 | 0 | 0 | 2 | 153.23 | 15.27 | 182.6 | 7434.7 | 750.6 | 0
等径 | 7.8 | 99.9 | 1.19 | 0.178 | 7.9 | 1343.1 | 0 | 1835.66 | 81 | 0 | 15 | 0 | 1.14 | 0.21 | 1549.4 | 179.62 | 0.04 | 1549.4 | 1.063 | 237 | 0 | 0 | 0 | 228.4 | 0.4 | 225.2 | 38.33 | 29.37 | 7.41 | 0 | 200 | 0.57 | 4.32 | 4.34 | 1704.83 | 8.1 | 100 | 59.5 | 60 | 21.1 | 21 | 1371.6 | 1460 | 0 | 0.0002 | 650 | 1.274 | 35.32 | 45 | 45.07 | 0 | 0 | 0 | 0 | 0 | 0 | 0 | 0 | 0 | 0 | 2 | 153.34 | 15.16 | 182.6 | 7435.5 | 750.6 | 0
等径 | 7.8 | 99.9 | 1.12 | 0.178 | 7.9 | 1343.1 | 0 | 1839.53 | 101 | 0 | 15 | 0 | 1.14 | 0.201 | 1550.9 | 179.9 | 0.02 | 1550.9 | 1.063 | 237 | 0 | 0 | 0 | 228.3 | 0.3 | 231.8 | 38.44 | 29.37 | 7.41 | 0 | 200 | 0.9 | 4.36 | 4.35 | 1717.03 | 8.1 | 100 | 59.6 | 60 | 21.1 | 21 | 1372.2 | 1460 | 0 | 0.0006 | 650 | 1.277 | 35.3 | 45.08 | 45.08 | 0 | 0 | 0 | 0 | 0 | 0 | 0 | 0 | 0 | 0 | 2 | 153.53 | 14.97 | 182.6 | 7436.4 | 750.8 | 0
等径 | 7.8 | 100 | 1.2 | 0.178 | 7.9 | 1343.1 | 0 | 1839.53 | 107 | 0 | 15 | 0 | 1.14 | 0.215 | 1551.8 | 180.06 | 0.02 | 1551.8 | 1.063 | 237 | 0 | 0 | 0 | 228.3 | 0.3 | 230 | 38.36 | 29.37 | 7.41 | 0 | 200 | 0.8 | 4.36 | 4.37 | 1692.62 | 8.1 | 100 | 59.5 | 60 | 21 | 21 | 1372.7 | 1460 | 0 | 0.0005 | 650 | 1.275 | 35.31 | 45.02 | 45.08 | 0 | 0 | 0 | 0 | 0 | 0 | 0 | 0 | 0 | 0 | 2 | 153.58 | 14.92 | 182.6 | 7437 | 750.8 | 0
等径 | 7.8 | 99.9 | 1.14 | 0.178 | 7.9 | 1343.1 | 0 | 1840.83 | 57 | 0 | 15 | 0 | 1.14 | 0.208 | 1553 | 180.28 | 0.03 | 1553 | 1.063 | 237 | 0 | 0 | 0 | 228.2 | 0.2 | 232.6 | 38.39 | 29.37 | 7.41 | 0 | 200 | 1.2 | 4.35 | 4.39 | 1704.83 | 8.1 | 100 | 59.5 | 60 | 21 | 21 | 1373.2 | 1460 | 0 | 0.0003 | 650 | 1.277 | 35.3 | 45.08 | 45.09 | 0 | 0 | 0 | 0 | 0 | 0 | 0 | 0 | 0 | 0 | 2 | 153.74 | 14.76 | 182.7 | 7437.8 | 750.9 | 0
等径 | 7.8 | 99.9 | 1.14 | 0.18 | 7.9 | 1343.1 | 0 | 1839.53 | 98 | 0 | 15 | 0 | 1.14 | 0.207 | 1554 | 180.46 | 0.02 | 1554 | 1.063 | 237 | 0 | 0 | 0 | 228.2 | 0.2 | 235 | 38.46 | 29.37 | 7.41 | 0 | 200 | 1.27 | 4.33 | 4.39 | 1708.9 | 8.1 | 100 | 59.6 | 60 | 21 | 21 | 1373.6 | 1460 | 0 | 0.0004 | 650 | 1.277 | 35.33 | 45.12 | 45.09 | 0 | 0 | 0 | 0 | 0 | 0 | 0 | 0 | 0 | 0 | 2 | 153.82 | 14.68 | 182.7 | 7438.4 | 751 | 0
等径 | 7.8 | 99.9 | 1.19 | 0.18 | 7.9 | 1343.1 | 0 | 1840.83 | 61 | 0 | 15 | 0 | 1.14 | 0.217 | 1555.1 | 180.67 | 0 | 1555.1 | 1.063 | 237 | 0 | 0 | 0 | 228.3 | 0.2 | 238.1 | 38.44 | 29.37 | 7.41 | 0 | 200 | 1.43 | 4.31 | 4.38 | 1704.83 | 8.1 | 100 | 59.5 | 60 | 21.2 | 21 | 1374.2 | 1460 | 0 | 0.0007 | 650 | 1.277 | 35.34 | 45.13 | 45.09 | 0 | 0 | 0 | 0 | 0 | 0 | 0 | 0 | 0 | 0 | 2 | 153.94 | 14.56 | 182.7 | 7439.2 | 751.1 | 0
等径 | 7.8 | 99.9 | 1.25 | 0.18 | 7.9 | 1343.1 | 0 | 1835.66 | 43 | 0 | 15 | 0 | 1.14 | 0.228 | 1556.2 | 180.87 | 0.02 | 1556.2 | 1.063 | 237 | 0 | 0 | 0 | 228.2 | 0.3 | 237.5 | 38.48 | 29.37 | 7.41 | 0 | 200 | 1.28 | 4.3 | 4.36 | 1717.03 | 8.2 | 100 | 59.5 | 60 | 21.1 | 21 | 1374.7 | 1460 | 0 | 0.0008 | 650 | 1.277 | 35.33 | 45.12 | 45.1 | 0 | 0 | 0 | 0 | 0 | 0 | 0 | 0 | 0 | 0 | 2 | 154.07 | 14.43 | 182.7 | 7439.9 | 751.2 | 0
等径 | 7.8 | 99.9 | 1.09 | 0.18 | 7.9 | 1343.1 | 0 | 1843.42 | 60 | 0 | 15 | 0 | 1.14 | 0.2 | 1557.5 | 181.1 | 0.01 | 1557.5 | 1.063 | 237 | 0 | 0 | 0 | 228.1 | 0.1 | 234.1 | 38.45 | 29.37 | 7.41 | 0 | 200 | 0.89 | 4.21 | 4.33 | 1700.76 | 8.2 | 100 | 59.5 | 60 | 21 | 21 | 1375.4 | 1460 | 0 | -0.0004 | 650 | 1.276 | 35.33 | 45.08 | 45.1 | 0 | 0 | 0 | 0 | 0 | 0 | 0 | 0 | 0 | 0 | 2 | 154.18 | 14.32 | 182.7 | 7440.7 | 751.3 | 0
等径 | 7.8 | 99.9 | 1.18 | 0.181 | 7.9 | 1343.1 | 0 | 1840.83 | 9 | 0 | 15 | 0 | 1.14 | 0.21 | 1558.6 | 181.29 | 0 | 1558.6 | 1.063 | 237 | 0 | 0 | 0 | 228.2 | 0.2 | 232.5 | 38.48 | 29.37 | 7.41 | 0 | 200 | 0.85 | 4.23 | 4.3 | 1708.9 | 8.1 | 100 | 59.6 | 60 | 21.1 | 21 | 1375.9 | 1460 | 0 | -0.0003 | 650 | 1.277 | 35.32 | 45.1 | 45.11 | 0 | 0 | 0 | 0 | 0 | 0 | 0 | 0 | 0 | 0 | 2 | 154.29 | 14.21 | 182.8 | 7441.4 | 751.4 | 0
等径 | 7.8 | 99.9 | 1.15 | 0.181 | 7.9 | 1343 | 0 | 1840.83 | 74 | 0 | 15 | 0 | 1.14 | 0.205 | 1559.8 | 181.51 | 0.01 | 1559.8 | 1.064 | 237 | 0 | 0 | 0 | 228.1 | 0.1 | 239.3 | 38.53 | 29.37 | 7.41 | 0 | 200 | 1.03 | 4.18 | 4.26 | 1708.9 | 8.1 | 100 | 59.5 | 60 | 21 | 21 | 1376.6 | 1460 | 0 | 0.0001 | 650 | 1.277 | 35.31 | 45.09 | 45.11 | 0 | 0 | 0 | 0 | 0 | 0 | 0 | 0 | 0 | 0 | 2 | 154.39 | 14.11 | 182.8 | 7442.2 | 751.4 | 0
等径 | 7.8 | 99.9 | 1.17 | 0.181 | 7.9 | 1343 | 0 | 1840.83 | 96 | 0 | 15 | 0 | 1.14 | 0.214 | 1561 | 181.72 | 0.03 | 1561 | 1.064 | 237 | 0 | 0 | 0 | 228.2 | 0.2 | 238.8 | 38.53 | 29.37 | 7.41 | 0 | 200 | 0.68 | 4.22 | 4.23 | 1696.69 | 8.1 | 100 | 59.5 | 60 | 21.1 | 21 | 1377.1 | 1460 | 0 | 0.0009 | 650 | 1.277 | 35.32 | 45.1 | 45.11 | 0 | 0 | 0 | 0 | 0 | 0 | 0 | 0 | 0 | 0 | 2 | 154.53 | 13.97 | 182.8 | 7442.9 | 751.5 | 0
等径 | 7.8 | 99.9 | 1.17 | 0.181 | 7.9 | 1343 | 0 | 1847.31 | 62 | 0 | 15 | 0 | 1.14 | 0.206 | 1562 | 181.92 | 0.01 | 1562 | 1.064 | 237 | 0 | 0 | 0 | 228.2 | 0.2 | 238.3 | 38.66 | 29.37 | 7.41 | 0 | 200 | 0.85 | 4.23 | 4.21 | 1717.03 | 8.1 | 100 | 59.5 | 60 | 21.2 | 21 | 1377.6 | 1460 | 0 | -0.0001 | 650 | 1.276 | 35.34 | 45.09 | 45.12 | 0 | 0 | 0 | 0 | 0 | 0 | 0 | 0 | 0 | 0 | 2 | 154.68 | 13.82 | 182.8 | 7443.6 | 751.6 | 0
等径 | 7.8 | 99.9 | 1.15 | 0.183 | 7.9 | 1343 | 0 | 1842.12 | 233 | 0 | 15 | 0 | 1.14 | 0.215 | 1563 | 182.1 | 0.01 | 1563 | 1.064 | 237 | 0 | 0 | 0 | 228.1 | 0.1 | 239 | 38.58 | 29.37 | 7.41 | 0 | 200 | 0.93 | 4.3 | 4.2 | 1704.83 | 8.1 | 100 | 59.5 | 60 | 21.1 | 21 | 1378 | 1460 | 0 | -0.0001 | 650 | 1.277 | 35.32 | 45.1 | 45.12 | 0 | 0 | 0 | 0 | 0 | 0 | 0 | 0 | 0 | 0 | 2 | 154.74 | 13.76 | 182.8 | 7444.3 | 751.7 | 0
等径 | 7.8 | 99.9 | 1.13 | 0.183 | 7.9 | 1343 | 0 | 1847.31 | 66 | 0 | 16 | 0 | 1.14 | 0.209 | 1564.4 | 182.36 | 0.03 | 1564.4 | 1.064 | 237 | 0 | 0 | 0 | 228.1 | 0.1 | 234.7 | 38.59 | 29.37 | 7.41 | 0 | 200 | 0.67 | 4.32 | 4.22 | 1704.83 | 8.1 | 100 | 59.5 | 60 | 21.1 | 21 | 1378.6 | 1460 | 0 | 0.0009 | 650 | 1.275 | 35.33 | 45.05 | 45.12 | 0 | 0 | 0 | 0 | 0 | 0 | 0 | 0 | 0 | 0 | 2 | 154.85 | 13.65 | 182.9 | 7445.2 | 751.8 | 0
等径 | 7.8 | 99.9 | 1.19 | 0.183 | 7.9 | 1343 | 0 | 1843.42 | 83 | 0 | 16 | 0 | 1.14 | 0.212 | 1565.5 | 182.56 | 0.01 | 1565.5 | 1.064 | 237 | 0 | 0 | 0 | 228.2 | 0.2 | 228.5 | 38.6 | 29.37 | 7.41 | 0 | 200 | 0.51 | 4.36 | 4.25 | 1708.9 | 8.1 | 100 | 59.5 | 60 | 21.1 | 21 | 1379 | 1460 | 0 | 0.0004 | 650 | 1.278 | 35.34 | 45.16 | 45.13 | 0 | 0 | 0 | 0 | 0 | 0 | 0 | 0 | 0 | 0 | 2 | 154.97 | 13.53 | 182.9 | 7445.9 | 751.9 | 0
等径 | 7.8 | 100 | 1.18 | 0.183 | 7.9 | 1343.1 | 0 | 1844.71 | 55 | 0 | 16 | 0 | 1.14 | 0.22 | 1566.6 | 182.77 | 0.05 | 1566.6 | 1.064 | 237 | 0 | 0 | 0 | 228.2 | 0.2 | 224.8 | 38.68 | 29.37 | 7.41 | 0 | 200 | 0.85 | 4.41 | 4.3 | 1704.83 | 8.1 | 100 | 59.6 | 60 | 21 | 21 | 1379.4 | 1460 | 0 | 0.0013 | 650 | 1.276 | 35.36 | 45.12 | 45.14 | 0 | 0 | 0 | 0 | 0 | 0 | 0 | 0 | 0 | 0 | 2 | 155.1 | 13.4 | 182.9 | 7446.6 | 752 | 0
等径 | 7.8 | 99.9 | 1.14 | 0.183 | 7.9 | 1343.1 | 0 | 1849.91 | 47 | 0 | 16 | 0 | 1.14 | 0.215 | 1567.9 | 182.99 | 0.02 | 1567.9 | 1.064 | 237 | 0 | 0 | 0 | 228.2 | 0.2 | 225.3 | 38.66 | 29.37 | 7.41 | 0 | 200 | 1.49 | 4.56 | 4.34 | 1717.03 | 8.1 | 100 | 59.5 | 60 | 21 | 21 | 1380 | 1460 | 0 | 0.0003 | 650 | 1.277 | 35.32 | 45.1 | 45.14 | 0 | 0 | 0 | 0 | 0 | 0 | 0 | 0 | 0 | 0 | 2 | 155.2 | 13.3 | 182.9 | 7447.4 | 752.1 | 0
等径 | 7.8 | 99.9 | 1.19 | 0.184 | 7.9 | 1343.1 | 0 | 1849.91 | 49 | 0 | 16 | 0 | 1.14 | 0.219 | 1568.9 | 183.19 | 0.01 | 1568.9 | 1.064 | 237 | 0 | 0 | 0 | 228.2 | 0.2 | 225.3 | 38.59 | 29.37 | 7.41 | 0 | 200 | 1.05 | 4.58 | 4.38 | 1725.17 | 8.2 | 100 | 59.6 | 60 | 21.1 | 21 | 1380.3 | 1460 | 0 | -0.0002 | 650 | 1.278 | 35.35 | 45.18 | 45.15 | 0 | 0 | 0 | 0 | 0 | 0 | 0 | 0 | 0 | 0 | 2 | 155.27 | 13.23 | 182.9 | 7448.1 | 752.1 | 0
等径 | 7.8 | 99.9 | 1.22 | 0.184 | 7.9 | 1343.2 | 0 | 1851.21 | 74 | 0 | 16 | 0 | 1.14 | 0.226 | 1570 | 183.4 | 0.02 | 1570 | 1.064 | 237 | 0 | 0 | 0 | 228.2 | 0.2 | 225.6 | 38.58 | 29.37 | 7.41 | 0 | 200 | 1.2 | 4.61 | 4.44 | 1733.31 | 8.2 | 100 | 59.5 | 60 | 21 | 21 | 1380.8 | 1460 | 0 | 0.0009 | 650 | 1.278 | 35.32 | 45.14 | 45.15 | 0 | 0 | 0 | 0 | 0 | 0 | 0 | 0 | 0 | 0 | 2 | 155.38 | 13.12 | 183 | 7448.8 | 752.2 | 0
等径 | 7.8 | 100 | 1.11 | 0.184 | 7.9 | 1343.3 | 0 | 1848.61 | 65 | 0 | 16 | 0 | 1.14 | 0.204 | 1571.2 | 183.63 | 0.02 | 1571.2 | 1.064 | 237 | 0 | 0 | 0 | 228.2 | 0.2 | 223.5 | 38.6 | 29.37 | 7.41 | 0 | 200 | 0.91 | 4.65 | 4.52 | 1721.1 | 8.1 | 100 | 59.6 | 60 | 21 | 21 | 1381.3 | 1460 | 0 | -0.0002 | 650 | 1.277 | 35.36 | 45.15 | 45.16 | 0 | 0 | 0 | 0 | 0 | 0 | 0 | 0 | 0 | 0 | 2 | 155.5 | 13 | 183 | 7449.6 | 752.3 | 0
等径 | 7.8 | 99.9 | 1.17 | 0.184 | 7.9 | 1343.3 | 0 | 1851.21 | 64 | 0 | 16 | 0 | 1.14 | 0.216 | 1572.4 | 183.84 | 0.04 | 1572.4 | 1.064 | 237 | 0 | 0 | 0 | 228.3 | 0.3 | 224.1 | 38.62 | 29.37 | 7.41 | 0 | 200 | 1.24 | 4.66 | 4.59 | 1721.1 | 8.1 | 100 | 59.5 | 60 | 21.3 | 21 | 1381.7 | 1460 | 0 | 0.0008 | 650 | 1.278 | 35.34 | 45.16 | 45.17 | 0 | 0 | 0 | 0 | 0 | 0 | 0 | 0 | 0 | 0 | 2 | 155.61 | 12.89 | 183 | 7450.3 | 752.4 | 0
等径 | 7.8 | 99.9 | 1.17 | 0.186 | 7.9 | 1343.4 | 0 | 1848.61 | 79 | 0 | 16 | 0 | 1.14 | 0.214 | 1573.6 | 184.06 | 0.03 | 1573.6 | 1.064 | 237 | 0 | 0 | 0 | 228.3 | 0.3 | 225.1 | 38.68 | 29.37 | 7.41 | 0 | 200 | 1.12 | 4.69 | 4.63 | 1704.83 | 8.2 | 100 | 59.6 | 60 | 21 | 21 | 1382.1 | 1460 | 0 | 0.0005 | 650 | 1.274 | 35.39 | 45.09 | 45.18 | 0 | 0 | 0 | 0 | 0 | 0 | 0 | 0 | 0 | 0 | 2 | 155.73 | 12.77 | 183 | 7451.1 | 752.5 | 0
等径 | 7.8 | 99.9 | 1.19 | 0.186 | 7.9 | 1343.4 | 0 | 1852.51 | 56 | 0 | 16 | 0 | 1.14 | 0.22 | 1574.8 | 184.27 | 0.03 | 1574.8 | 1.064 | 237 | 0 | 0 | 0 | 228.3 | 0.3 | 229.2 | 38.64 | 29.37 | 7.41 | 0 | 200 | 0.85 | 4.73 | 4.67 | 1721.1 | 8.2 | 100 | 59.5 | 60 | 21 | 21 | 1382.5 | 1460 | 0 | 0.0008 | 650 | 1.275 | 35.39 | 45.12 | 45.18 | 0 | 0 | 0 | 0 | 0 | 0 | 0 | 0 | 0 | 0 | 2 | 155.81 | 12.69 | 183.1 | 7451.8 | 752.6 | 0
等径 | 7.8 | 99.9 | 1.12 | 0.186 | 7.9 | 1343.5 | 0 | 1849.91 | 59 | 0 | 16 | 0 | 1.14 | 0.211 | 1576 | 184.51 | 0.03 | 1576 | 1.064 | 237 | 0 | 0 | 0 | 228.3 | 0.3 | 232.7 | 38.68 | 29.37 | 7.41 | 0 | 200 | 0.58 | 4.76 | 4.7 | 1721.1 | 8.2 | 100 | 59.5 | 60 | 21 | 21 | 1383 | 1460 | 0 | 0.0001 | 650 | 1.277 | 35.4 | 45.21 | 45.19 | 0 | 0 | 0 | 0 | 0 | 0 | 0 | 0 | 0 | 0 | 2 | 155.96 | 12.54 | 183.1 | 7452.6 | 752.7 | 0
等径 | 7.8 | 99.9 | 1.17 | 0.186 | 7.9 | 1343.5 | 0 | 1855.11 | 64 | 0 | 16 | 0 | 1.14 | 0.221 | 1577.1 | 184.72 | 0.03 | 1577.1 | 1.064 | 237 | 0 | 0 | 0 | 228.3 | 0.3 | 231.9 | 38.68 | 29.37 | 7.41 | 0 | 200 | 0.47 | 4.74 | 4.73 | 1733.31 | 8.2 | 100 | 59.5 | 60 | 21.2 | 21 | 1383.3 | 1460 | 0 | 0.001 | 650 | 1.275 | 35.41 | 45.15 | 45.19 | 0 | 0 | 0 | 0 | 0 | 0 | 0 | 0 | 0 | 0 | 2 | 156.06 | 12.44 | 183.1 | 7453.3 | 752.8 | 0
等径 | 7.8 | 99.9 | 1.2 | 0.186 | 7.9 | 1343.5 | 0 | 1849.91 | 46 | 0 | 16 | 0 | 1.14 | 0.222 | 1578.2 | 184.93 | 0.05 | 1578.1 | 1.064 | 237 | 0 | 0 | 0 | 228.4 | 0.4 | 228.2 | 38.68 | 29.37 | 7.41 | 0 | 200 | 0.8 | 4.74 | 4.75 | 1721.1 | 8.1 | 100 | 59.5 | 60 | 21 | 21 | 1383.7 | 1460 | 0 | 0.0011 | 650 | 1.275 | 35.43 | 45.17 | 45.2 | 0 | 0 | 0 | 0 | 0 | 0 | 0 | 0 | 0 | 0 | 2 | 156.17 | 12.33 | 183.1 | 7454 | 752.8 | 0
等径 | 7.8 | 99.9 | 1.32 | 0.187 | 7.9 | 1343.5 | 0 | 1851.21 | 58 | 0 | 16 | 0 | 1.14 | 0.244 | 1579.4 | 185.15 | 0.03 | 1579.4 | 1.065 | 237 | 0 | 0 | 0 | 228.5 | 0.5 | 229 | 38.69 | 29.37 | 7.41 | 0 | 200 | 0.61 | 4.7 | 4.75 | 1725.17 | 8.1 | 100 | 59.6 | 60 | 21 | 21 | 1384 | 1460 | 0 | 0.0014 | 650 | 1.275 | 35.41 | 45.15 | 45.21 | 0 | 0 | 0 | 0 | 0 | 0 | 0 | 0 | 0 | 0 | 2 | 156.29 | 12.21 | 183.1 | 7454.8 | 752.9 | 0
等径 | 7.8 | 100 | 1.23 | 0.187 | 7.9 | 1343.5 | 0 | 1855.11 | 77 | 0 | 16 | 0 | 1.14 | 0.229 | 1580.5 | 185.37 | 0.05 | 1580.5 | 1.065 | 237 | 0 | 0 | 0 | 228.4 | 0.4 | 226 | 38.68 | 29.37 | 7.41 | 0 | 200 | 0.93 | 4.68 | 4.74 | 1725.17 | 8.1 | 100 | 59.6 | 60 | 20.8 | 21 | 1384.3 | 1460 | 0 | 0.0012 | 650 | 1.275 | 35.44 | 45.19 | 45.22 | 0 | 0 | 0 | 0 | 0 | 0 | 0 | 0 | 0 | 0 | 2 | 156.37 | 12.13 | 183.2 | 7455.5 | 753 | 0
等径 | 7.8 | 99.9 | 1.19 | 0.187 | 7.9 | 1343.5 | 0 | 1856.42 | 53 | 0 | 16 | 0 | 1.14 | 0.222 | 1581.8 | 185.59 | 0.07 | 1581.8 | 1.065 | 237 | 0 | 0 | 0 | 228.4 | 0.4 | 223.8 | 38.68 | 29.37 | 7.41 | 0 | 200 | 0.72 | 4.62 | 4.72 | 1721.1 | 8.1 | 100 | 59.6 | 60 | 21 | 21 | 1384.7 | 1460 | 0 | 0.0012 | 650 | 1.276 | 35.43 | 45.21 | 45.22 | 0 | 0 | 0 | 0 | 0 | 0 | 0 | 0 | 0 | 0 | 2 | 156.46 | 12.04 | 183.2 | 7456.2 | 753.1 | 0
等径 | 7.8 | 99.9 | 1.22 | 0.187 | 7.9 | 1343.4 | 0 | 1859.03 | 44 | 0 | 16 | 0 | 1.14 | 0.229 | 1583 | 185.83 | 0.06 | 1583 | 1.065 | 237 | 0 | 0 | 0 | 228.5 | 0.5 | 228.4 | 38.81 | 29.37 | 7.41 | 0 | 200 | 0.61 | 4.59 | 4.69 | 1725.17 | 8.2 | 100 | 59.6 | 60 | 21 | 21 | 1385.1 | 1460 | 0 | 0.0015 | 650 | 1.277 | 35.39 | 45.19 | 45.23 | 0 | 0 | 0 | 0 | 0 | 0 | 0 | 0 | 0 | 0 | 2 | 156.65 | 11.85 | 183.2 | 7457 | 753.2 | 0
等径 | 7.8 | 99.9 | 1.15 | 0.189 | 7.9 | 1343.4 | 0 | 1864.26 | 99 | 0 | 16 | 0 | 1.14 | 0.221 | 1584.1 | 186.06 | 0.07 | 1584.1 | 1.065 | 237 | 0 | 0 | 0 | 228.5 | 0.5 | 232.2 | 38.8 | 29.37 | 7.41 | 0 | 200 | 1.22 | 4.45 | 4.65 | 1721.1 | 8.2 | 100 | 59.5 | 60 | 21.1 | 21 | 1385.5 | 1460 | 0 | 0.0011 | 650 | 1.276 | 35.41 | 45.18 | 45.24 | 0 | 0 | 0 | 0 | 0 | 0 | 0 | 0 | 0 | 0 | 2 | 156.77 | 11.73 | 183.2 | 7457.8 | 753.3 | 0
等径 | 7.8 | 99.9 | 1.23 | 0.189 | 7.9 | 1343.4 | 0 | 1857.72 | 49 | 0 | 16 | 0 | 1.14 | 0.235 | 1585.2 | 186.27 | 0.05 | 1585.2 | 1.065 | 237 | 0 | 0 | 0 | 228.5 | 0.5 | 230.9 | 38.79 | 29.37 | 7.41 | 0 | 200 | 1.03 | 4.39 | 4.59 | 1729.24 | 8.1 | 100 | 59.6 | 60 | 21.2 | 21 | 1385.9 | 1460 | 0 | 0.0011 | 650 | 1.277 | 35.43 | 45.24 | 45.25 | 0 | 0 | 0 | 0 | 0 | 0 | 0 | 0 | 0 | 0 | 2 | 156.85 | 11.65 | 183.2 | 7458.4 | 753.4 | 0
等径 | 7.8 | 99.9 | 1.21 | 0.189 | 7.9 | 1343.3 | 0 | 1856.42 | 38 | 0 | 16 | 0 | 1.14 | 0.23 | 1586.5 | 186.5 | 0.05 | 1586.5 | 1.065 | 237 | 0 | 0 | 0 | 228.5 | 0.5 | 223.7 | 38.72 | 29.37 | 7.41 | 0 | 200 | 0.84 | 4.27 | 4.51 | 1725.17 | 8.2 | 100 | 59.5 | 60 | 21 | 21 | 1386.3 | 1460 | 0 | 0.0009 | 650 | 1.278 | 35.41 | 45.25 | 45.26 | 0 | 0 | 0 | 0 | 0 | 0 | 0 | 0 | 0 | 0 | 2 | 156.91 | 11.59 | 183.3 | 7459.2 | 753.5 | 0
等径 | 7.8 | 99.9 | 1.2 | 0.189 | 7.9 | 1343.2 | 0 | 1860.34 | 56 | 0 | 16 | 0 | 1.14 | 0.224 | 1587.8 | 186.74 | 0.07 | 1587.8 | 1.065 | 237 | 0 | 0 | 0 | 228.5 | 0.5 | 218.9 | 38.72 | 29.37 | 7.41 | 0 | 200 | 0.43 | 4.22 | 4.42 | 1733.31 | 8.1 | 100 | 59.5 | 60 | 21.2 | 21 | 1386.7 | 1460 | 0 | 0.001 | 650 | 1.276 | 35.43 | 45.21 | 45.26 | 0 | 0 | 0 | 0 | 0 | 0 | 0 | 0 | 0 | 0 | 2 | 157.03 | 11.47 | 183.3 | 7460 | 753.6 | 0
等径 | 7.8 | 99.9 | 1.12 | 0.189 | 7.9 | 1343.1 | 0 | 1859.03 | 112 | 0 | 16 | 0 | 1.14 | 0.214 | 1589 | 186.99 | 0.06 | 1589 | 1.065 | 237 | 0 | 0 | 0 | 228.4 | 0.4 | 218.3 | 38.75 | 29.37 | 7.41 | 0 | 200 | 0.68 | 4.16 | 4.32 | 1737.38 | 8.2 | 100 | 59.5 | 60 | 21.1 | 21 | 1387.2 | 1460 | 0 | 0.0009 | 650 | 1.278 | 35.44 | 45.29 | 45.27 | 0 | 0 | 0 | 0 | 0 | 0 | 0 | 0 | 0 | 0 | 2 | 157.17 | 11.33 | 183.3 | 7460.8 | 753.6 | 0
等径 | 7.8 | 99.9 | 1.17 | 0.19 | 7.9 | 1343 | 0 | 1859.03 | 32 | 0 | 16 | 0 | 1.14 | 0.224 | 1590.1 | 187.19 | 0.03 | 1590.1 | 1.065 | 237 | 0 | 0 | 0 | 228.4 | 0.4 | 217.3 | 38.77 | 29.37 | 7.41 | 0 | 200 | 0.7 | 4.13 | 4.25 | 1733.31 | 8.2 | 100 | 59.5 | 60 | 21 | 21 | 1387.6 | 1460 | 0 | 0.0006 | 650 | 1.277 | 35.44 | 45.26 | 45.28 | 0 | 0 | 0 | 0 | 0 | 0 | 0 | 0 | 0 | 0 | 2 | 157.24 | 11.26 | 183.3 | 7461.5 | 753.7 | 0
等径 | 7.8 | 99.9 | 1.22 | 0.19 | 7.9 | 1343 | 0 | 1865.57 | 13 | 0 | 16 | 0 | 1.14 | 0.234 | 1591.2 | 187.41 | 0.08 | 1591.2 | 1.065 | 237 | 0 | 0 | 0 | 228.5 | 0.5 | 217.4 | 38.74 | 29.37 | 7.41 | 0 | 200 | 0.96 | 4.16 | 4.2 | 1717.03 | 8.2 | 100 | 59.6 | 60 | 21 | 21 | 1388 | 1460 | 0 | 0.002 | 650 | 1.278 | 35.46 | 45.32 | 45.29 | 0 | 0 | 0 | 0 | 0 | 0 | 0 | 0 | 0 | 0 | 2 | 157.36 | 11.14 | 183.3 | 7462.2 | 753.8 | 0
等径 | 7.8 | 99.9 | 1.2 | 0.19 | 7.9 | 1342.9 | 0 | 1860.34 | 71 | 0 | 16 | 0 | 1.14 | 0.23 | 1592.4 | 187.63 | 0.03 | 1592.4 | 1.065 | 237 | 0 | 0 | 0 | 228.4 | 0.4 | 220 | 38.8 | 29.37 | 7.41 | 0 | 200 | 0.45 | 4.13 | 4.17 | 1741.45 | 8.2 | 100 | 59.6 | 60 | 21 | 21 | 1388.5 | 1460 | 0 | 0.0004 | 650 | 1.277 | 35.44 | 45.26 | 45.29 | 0 | 0 | 0 | 0 | 0 | 0 | 0 | 0 | 0 | 0 | 2 | 157.45 | 11.05 | 183.4 | 7462.9 | 753.9 | 0
等径 | 7.8 | 99.9 | 1.2 | 0.19 | 7.9 | 1342.9 | 0 | 1864.26 | 37 | 0 | 16 | 0 | 1.14 | 0.227 | 1593.6 | 187.86 | 0.05 | 1593.5 | 1.066 | 237 | 0 | 0 | 0 | 228.4 | 0.4 | 223.3 | 38.73 | 29.37 | 7.41 | 0 | 200 | 0.57 | 4.2 | 4.15 | 1733.31 | 8.2 | 100 | 59.6 | 60 | 21.1 | 21 | 1389 | 1460 | 0 | 0.0005 | 650 | 1.277 | 35.45 | 45.27 | 45.3 | 0 | 0 | 0 | 0 | 0 | 0 | 0 | 0 | 0 | 0 | 2 | 157.57 | 10.93 | 183.4 | 7463.7 | 754 | 0
等径 | 7.8 | 100 | 1.21 | 0.19 | 7.9 | 1342.9 | 0 | 1865.57 | 93 | 0 | 16 | 0 | 1.14 | 0.23 | 1594.8 | 188.08 | 0.05 | 1594.8 | 1.066 | 237 | 0 | 0 | 0 | 228.4 | 0.4 | 223.5 | 38.78 | 29.37 | 7.41 | 0 | 200 | 0.86 | 4.4 | 4.17 | 1733.31 | 8.2 | 100 | 59.6 | 60 | 21.2 | 21 | 1389.5 | 1460 | 0 | 0.0013 | 650 | 1.278 | 35.46 | 45.32 | 45.31 | 0 | 0 | 0 | 0 | 0 | 0 | 0 | 0 | 0 | 0 | 2 | 157.69 | 10.81 | 183.4 | 7464.4 | 754.1 | 0
等径 | 7.8 | 100 | 1.16 | 0.192 | 7.9 | 1343 | 0 | 1869.51 | 74 | 0 | 16 | 0 | 1.14 | 0.219 | 1596 | 188.33 | 0.01 | 1596 | 1.066 | 237 | 0 | 0 | 0 | 228.3 | 0.3 | 221.8 | 38.72 | 29.37 | 7.41 | 0 | 200 | 0.69 | 4.5 | 4.23 | 1741.45 | 8.2 | 100 | 59.5 | 60 | 21.2 | 21 | 1390 | 1460 | 0 | -0.0002 | 650 | 1.277 | 35.46 | 45.28 | 45.31 | 0 | 0 | 0 | 0 | 0 | 0 | 0 | 0 | 0 | 0 | 2 | 157.8 | 10.7 | 183.4 | 7465.3 | 754.2 | 0
等径 | 7.8 | 99.9 | 1.22 | 0.192 | 7.9 | 1343.1 | 0 | 1868.2 | 72 | 0 | 16 | 0 | 1.14 | 0.236 | 1597.2 | 188.56 | 0.05 | 1597.2 | 1.066 | 237 | 0 | 0 | 0 | 228.4 | 0.4 | 224.3 | 38.8 | 29.37 | 7.41 | 0 | 200 | 0.65 | 4.56 | 4.33 | 1737.38 | 8.2 | 100 | 59.5 | 60 | 21.2 | 21 | 1390.5 | 1460 | 0 | 0.0012 | 650 | 1.277 | 35.44 | 45.26 | 45.32 | 0 | 0 | 0 | 0 | 0 | 0 | 0 | 0 | 0 | 0 | 2 | 157.9 | 10.6 | 183.4 | 7466 | 754.3 | 0
等径 | 7.8 | 99.9 | 1.18 | 0.192 | 7.9 | 1343.2 | 0 | 1868.2 | 68 | 0 | 16 | 0 | 1.14 | 0.23 | 1598.2 | 188.75 | 0.04 | 1598.2 | 1.066 | 237 | 0 | 0 | 0 | 228.3 | 0.3 | 226.7 | 38.9 | 29.37 | 7.41 | 0 | 200 | 0.34 | 4.64 | 4.43 | 1733.31 | 8.2 | 100 | 59.5 | 60 | 21.1 | 21 | 1390.9 | 1460 | 0 | 0.0008 | 650 | 1.277 | 35.46 | 45.28 | 45.33 | 0 | 0 | 0 | 0 | 0 | 0 | 0 | 0 | 0 | 0 | 2 | 158.02 | 10.48 | 183.5 | 7466.6 | 754.3 | 0
等径 | 7.8 | 99.9 | 1.19 | 0.192 | 7.9 | 1343.3 | 0 | 1865.57 | 99 | 0 | 16 | 0 | 1.14 | 0.233 | 1599.4 | 188.98 | 0.03 | 1599.4 | 1.066 | 237 | 0 | 0 | 0 | 228.3 | 0.3 | 230.6 | 38.94 | 29.37 | 7.41 | 0 | 200 | 0.3 | 4.64 | 4.53 | 1741.45 | 8.2 | 100 | 59.5 | 60 | 21 | 21 | 1391.2 | 1460 | 0 | 0.0005 | 650 | 1.278 | 35.45 | 45.31 | 45.33 | 0 | 0 | 0 | 0 | 0 | 0 | 0 | 0 | 0 | 0 | 2 | 158.1 | 10.4 | 183.5 | 7467.4 | 754.4 | 0
等径 | 7.8 | 99.9 | 1.13 | 0.193 | 7.9 | 1343.4 | 0 | 1869.51 | 20 | 0 | 16 | 0 | 1.14 | 0.226 | 1600.6 | 189.21 | 0.05 | 1600.6 | 1.066 | 237 | 0 | 0 | 0 | 228.3 | 0.3 | 228.7 | 39 | 29.37 | 7.41 | 0 | 200 | 0.43 | 4.65 | 4.6 | 1729.24 | 8.2 | 100 | 59.6 | 60 | 21.2 | 21 | 1391.6 | 1460 | 0 | 0.0012 | 650 | 1.277 | 35.46 | 45.28 | 45.34 | 0 | 0 | 0 | 0 | 0 | 0 | 0 | 0 | 0 | 0 | 2 | 158.25 | 10.25 | 183.5 | 7468.1 | 754.5 | 0
等径 | 7.8 | 99.9 | 1.18 | 0.193 | 7.9 | 1343.4 | 0 | 1868.2 | 62 | 0 | 16 | 0 | 1.14 | 0.235 | 1601.8 | 189.44 | 0.06 | 1601.8 | 1.066 | 237 | 0 | 0 | 0 | 228.4 | 0.4 | 232.4 | 38.96 | 29.37 | 7.41 | 0 | 200 | 0.58 | 4.63 | 4.64 | 1737.38 | 8.2 | 100 | 59.6 | 60 | 21 | 21 | 1392 | 1460 | 0 | 0.0015 | 650 | 1.279 | 35.44 | 45.33 | 45.35 | 0 | 0 | 0 | 0 | 0 | 0 | 0 | 0 | 0 | 0 | 2 | 158.4 | 10.1 | 183.5 | 7468.9 | 754.6 | 0
等径 | 7.8 | 99.9 | 1.22 | 0.193 | 7.9 | 1343.4 | 0 | 1872.14 | 47 | 0 | 16 | 0 | 1.14 | 0.236 | 1603 | 189.68 | 0.07 | 1603 | 1.066 | 237 | 0 | 0 | 0 | 228.5 | 0.5 | 233 | 39.03 | 29.37 | 7.41 | 0 | 200 | 0.78 | 4.58 | 4.65 | 1745.52 | 8.2 | 100 | 59.5 | 60 | 21.1 | 21 | 1392.4 | 1460 | 0 | 0.001 | 650 | 1.28 | 35.46 | 45.39 | 45.36 | 0 | 0 | 0 | 0 | 0 | 0 | 0 | 0 | 0 | 0 | 2 | 158.48 | 10.02 | 183.5 | 7469.7 | 754.7 | 0
等径 | 7.8 | 99.9 | 1.27 | 0.193 | 7.9 | 1343.4 | 0 | 1868.2 | 23 | 0 | 16 | 0 | 1.14 | 0.243 | 1604.2 | 189.92 | 0.07 | 1604.2 | 1.066 | 237 | 0 | 0 | 0 | 228.6 | 0.6 | 232.9 | 39.14 | 29.37 | 7.41 | 0 | 200 | 0.65 | 4.47 | 4.63 | 1745.52 | 8.2 | 100 | 59.5 | 60 | 21 | 21 | 1392.8 | 1460 | 0 | 0.0017 | 650 | 1.279 | 35.46 | 45.35 | 45.37 | 0 | 0 | 0 | 0 | 0 | 0 | 0 | 0 | 0 | 0 | 2 | 158.62 | 9.88 | 183.6 | 7470.4 | 754.8 | 0
等径 | 7.8 | 99.9 | 1.23 | 0.195 | 7.9 | 1343.3 | 0 | 1873.46 | 94 | 0 | 16 | 0 | 1.14 | 0.235 | 1605.5 | 190.16 | 0.07 | 1605.5 | 1.066 | 237 | 0 | 0 | 0 | 228.6 | 0.6 | 234.8 | 39.18 | 29.37 | 7.41 | 0 | 200 | 0.82 | 4.43 | 4.58 | 1741.45 | 8.1 | 100 | 59.5 | 60 | 21.2 | 21 | 1393.3 | 1460 | 0 | 0.001 | 650 | 1.279 | 35.47 | 45.37 | 45.38 | 0 | 0 | 0 | 0 | 0 | 0 | 0 | 0 | 0 | 0 | 2 | 158.75 | 9.75 | 183.6 | 7471.2 | 754.9 | 0
等径 | 7.8 | 99.9 | 1.22 | 0.195 | 7.9 | 1343.3 | 0 | 1869.51 | 50 | 0 | 16 | 0 | 1.14 | 0.233 | 1606.6 | 190.38 | 0.07 | 1606.6 | 1.066 | 237 | 0 | 0 | 0 | 228.6 | 0.6 | 237 | 39.29 | 29.37 | 7.41 | 0 | 200 | 0.91 | 4.34 | 4.53 | 1745.52 | 8.2 | 100 | 59.5 | 60 | 21.2 | 21 | 1393.6 | 1460 | 0 | 0.0011 | 650 | 1.28 | 35.49 | 45.43 | 45.39 | 0 | 0 | 0 | 0 | 0 | 0 | 0 | 0 | 0 | 0 | 2 | 158.88 | 9.62 | 183.6 | 7471.9 | 755 | 0
等径 | 7.8 | 99.9 | 1.21 | 0.195 | 7.9 | 1343.2 | 0 | 1873.46 | 81 | 0 | 16 | 0 | 1.14 | 0.231 | 1607.8 | 190.62 | 0.09 | 1607.8 | 1.066 | 237 | 0 | 0 | 0 | 228.7 | 0.7 | 234.2 | 39.25 | 29.37 | 7.41 | 0 | 200 | 0.8 | 4.28 | 4.46 | 1741.45 | 8.1 | 100 | 59.5 | 60 | 21 | 21 | 1393.9 | 1460 | 0 | 0.0022 | 650 | 1.277 | 35.47 | 45.3 | 45.39 | 0 | 0 | 0 | 0 | 0 | 0 | 0 | 0 | 0 | 0 | 2 | 158.96 | 9.54 | 183.6 | 7472.6 | 755.1 | 0
等径 | 7.8 | 99.9 | 1.23 | 0.195 | 7.9 | 1343.2 | 0 | 1876.09 | 56 | 0 | 16 | 0 | 1.14 | 0.242 | 1609 | 190.85 | 0.07 | 1609 | 1.067 | 237 | 0 | 0 | 0 | 228.6 | 0.6 | 234.7 | 39.26 | 29.37 | 7.41 | 0 | 200 | 0.8 | 4.26 | 4.4 | 1745.52 | 8.2 | 100 | 59.6 | 60 | 21.1 | 21 | 1394.2 | 1460 | 0 | 0.0016 | 650 | 1.278 | 35.47 | 45.33 | 45.4 | 0 | 0 | 0 | 0 | 0 | 0 | 0 | 0 | 0 | 0 | 2 | 159.1 | 9.4 | 183.7 | 7473.3 | 755.1 | 0
等径 | 7.8 | 100 | 1.16 | 0.195 | 7.9 | 1343.1 | 0 | 1870.83 | 105 | 0 | 16 | 0 | 1.14 | 0.236 | 1610.2 | 191.1 | 0.07 | 1610.2 | 1.067 | 237 | 0 | 0 | 0 | 228.5 | 0.5 | 233.4 | 39.42 | 29.37 | 7.41 | 0 | 200 | 0.95 | 4.23 | 4.34 | 1737.38 | 8.2 | 100 | 59.6 | 60 | 21 | 21 | 1394.6 | 1460 | 0 | 0.0012 | 650 | 1.278 | 35.47 | 45.33 | 45.41 | 0 | 0 | 0 | 0 | 0 | 0 | 0 | 0 | 0 | 0 | 2 | 159.24 | 9.26 | 183.7 | 7474.1 | 755.2 | 0
等径 | 7.8 | 99.9 | 1.26 | 0.196 | 7.9 | 1343 | 0 | 1872.14 | 82 | 0 | 16 | 0 | 1.14 | 0.247 | 1611.5 | 191.35 | 0.08 | 1611.5 | 1.067 | 237 | 0 | 0 | 0 | 228.7 | 0.7 | 228 | 39.36 | 29.37 | 7.41 | 0 | 200 | 0.86 | 4.27 | 4.29 | 1737.38 | 8.2 | 100 | 59.6 | 60 | 21 | 21 | 1394.9 | 1460 | 0 | 0.0015 | 650 | 1.279 | 35.5 | 45.4 | 45.42 | 0 | 0 | 0 | 0 | 0 | 0 | 0 | 0 | 0 | 0 | 2 | 159.32 | 9.18 | 183.7 | 7474.9 | 755.3 | 0
等径 | 7.8 | 99.9 | 1.16 | 0.196 | 7.9 | 1343 | 0 | 1873.46 | 61 | 0 | 16 | 0 | 1.14 | 0.217 | 1612.6 | 191.57 | 0.05 | 1612.5 | 1.067 | 237 | 0 | 0 | 0 | 228.5 | 0.5 | 223 | 39.38 | 29.37 | 7.41 | 0 | 200 | 0.77 | 4.26 | 4.26 | 1729.24 | 8.1 | 100 | 59.6 | 60 | 21.3 | 21 | 1395.2 | 1460 | 0 | 0.0005 | 650 | 1.278 | 35.49 | 45.36 | 45.43 | 0 | 0 | 0 | 0 | 0 | 0 | 0 | 0 | 0 | 0 | 2 | 159.41 | 9.09 | 183.7 | 7475.6 | 755.4 | 0
等径 | 7.8 | 100 | 1.27 | 0.196 | 7.9 | 1343 | 0 | 1873.46 | 105 | 0 | 16 | 0 | 1.14 | 0.246 | 1614 | 191.84 | 0.07 | 1614 | 1.067 | 237 | 0 | 0 | 0 | 228.6 | 0.6 | 225.9 | 39.48 | 29.37 | 7.41 | 0 | 200 | 0.86 | 4.33 | 4.25 | 1741.45 | 8.1 | 100 | 59.6 | 60 | 21.1 | 21 | 1395.7 | 1460 | 0 | 0.0014 | 650 | 1.279 | 35.49 | 45.39 | 45.44 | 0 | 0 | 0 | 0 | 0 | 0 | 0 | 0 | 0 | 0 | 2 | 159.57 | 8.93 | 183.7 | 7476.5 | 755.5 | 0
等径 | 7.8 | 99.9 | 1.19 | 0.196 | 7.9 | 1343 | 0 | 1876.09 | 95 | 0 | 16 | 0 | 1.14 | 0.23 | 1615 | 192.04 | 0.07 | 1615 | 1.067 | 237 | 0 | 0 | 0 | 228.5 | 0.5 | 229.2 | 39.52 | 29.37 | 7.41 | 0 | 200 | 0.74 | 4.37 | 4.26 | 1753.65 | 8.1 | 100 | 59.6 | 60 | 21.1 | 21 | 1396 | 1460 | 0 | 0.0017 | 650 | 1.28 | 35.52 | 45.47 | 45.44 | 0 | 0 | 0 | 0 | 0 | 0 | 0 | 0 | 0 | 0 | 2 | 159.67 | 8.83 | 183.8 | 7477.1 | 755.6 | 0
等径 | 7.8 | 99.9 | 1.22 | 0.198 | 7.9 | 1343.1 | 0 | 1874.78 | 58 | 0 | 16 | 0 | 1.14 | 0.245 | 1616.1 | 192.27 | 0.06 | 1616.1 | 1.067 | 237 | 0 | 0 | 0 | 228.5 | 0.5 | 231.1 | 39.56 | 29.37 | 7.41 | 0 | 200 | 0.79 | 4.54 | 4.3 | 1753.65 | 8.1 | 100 | 59.6 | 60 | 21.1 | 21 | 1396.4 | 1460 | 0 | 0.0017 | 650 | 1.281 | 35.5 | 45.48 | 45.45 | 0 | 0 | 0 | 0 | 0 | 0 | 0 | 0 | 0 | 0 | 2 | 159.8 | 8.7 | 183.8 | 7477.8 | 755.7 | 0
等径 | 7.8 | 99.9 | 1.15 | 0.198 | 7.9 | 1343.1 | 0 | 1876.09 | 41 | 0 | 16 | 0 | 1.14 | 0.235 | 1617.2 | 192.5 | 0.03 | 1617.2 | 1.067 | 237 | 0 | 0 | 0 | 228.3 | 0.3 | 229.6 | 39.59 | 29.37 | 7.41 | 0 | 200 | 0.84 | 4.59 | 4.37 | 1745.52 | 8.1 | 100 | 59.6 | 60 | 21 | 21 | 1396.9 | 1460 | 0 | 0.0002 | 650 | 1.279 | 35.51 | 45.42 | 45.46 | 0 | 0 | 0 | 0 | 0 | 0 | 0 | 0 | 0 | 0 | 2 | 159.92 | 8.58 | 183.8 | 7478.6 | 755.8 | 0
等径 | 7.8 | 99.9 | 1.2 | 0.198 | 7.9 | 1343.2 | 0 | 1886.67 | 82 | 0 | 16 | 0 | 1.14 | 0.241 | 1618.5 | 192.74 | 0.05 | 1618.5 | 1.067 | 237 | 0 | 0 | 0 | 228.4 | 0.4 | 231.7 | 39.66 | 29.37 | 7.41 | 0 | 200 | 0.95 | 4.65 | 4.45 | 1757.72 | 8.1 | 100 | 59.6 | 60 | 21 | 21 | 1397.3 | 1460 | 0 | 0.0012 | 650 | 1.28 | 35.5 | 45.44 | 45.47 | 0 | 0 | 0 | 0 | 0 | 0 | 0 | 0 | 0 | 0 | 2 | 159.99 | 8.51 | 183.8 | 7479.3 | 755.8 | 0
等径 | 7.8 | 99.9 | 1.08 | 0.198 | 7.9 | 1343.3 | 0 | 1881.38 | 38 | 0 | 16 | 0 | 1.14 | 0.215 | 1619.8 | 193 | 0.04 | 1619.8 | 1.067 | 237 | 0 | 0 | 0 | 228.2 | 0.2 | 232.2 | 39.68 | 29.37 | 7.41 | 0 | 200 | 0.85 | 4.73 | 4.54 | 1753.65 | 8.1 | 100 | 59.6 | 60 | 21 | 21 | 1397.7 | 1460 | 0 | -0.0003 | 650 | 1.28 | 35.48 | 45.41 | 45.47 | 0 | 0 | 0 | 0 | 0 | 0 | 0 | 0 | 0 | 0 | 2 | 160.12 | 8.38 | 183.8 | 7480.2 | 755.9 | 0
等径 | 7.8 | 99.9 | 1.13 | 0.199 | 7.9 | 1343.4 | 0 | 1877.41 | 77 | 0 | 16 | 0 | 1.14 | 0.234 | 1621 | 193.23 | 0.04 | 1621 | 1.067 | 237 | 0 | 0 | 0 | 228.2 | 0.2 | 229.1 | 39.77 | 29.37 | 7.41 | 0 | 200 | 0.75 | 4.73 | 4.62 | 1741.45 | 8.1 | 100 | 59.6 | 60 | 21.2 | 21 | 1398.2 | 1460 | 0 | 0.0015 | 650 | 1.279 | 35.5 | 45.4 | 45.48 | 0 | 0 | 0 | 0 | 0 | 0 | 0 | 0 | 0 | 0 | 2 | 160.25 | 8.25 | 183.9 | 7480.9 | 756 | 0
等径 | 7.8 | 99.9 | 1.15 | 0.199 | 7.9 | 1343.4 | 0 | 1885.35 | 227 | 0 | 16 | 0 | 1.14 | 0.228 | 1622 | 193.44 | 0.03 | 1622 | 1.067 | 237 | 0 | 0 | 0 | 228.2 | 0.2 | 230.1 | 39.82 | 29.37 | 7.41 | 0 | 200 | 0.71 | 4.81 | 4.68 | 1757.72 | 8.1 | 100 | 59.6 | 60 | 21.2 | 21 | 1398.5 | 1460 | 0 | 0.0007 | 650 | 1.281 | 35.53 | 45.51 | 45.49 | 0 | 0 | 0 | 0 | 0 | 0 | 0 | 0 | 0 | 0 | 2 | 160.34 | 8.16 | 183.9 | 7481.6 | 756.1 | 0
等径 | 7.8 | 99.9 | 1.11 | 0.199 | 7.9 | 1343.5 | 0 | 1877.41 | 91 | 0 | 16 | 0 | 1.14 | 0.224 | 1623.1 | 193.66 | 0.05 | 1623.1 | 1.067 | 237 | 0 | 0 | 0 | 228.2 | 0.2 | 230.2 | 39.85 | 29.37 | 7.41 | 0 | 200 | 0.67 | 4.76 | 4.73 | 1749.58 | 8.1 | 100 | 59.6 | 60 | 21 | 21 | 1398.9 | 1460 | 0 | 0.0008 | 650 | 1.28 | 35.53 | 45.48 | 45.49 | 0 | 0 | 0 | 0 | 0 | 0 | 0 | 0 | 0 | 0 | 2 | 160.44 | 8.06 | 183.9 | 7482.3 | 756.2 | 0
等径 | 7.8 | 99.9 | 1.12 | 0.199 | 7.9 | 1343.5 | 0 | 1881.38 | 98 | 0 | 16 | 0 | 1.14 | 0.223 | 1624.2 | 193.91 | 0.02 | 1624.2 | 1.067 | 237 | 0 | 0 | 0 | 228.2 | 0.2 | 230.4 | 39.92 | 29.37 | 7.41 | 0 | 200 | 0.58 | 4.82 | 4.77 | 1757.72 | 8.1 | 100 | 59.6 | 60 | 21.1 | 21 | 1399.4 | 1460 | 0 | 0.0004 | 650 | 1.281 | 35.49 | 45.46 | 45.5 | 0 | 0 | 0 | 0 | 0 | 0 | 0 | 0 | 0 | 0 | 2 | 160.57 | 7.93 | 183.9 | 7483.1 | 756.3 | 0
等径 | 7.8 | 99.9 | 1.23 | 0.199 | 7.9 | 1343.5 | 0 | 1885.35 | 59 | 0 | 16 | 0 | 1.14 | 0.244 | 1625.5 | 194.15 | 0.05 | 1625.5 | 1.068 | 237 | 0 | 0 | 0 | 228.3 | 0.3 | 228.1 | 39.96 | 29.37 | 7.41 | 0 | 200 | 0.58 | 4.8 | 4.79 | 1745.52 | 8.2 | 100 | 59.6 | 60 | 21.1 | 21 | 1399.9 | 1460 | 0 | 0.0015 | 650 | 1.28 | 35.52 | 45.47 | 45.51 | 0 | 0 | 0 | 0 | 0 | 0 | 0 | 0 | 0 | 0 | 2 | 160.65 | 7.85 | 183.9 | 7483.8 | 756.4 | 0
等径 | 7.8 | 99.9 | 1.22 | 0.201 | 7.9 | 1343.6 | 0 | 1889.33 | 297 | 0 | 16 | 0 | 1.14 | 0.247 | 1626.6 | 194.37 | 0.01 | 1626.6 | 1.068 | 237 | 0 | 0 | 0 | 228.2 | 0.2 | 226.7 | 40.02 | 29.37 | 7.41 | 0 | 200 | 0.49 | 4.81 | 4.8 | 1757.72 | 8.1 | 100 | 59.6 | 60 | 21 | 21 | 1400.2 | 1460 | 0 | 0 | 650 | 1.281 | 35.51 | 45.49 | 45.51 | 0 | 0 | 0 | 0 | 0 | 0 | 0 | 0 | 0 | 0 | 2 | 160.8 | 7.7 | 184 | 7484.5 | 756.5 | 0
等径 | 7.8 | 99.9 | 1.11 | 0.201 | 7.9 | 1343.6 | 0 | 1890.66 | 40 | 0 | 16 | 0 | 1.14 | 0.223 | 1628.1 | 194.68 | 0.02 | 1628.1 | 1.068 | 237 | 0 | 0 | 0 | 228.1 | 0.1 | 229.1 | 40.15 | 29.37 | 7.41 | 0 | 200 | 0.44 | 4.76 | 4.8 | 1765.86 | 8.1 | 100 | 59.6 | 60 | 21.1 | 21 | 1400.7 | 1460 | 0 | -0.0002 | 650 | 1.279 | 35.54 | 45.46 | 45.52 | 0 | 0 | 0 | 0 | 0 | 0 | 0 | 0 | 0 | 0 | 2 | 160.95 | 7.55 | 184 | 7485.5 | 756.6 | 0
等径 | 7.8 | 99.9 | 1.22 | 0.201 | 7.9 | 1343.5 | 0 | 1893.32 | 41 | 0 | 16 | 0 | 1.14 | 0.255 | 1628.9 | 194.84 | 0.07 | 1628.9 | 1.068 | 237 | 0 | 0 | 0 | 228.3 | 0.3 | 234 | 40.33 | 29.37 | 7.41 | 0 | 200 | 0.56 | 4.66 | 4.79 | 1749.58 | 8.1 | 100 | 59.6 | 60 | 21 | 21 | 1400.9 | 1460 | 0 | 0.0024 | 650 | 1.28 | 35.54 | 45.49 | 45.53 | 0 | 0 | 0 | 0 | 0 | 0 | 0 | 0 | 0 | 0 | 2 | 161.08 | 7.42 | 184 | 7486 | 756.6 | 0
等径 | 7.8 | 99.9 | 1.19 | 0.201 | 7.9 | 1343.5 | 0 | 1889.33 | 87 | 0 | 16 | 0 | 1.14 | 0.247 | 1630.2 | 195.12 | 0.04 | 1630.2 | 1.068 | 237 | 0 | 0 | 0 | 228.2 | 0.2 | 240.3 | 40.28 | 29.37 | 7.41 | 0 | 200 | 0.42 | 4.63 | 4.75 | 1753.65 | 8.1 | 100 | 59.6 | 60 | 21 | 21 | 1401.3 | 1460 | 0 | 0.0011 | 650 | 1.279 | 35.53 | 45.44 | 45.53 | 0 | 0 | 0 | 0 | 0 | 0 | 0 | 0 | 0 | 0 | 2 | 161.18 | 7.32 | 184 | 7486.9 | 756.7 | 0
等径 | 7.8 | 99.9 | 1.18 | 0.202 | 7.9 | 1343.5 | 0 | 1890.66 | 98 | 0 | 16 | 0 | 1.14 | 0.238 | 1631.4 | 195.34 | 0.03 | 1631.4 | 1.068 | 237 | 0 | 0 | 0 | 228.2 | 0.2 | 237.2 | 40.33 | 29.37 | 7.41 | 0 | 200 | 0.6 | 4.53 | 4.7 | 1757.72 | 8.1 | 100 | 59.6 | 60 | 21.1 | 21 | 1401.8 | 1460 | 0 | 0 | 650 | 1.281 | 35.51 | 45.49 | 45.54 | 0 | 0 | 0 | 0 | 0 | 0 | 0 | 0 | 0 | 0 | 2 | 161.25 | 7.25 | 184 | 7487.6 | 756.8 | 0
等径 | 7.8 | 99.8 | 1.09 | 0.202 | 7.9 | 1343.4 | 0 | 1890.66 | 59 | 0 | 16 | 0 | 1.14 | 0.223 | 1632.6 | 195.59 | 0.02 | 1632.6 | 1.068 | 237 | 0 | 0 | 0 | 228.1 | 0.1 | 234.6 | 40.39 | 29.37 | 7.41 | 0 | 200 | 0.47 | 4.44 | 4.63 | 1761.79 | 8.1 | 100 | 59.6 | 60 | 21 | 21 | 1402.2 | 1460 | 0 | 0.0003 | 650 | 1.281 | 35.52 | 45.5 | 45.55 | 0 | 0 | 0 | 0 | 0 | 0 | 0 | 0 | 0 | 0 | 2 | 161.37 | 7.13 | 184.1 | 7488.4 | 756.9 | 0
等径 | 7.8 | 99.9 | 1.14 | 0.202 | 7.9 | 1343.3 | 0 | 1889.33 | 2 | 0 | 16 | 0 | 1.14 | 0.237 | 1633.9 | 195.86 | 0.04 | 1633.9 | 1.068 | 237 | 0 | 0 | 0 | 228.1 | 0.1 | 230.2 | 40.52 | 29.37 | 7.41 | 0 | 200 | 0.39 | 4.35 | 4.55 | 1745.52 | 8.1 | 100 | 59.6 | 60 | 21.1 | 21 | 1402.6 | 1460 | 0 | 0.0015 | 650 | 1.282 | 35.53 | 45.55 | 45.55 | 0 | 0 | 0 | 0 | 0 | 0 | 0 | 0 | 0 | 0 | 2 | 161.5 | 7 | 184.1 | 7489.2 | 757 | 0
等径 | 7.8 | 99.9 | 1.15 | 0.202 | 7.9 | 1343.2 | 0 | 1891.98 | 135 | 0 | 16 | 0 | 1.14 | 0.245 | 1634.9 | 196.06 | 0 | 1634.9 | 1.068 | 237 | 0 | 0 | 0 | 228 | 0 | 224.2 | 40.5 | 29.37 | 7.41 | 0 | 200 | 0.47 | 4.31 | 4.49 | 1769.93 | 8 | 100 | 59.6 | 60 | 21 | 21 | 1403.1 | 1460 | 0 | 0.001 | 650 | 1.281 | 35.54 | 45.53 | 45.56 | 0 | 0 | 0 | 0 | 0 | 0 | 0 | 0 | 0 | 0 | 2 | 161.63 | 6.87 | 184.1 | 7489.9 | 757.1 | 0
等径 | 7.8 | 99.9 | 1.17 | 0.202 | 7.9 | 1343.2 | 0 | 1893.32 | 89 | 0 | 16 | 0 | 1.14 | 0.234 | 1636 | 196.28 | 0 | 1635.9 | 1.068 | 237 | 0 | 0 | 0 | 228.1 | 0.1 | 219.3 | 40.59 | 29.37 | 7.41 | 0 | 200 | 0.39 | 4.26 | 4.42 | 1765.86 | 8.1 | 100 | 59.5 | 60 | 21.3 | 21 | 1403.6 | 1460 | 0 | -0.0007 | 650 | 1.281 | 35.54 | 45.53 | 45.56 | 0 | 0 | 0 | 0 | 0 | 0 | 0 | 0 | 0 | 0 | 2 | 161.66 | 6.84 | 184.1 | 7490.6 | 757.2 | 0
等径 | 7.8 | 99.9 | 1.13 | 0.204 | 7.9 | 1343.1 | 0 | 1895.98 | 46 | 0 | 16 | 0 | 1.14 | 0.234 | 1637 | 196.5 | 0.02 | 1637 | 1.068 | 237 | 0 | 0 | 0 | 228.1 | 0.1 | 221.7 | 40.67 | 29.37 | 7.41 | 0 | 200 | 0.43 | 4.23 | 4.36 | 1765.86 | 8.2 | 100 | 59.6 | 60 | 21.1 | 21 | 1404.1 | 1460 | 0 | 0.0008 | 650 | 1.282 | 35.55 | 45.58 | 45.57 | 0 | 0 | 0 | 0 | 0 | 0 | 0 | 0 | 0 | 0 | 2 | 161.81 | 6.69 | 184.2 | 7491.3 | 757.2 | 0
等径 | 7.8 | 99.9 | 1.17 | 0.204 | 7.9 | 1343.1 | 0 | 1893.32 | 262 | 0 | 16 | 0 | 1.14 | 0.249 | 1638 | 196.71 | 0.04 | 1638 | 1.068 | 237 | 0 | 0 | 0 | 228.1 | 0.1 | 224.9 | 40.62 | 29.37 | 7.41 | 0 | 200 | 0.34 | 4.22 | 4.31 | 1765.86 | 8.1 | 100 | 59.6 | 60 | 21.1 | 21 | 1404.5 | 1460 | 0 | 0.0012 | 650 | 1.281 | 35.54 | 45.53 | 45.57 | 0 | 0 | 0 | 0 | 0 | 0 | 0 | 0 | 0 | 0 | 2 | 161.89 | 6.61 | 184.2 | 7492 | 757.3 | 0
等径 | 7.8 | 99.9 | 1.2 | 0.204 | 7.9 | 1343 | 0 | 1898.65 | 236 | 0 | 16 | 0 | 1.14 | 0.252 | 1639.2 | 196.97 | 0.01 | 1639.2 | 1.068 | 237 | 0 | 0 | 0 | 228.2 | 0.2 | 229 | 40.88 | 29.37 | 7.41 | 0 | 200 | 0.34 | 4.2 | 4.26 | 1774 | 8.1 | 100 | 59.6 | 60 | 21 | 21 | 1405 | 1460 | 0 | 0.0012 | 650 | 1.282 | 35.55 | 45.58 | 45.58 | 0 | 0 | 0 | 0 | 0 | 0 | 0 | 0 | 0 | 0 | 2 | 162.06 | 6.44 | 184.2 | 7492.8 | 757.4 | 0
等径 | 7.8 | 99.9 | 1.09 | 0.204 | 7.9 | 1343 | 0 | 1897.31 | 9 | 0 | 16 | 0 | 1.14 | 0.219 | 1640.5 | 197.21 | 0.01 | 1640.5 | 1.068 | 237 | 0 | 0 | 0 | 228.1 | 0.1 | 230.3 | 40.99 | 29.37 | 7.41 | 0 | 200 | 0.41 | 4.21 | 4.23 | 1769.93 | 8.2 | 100 | 59.6 | 60 | 21.1 | 21 | 1405.6 | 1460 | 0 | -0.001 | 650 | 1.28 | 35.55 | 45.5 | 45.59 | 0 | 0 | 0 | 0 | 0 | 0 | 0 | 0 | 0 | 0 | 2 | 162.16 | 6.34 | 184.2 | 7493.5 | 757.5 | 0
等径 | 7.8 | 99.9 | 1.2 | 0.205 | 7.9 | 1343 | 0 | 1902.65 | 86 | 0 | 16 | 0 | 1.14 | 0.248 | 1641.6 | 197.44 | 0.03 | 1641.6 | 1.068 | 237 | 0 | 0 | 0 | 228.2 | 0.2 | 233 | 40.89 | 29.37 | 7.41 | 0 | 200 | 0.31 | 4.24 | 4.21 | 1765.86 | 8.1 | 100 | 59.6 | 60 | 21 | 21 | 1406 | 1460 | 0 | 0.0009 | 650 | 1.281 | 35.55 | 45.54 | 45.59 | 0 | 0 | 0 | 0 | 0 | 0 | 0 | 0 | 0 | 0 | 2 | 162.21 | 6.29 | 184.2 | 7494.3 | 757.6 | 0
等径 | 7.8 | 99.9 | 1.12 | 0.205 | 7.9 | 1343 | 0 | 1898.65 | 71 | 0 | 16 | 0 | 1.14 | 0.236 | 1642.9 | 197.72 | 0.02 | 1642.9 | 1.068 | 237 | 0 | 0 | 0 | 228.2 | 0.2 | 237.8 | 41.13 | 29.37 | 7.41 | 0 | 200 | 0.34 | 4.28 | 4.22 | 1765.86 | 8.1 | 100 | 59.6 | 60 | 21.2 | 21 | 1406.8 | 1460 | 0 | 0.0005 | 650 | 1.28 | 35.55 | 45.5 | 45.6 | 0 | 0 | 0 | 0 | 0 | 0 | 0 | 0 | 0 | 0 | 2 | 162.36 | 6.14 | 184.3 | 7495.2 | 757.7 | 0
等径 | 7.8 | 99.9 | 1.16 | 0.205 | 7.9 | 1343 | 0 | 1897.31 | 3 | 0 | 16 | 0 | 1.14 | 0.24 | 1643.9 | 197.92 | 0.01 | 1643.9 | 1.068 | 237 | 0 | 0 | 0 | 228.2 | 0.2 | 234.8 | 41.17 | 29.37 | 7.41 | 0 | 200 | 0.42 | 4.3 | 4.23 | 1765.86 | 8.1 | 100 | 59.6 | 60 | 21 | 21 | 1407.2 | 1460 | 0 | -0.0001 | 650 | 1.281 | 35.57 | 45.57 | 45.6 | 0 | 0 | 0 | 0 | 0 | 0 | 0 | 0 | 0 | 0 | 2 | 162.44 | 6.06 | 184.3 | 7495.8 | 757.8 | 0
等径 | 7.8 | 100 | 1.18 | 0.205 | 7.9 | 1343 | 0 | 1898.65 | 70 | 0 | 16 | 0 | 1.14 | 0.243 | 1645.2 | 198.22 | -0.01 | 1645.2 | 1.068 | 237 | 0 | 0 | 0 | 228.2 | 0.2 | 227.6 | 41.32 | 29.37 | 7.41 | 0 | 200 | 0.36 | 4.35 | 4.27 | 1769.93 | 8.1 | 100 | 59.6 | 60 | 21.1 | 21 | 1407.9 | 1460 | 0 | -0.0004 | 650 | 1.283 | 35.56 | 45.62 | 45.6 | 0 | 0 | 0 | 0 | 0 | 0 | 0 | 0 | 0 | 0 | 2 | 162.63 | 5.87 | 184.3 | 7496.7 | 757.9 | 0
等径 | 7.8 | 99.9 | 1.16 | 0.205 | 7.9 | 1343 | 0 | 1903.99 | 41 | 0 | 16 | 0 | 1.14 | 0.247 | 1646.2 | 198.42 | 0.05 | 1646.2 | 1.069 | 237 | 0 | 0 | 0 | 228.3 | 0.3 | 227.9 | 41.43 | 29.37 | 7.41 | 0 | 200 | 0.36 | 4.37 | 4.29 | 1769.93 | 8.1 | 100 | 59.6 | 60 | 21 | 21 | 1408.3 | 1460 | 0 | 0.002 | 650 | 1.283 | 35.54 | 45.6 | 45.61 | 0 | 0 | 0 | 0 | 0 | 0 | 0 | 0 | 0 | 0 | 2 | 162.69 | 5.81 | 184.3 | 7497.4 | 758 | 0
等径 | 7.8 | 99.9 | 1.17 | 0.207 | 7.9 | 1343.1 | 0 | 1903.99 | 68 | 0 | 16 | 0 | 1.14 | 0.251 | 1647.5 | 198.66 | 0.02 | 1647.5 | 1.069 | 237 | 0 | 0 | 0 | 228.2 | 0.2 | 225.9 | 41.49 | 29.37 | 7.41 | 0 | 200 | 0.34 | 4.39 | 4.32 | 1757.72 | 8.1 | 100 | 59.6 | 60 | 21 | 21 | 1408.9 | 1460 | 0 | 0.0003 | 650 | 1.281 | 35.57 | 45.57 | 45.62 | 0 | 0 | 0 | 0 | 0 | 0 | 0 | 0 | 0 | 0 | 2 | 162.81 | 5.69 | 184.3 | 7498.1 | 758 | 0
等径 | 7.8 | 99.9 | 1.13 | 0.207 | 7.9 | 1343.1 | 0 | 1902.65 | 97 | 0 | 16 | 0 | 1.14 | 0.226 | 1648.5 | 198.88 | 0.02 | 1648.5 | 1.069 | 237 | 0 | 0 | 0 | 228.2 | 0.2 | 232.2 | 41.65 | 29.37 | 7.41 | 0 | 200 | 0.32 | 4.39 | 4.34 | 1774 | 8.1 | 100 | 59.6 | 60 | 21.2 | 21 | 1409.2 | 1460 | 0 | -0.0001 | 650 | 1.284 | 35.56 | 45.66 | 45.62 | 0 | 0 | 0 | 0 | 0 | 0 | 0 | 0 | 0 | 0 | 2 | 162.95 | 5.55 | 184.4 | 7498.8 | 758.1 | 0
等径 | 7.8 | 99.9 | 1.05 | 0.207 | 7.9 | 1343.1 | 0 | 1903.99 | 100 | 0 | 16 | 0 | 1.14 | 0.218 | 1649.6 | 199.12 | 0.02 | 1649.6 | 1.069 | 237 | 0 | 0 | 0 | 228.1 | 0.1 | 237.7 | 41.81 | 29.37 | 7.41 | 0 | 200 | 0.32 | 4.42 | 4.37 | 1765.86 | 8.1 | 100 | 59.5 | 60 | 21 | 21 | 1409.8 | 1460 | 0 | 0.0003 | 650 | 1.281 | 35.58 | 45.58 | 45.63 | 0 | 0 | 0 | 0 | 0 | 0 | 0 | 0 | 0 | 0 | 2 | 163.05 | 5.45 | 184.4 | 7499.6 | 758.2 | 0
等径 | 7.8 | 99.9 | 1.21 | 0.207 | 7.9 | 1343.1 | 0 | 1902.65 | 75 | 0 | 16 | 0 | 1.14 | 0.245 | 1650.8 | 199.35 | 0 | 1650.8 | 1.069 | 237 | 0 | 0 | 0 | 228.3 | 0.3 | 238.4 | 41.97 | 29.37 | 7.41 | 0 | 200 | 0.31 | 4.43 | 4.39 | 1774 | 8.1 | 100 | 59.6 | 60 | 21.2 | 21 | 1410.3 | 1460 | 0 | -0.0005 | 650 | 1.283 | 35.56 | 45.62 | 45.63 | 0 | 0 | 0 | 0 | 0 | 0 | 0 | 0 | 0 | 0 | 2 | 163.17 | 5.33 | 184.4 | 7500.3 | 758.3 | 0
等径 | 7.8 | 99.9 | 1.09 | 0.208 | 7.9 | 1343.2 | 0 | 1909.35 | 24 | 0 | 16 | 0 | 1.14 | 0.231 | 1651.9 | 199.58 | 0.01 | 1651.9 | 1.069 | 237 | 0 | 0 | 0 | 228.1 | 0.1 | 243.7 | 42.19 | 29.37 | 7.41 | 0 | 200 | 0.29 | 4.45 | 4.41 | 1765.86 | 8.1 | 100 | 59.5 | 60 | 21.2 | 21 | 1410.7 | 1460 | 0 | 0.0006 | 650 | 1.283 | 35.57 | 45.64 | 45.64 | 0 | 0 | 0 | 0 | 0 | 0 | 0 | 0 | 0 | 0 | 2 | 163.33 | 5.17 | 184.4 | 7501 | 758.4 | 0
等径 | 7.8 | 99.9 | 1.14 | 0.208 | 7.9 | 1343.2 | 0 | 1906.67 | 59 | 0 | 16 | 0 | 1.14 | 0.24 | 1653.1 | 199.84 | 0 | 1653.1 | 1.069 | 237 | 0 | 0 | 0 | 228.1 | 0.1 | 247.3 | 42.33 | 29.37 | 7.41 | 0 | 200 | 0.32 | 4.49 | 4.43 | 1765.86 | 8.2 | 100 | 59.5 | 60 | 21.2 | 21 | 1411.2 | 1460 | 0 | 0.0004 | 650 | 1.283 | 35.56 | 45.62 | 45.64 | 0 | 0 | 0 | 0 | 0 | 0 | 0 | 0 | 0 | 0 | 2 | 163.47 | 5.03 | 184.4 | 7501.8 | 758.5 | 0
等径 | 7.8 | 100 | 1.17 | 0.208 | 7.9 | 1343.2 | 0 | 1912.04 | 65 | 0 | 16 | 0 | 1.14 | 0.238 | 1654.4 | 200.11 | 0 | 1654.4 | 1.069 | 237 | 0 | 0 | 0 | 228.1 | 0.1 | 246.8 | 42.55 | 29.37 | 7.41 | 0 | 200 | 0.33 | 4.57 | 4.46 | 1778.07 | 8.1 | 100 | 59.5 | 60 | 21 | 21 | 1411.7 | 1460 | 0 | -0.0002 | 650 | 1.284 | 35.58 | 45.68 | 45.65 | 0 | 0 | 0 | 0 | 0 | 0 | 0 | 0 | 0 | 0 | 2 | 163.61 | 4.89 | 184.5 | 7502.7 | 758.6 | 0
等径 | 7.8 | 99.9 | 1.14 | 0.208 | 7.9 | 1343.2 | 0 | 1909.35 | 78 | 0 | 16 | 0 | 1.14 | 0.239 | 1655.2 | 200.29 | 0.03 | 1655.2 | 1.069 | 237 | 0 | 0 | 0 | 228.1 | 0.1 | 243.7 | 42.48 | 29.37 | 7.41 | 0 | 200 | 0.32 | 4.64 | 4.48 | 1778.07 | 8.2 | 100 | 59.5 | 60 | 21.2 | 21 | 1412 | 1460 | 0 | 0.0003 | 650 | 1.283 | 35.59 | 45.66 | 45.65 | 0 | 0 | 0 | 0 | 0 | 0 | 0 | 0 | 0 | 0 | 2 | 163.67 | 4.83 | 184.5 | 7503.2 | 758.6 | 0
等径 | 7.8 | 100 | 1.13 | 0.208 | 7.9 | 1343.3 | 0 | 1905.33 | 171 | 0 | 16 | 0 | 1.14 | 0.238 | 1656.4 | 200.54 | 0 | 1656.4 | 1.069 | 237 | 0 | 0 | 0 | 228.1 | 0.1 | 243.6 | 42.69 | 29.37 | 7.41 | 0 | 200 | 0.38 | 4.71 | 4.53 | 1769.93 | 8.2 | 100 | 59.5 | 60 | 21 | 21 | 1412.6 | 1460 | 0 | 0.0002 | 650 | 1.285 | 35.58 | 45.72 | 45.66 | 0 | 0 | 0 | 0 | 0 | 0 | 0 | 0 | 0 | 0 | 2 | 163.8 | 4.7 | 184.5 | 7504 | 758.7 | 0
等径 | 7.8 | 99.9 | 1.16 | 0.208 | 7.9 | 1343.4 | 0 | 1912.04 | 110 | 0 | 16 | 0 | 1.14 | 0.241 | 1657.5 | 200.78 | -0.02 | 1657.5 | 1.069 | 237 | 0 | 0 | 0 | 228 | 0 | 241.1 | 42.89 | 29.37 | 7.41 | 0 | 200 | 0.37 | 4.81 | 4.6 | 1769.93 | 8.2 | 100 | 59.6 | 60 | 21 | 21 | 1413 | 1460 | 0 | -0.0006 | 650 | 1.283 | 35.56 | 45.62 | 45.66 | 0 | 0 | 0 | 0 | 0 | 0 | 0 | 0 | 0 | 0 | 2 | 163.89 | 4.61 | 184.5 | 7504.8 | 758.8 | 0
等径 | 7.8 | 100 | 1.04 | 0.208 | 7.9 | 1343.5 | 0 | 1910.69 | 57 | 0 | 16 | 0 | 1.14 | 0.221 | 1658.6 | 201.01 | 0 | 1658.6 | 1.069 | 237 | 0 | 0 | 0 | 227.9 | -0.1 | 236.9 | 42.99 | 29.37 | 7.41 | 0 | 200 | 0.34 | 4.96 | 4.7 | 1778.07 | 8.1 | 100 | 59.6 | 60 | 21 | 21 | 1413.4 | 1460 | 0 | -0.0005 | 650 | 1.284 | 35.6 | 45.71 | 45.67 | 0 | 0 | 0 | 0 | 0 | 0 | 0 | 0 | 0 | 0 | 2 | 164.01 | 4.49 | 184.5 | 7505.5 | 758.9 | 0
等径 | 7.8 | 99.9 | 1.13 | 0.208 | 7.9 | 1343.6 | 0 | 1912.04 | 227 | 0 | 16 | 0 | 1.14 | 0.24 | 1659.8 | 201.25 | -0.02 | 1659.8 | 1.069 | 237 | 0 | 0 | 0 | 227.9 | -0.1 | 233.4 | 43.13 | 29.37 | 7.41 | 0 | 200 | 0.33 | 5.04 | 4.81 | 1786.2 | 8.1 | 100 | 59.6 | 60 | 21.1 | 21 | 1413.8 | 1460 | 0 | -0.0001 | 650 | 1.282 | 35.59 | 45.63 | 45.67 | 0 | 0 | 0 | 0 | 0 | 0 | 0 | 0 | 0 | 0 | 2 | 164.14 | 4.36 | 184.6 | 7506.3 | 759 | 0
等径 | 7.8 | 99.9 | 1.07 | 0.208 | 7.9 | 1343.7 | 0 | 1912.04 | 99 | 0 | 16 | 0 | 1.14 | 0.22 | 1660.8 | 201.47 | -0.03 | 1660.8 | 1.069 | 237 | 0 | 0 | 0 | 227.8 | -0.2 | 237.6 | 43.25 | 29.37 | 7.41 | 0 | 200 | 0.35 | 5.07 | 4.91 | 1790.27 | 8.2 | 100 | 59.6 | 60 | 21.2 | 21 | 1414.2 | 1460 | 0 | -0.0015 | 650 | 1.283 | 35.59 | 45.66 | 45.67 | 0 | 0 | 0 | 0 | 0 | 0 | 0 | 0 | 0 | 0 | 2 | 164.21 | 4.29 | 184.6 | 7507 | 759.1 | 0
等径 | 7.8 | 99.9 | 1.12 | 0.208 | 7.9 | 1343.7 | 0 | 1913.38 | 31 | 0 | 16 | 0 | 1.14 | 0.239 | 1662 | 201.73 | -0.01 | 1662 | 1.069 | 237 | 0 | 0 | 0 | 227.9 | -0.1 | 238.3 | 43.5 | 29.37 | 7.41 | 0 | 200 | 0.36 | 5.05 | 4.99 | 1774 | 8.1 | 100 | 59.6 | 60 | 21 | 21 | 1414.7 | 1460 | 0 | 0.0007 | 650 | 1.281 | 35.59 | 45.59 | 45.67 | 0 | 0 | 0 | 0 | 0 | 0 | 0 | 0 | 0 | 0 | 2 | 164.36 | 4.14 | 184.6 | 7507.8 | 759.2 | 0
等径 | 7.8 | 99.9 | 1.05 | 0.208 | 7.9 | 1343.8 | 0 | 1917.42 | 83 | 0 | 16 | 0 | 1.14 | 0.232 | 1663 | 201.95 | -0.02 | 1663 | 1.069 | 237 | 0 | 0 | 0 | 227.8 | -0.2 | 236.6 | 43.62 | 29.37 | 7.41 | 0 | 200 | 0.37 | 5.02 | 5.03 | 1782.13 | 8.2 | 100 | 59.6 | 60 | 21 | 21 | 1415.2 | 1460 | 0 | -0.0004 | 650 | 1.284 | 35.59 | 45.7 | 45.68 | 0 | 0 | 0 | 0 | 0 | 0 | 0 | 0 | 0 | 0 | 2 | 164.45 | 4.05 | 184.6 | 7508.5 | 759.3 | 0
等径 | 7.8 | 99.9 | 1.01 | 0.208 | 7.9 | 1343.8 | 0 | 1920.12 | 204 | 0 | 16 | 0 | 1.14 | 0.214 | 1664.1 | 202.18 | -0.05 | 1664.1 | 1.069 | 237 | 0 | 0 | 0 | 227.7 | -0.3 | 237.8 | 43.91 | 29.37 | 7.41 | 0 | 200 | 0.36 | 4.95 | 5.04 | 1786.2 | 8.1 | 100 | 59.5 | 60 | 21.1 | 21 | 1415.7 | 1460 | 0 | -0.0016 | 650 | 1.283 | 35.57 | 45.64 | 45.68 | 0 | 0 | 0 | 0 | 0 | 0 | 0 | 0 | 0 | 0 | 2 | 164.6 | 3.9 | 184.7 | 7509.3 | 759.4 | 0
等径 | 7.8 | 99.9 | 1.18 | 0.208 | 7.9 | 1343.8 | 0 | 1918.77 | 81 | 0 | 16 | 0 | 1.14 | 0.243 | 1665.5 | 202.46 | -0.02 | 1665.4 | 1.069 | 237 | 0 | 0 | 0 | 227.8 | -0.2 | 234.8 | 44.03 | 29.37 | 7.41 | 0 | 200 | 0.35 | 4.85 | 5.02 | 1774 | 8.2 | 100 | 59.6 | 60 | 21.1 | 21 | 1416.3 | 1460 | 0 | 0.0001 | 650 | 1.285 | 35.57 | 45.71 | 45.68 | 0 | 0 | 0 | 0 | 0 | 0 | 0 | 0 | 0 | 0 | 2 | 164.71 | 3.79 | 184.7 | 7510.2 | 759.5 | 0
等径 | 7.8 | 99.9 | 1.08 | 0.208 | 7.9 | 1343.7 | 0 | 1914.73 | 78 | 0 | 16 | 0 | 1.14 | 0.22 | 1666.5 | 202.66 | -0.07 | 1666.5 | 1.069 | 237 | 0 | 0 | 0 | 227.6 | -0.4 | 233.7 | 44.31 | 29.37 | 7.41 | 0 | 200 | 0.3 | 4.75 | 4.96 | 1782.13 | 8.2 | 100 | 59.6 | 60 | 21 | 21 | 1416.7 | 1460 | 0 | -0.0023 | 650 | 1.282 | 35.58 | 45.61 | 45.69 | 0 | 0 | 0 | 0 | 0 | 0 | 0 | 0 | 0 | 0 | 2 | 164.84 | 3.66 | 184.7 | 7510.9 | 759.5 | 0
等径 | 7.8 | 99.9 | 1.08 | 0.208 | 7.9 | 1343.7 | 0 | 1918.77 | 1 | 0 | 16 | 0 | 1.14 | 0.224 | 1667.4 | 202.85 | -0.08 | 1667.4 | 1.069 | 237 | 0 | 0 | 0 | 227.5 | -0.5 | 237.1 | 44.35 | 29.37 | 7.41 | 0 | 200 | 0.38 | 4.67 | 4.9 | 1774 | 8.2 | 100 | 59.5 | 60 | 21.2 | 21 | 1417 | 1460 | 0 | -0.0013 | 650 | 1.282 | 35.57 | 45.6 | 45.68 | 0 | 0 | 0 | 0 | 0 | 0 | 0 | 0 | 0 | 0 | 2 | 164.89 | 3.61 | 184.7 | 7511.5 | 759.6 | 0
等径 | 7.8 | 99.8 | 1.07 | 0.208 | 7.9 | 1343.6 | 0 | 1917.42 | 40 | 0 | 16 | 0 | 1.14 | 0.233 | 1668.4 | 203.08 | -0.02 | 1668.4 | 1.069 | 237 | 0 | 0 | 0 | 227.5 | -0.4 | 240.8 | 44.71 | 29.37 | 7.41 | 0 | 200 | 0.38 | 4.61 | 4.8 | 1782.13 | 8.2 | 100 | 59.6 | 60 | 21 | 21 | 1417.4 | 1460 | 0 | 0 | 650 | 1.282 | 35.59 | 45.63 | 45.68 | 0 | 0 | 0 | 0 | 0 | 0 | 0 | 0 | 0 | 0 | 2 | 165.01 | 3.49 | 184.7 | 7512.3 | 759.7 | 0
等径 | 7.8 | 99.9 | 1.05 | 0.208 | 7.9 | 1343.5 | 0 | 1921.47 | 105 | 0 | 16 | 0 | 1.14 | 0.22 | 1669.6 | 203.34 | -0.08 | 1669.6 | 1.069 | 237 | 0 | 0 | 0 | 227.4 | -0.6 | 241.7 | 45.03 | 29.37 | 7.41 | 0 | 200 | 0.35 | 4.57 | 4.7 | 1769.93 | 8.2 | 100 | 59.6 | 60 | 21.2 | 21 | 1417.9 | 1460 | 0 | -0.0013 | 650 | 1.282 | 35.61 | 45.65 | 45.69 | 0 | 0 | 0 | 0 | 0 | 0 | 0 | 0 | 0 | 0 | 2 | 165.19 | 3.31 | 184.8 | 7513.1 | 759.8 | 0
等径 | 7.8 | 99.9 | 1.11 | 0.208 | 7.9 | 1343.4 | 0 | 1918.77 | 80 | 0 | 16 | 0 | 1.14 | 0.235 | 1670.6 | 203.53 | -0.06 | 1670.5 | 1.069 | 237 | 0 | 0 | 0 | 227.5 | -0.5 | 240.3 | 45.2 | 29.37 | 7.41 | 0 | 200 | 0.34 | 4.63 | 4.65 | 1782.13 | 8.2 | 100 | 59.5 | 60 | 21 | 21 | 1418.3 | 1460 | 0 | -0.0009 | 650 | 1.282 | 35.58 | 45.61 | 45.69 | 0 | 0 | 0 | 0 | 0 | 0 | 0 | 0 | 0 | 0 | 2 | 165.27 | 3.23 | 184.8 | 7513.8 | 759.9 | 0
等径 | 7.8 | 99.9 | 1.17 | 0.208 | 7.9 | 1343.4 | 0 | 1920.12 | 55 | 0 | 16 | 0 | 1.14 | 0.242 | 1671.6 | 203.75 | -0.07 | 1671.5 | 1.069 | 237 | 0 | 0 | 0 | 227.5 | -0.5 | 248 | 45.5 | 29.37 | 7.41 | 0 | 200 | 0.4 | 4.62 | 4.61 | 1769.93 | 8.2 | 100 | 59.6 | 60 | 21 | 21 | 1418.7 | 1460 | 0 | -0.0013 | 650 | 1.283 | 35.59 | 45.66 | 45.69 | 0 | 0 | 0 | 0 | 0 | 0 | 0 | 0 | 0 | 0 | 2 | 165.39 | 3.11 | 184.8 | 7514.5 | 760 | 0
等径 | 7.8 | 100 | 1.02 | 0.208 | 7.9 | 1343.4 | 0 | 1917.42 | 42 | 0 | 16 | 0 | 1.14 | 0.22 | 1672.6 | 203.97 | -0.05 | 1672.6 | 1.069 | 237 | 0 | 0 | 0 | 227.4 | -0.6 | 249.1 | 45.77 | 29.37 | 7.41 | 0 | 200 | 0.34 | 4.69 | 4.6 | 1786.2 | 8.2 | 100 | 59.5 | 60 | 21.1 | 21 | 1419 | 1460 | 0 | -0.001 | 650 | 1.284 | 35.59 | 45.7 | 45.69 | 0 | 0 | 0 | 0 | 0 | 0 | 0 | 0 | 0 | 0 | 2 | 165.56 | 2.94 | 184.8 | 7515.3 | 760.1 | 0
等径 | 7.8 | 99.9 | 1.05 | 0.208 | 7.9 | 1343.4 | 0 | 1926.88 | 28 | 0 | 16 | 0 | 1.14 | 0.214 | 1673.5 | 204.14 | -0.1 | 1673.4 | 1.069 | 237 | 0 | 0 | 0 | 227.3 | -0.7 | 251.1 | 45.99 | 29.37 | 7.41 | 0 | 200 | 0.33 | 4.66 | 4.61 | 1786.2 | 8.2 | 100 | 59.6 | 60 | 21 | 21 | 1419.3 | 1460 | 0 | -0.0022 | 650 | 1.284 | 35.58 | 45.68 | 45.69 | 0 | 0 | 0 | 0 | 0 | 0 | 0 | 0 | 0 | 0 | 2 | 165.62 | 2.88 | 184.8 | 7515.9 | 760.1 | 0
等径 | 7.8 | 100 | 1.06 | 0.208 | 7.9 | 1343.4 | 0 | 1920.12 | 66 | 0 | 16 | 0 | 1.14 | 0.223 | 1674.8 | 204.41 | -0.06 | 1674.8 | 1.069 | 237 | 0 | 0 | 0 | 227.3 | -0.7 | 254.4 | 46.48 | 29.37 | 7.41 | 0 | 200 | 0.39 | 4.72 | 4.64 | 1798.41 | 8.2 | 100 | 59.6 | 60 | 21 | 21 | 1419.7 | 1460 | 0 | -0.0013 | 650 | 1.283 | 35.59 | 45.66 | 45.69 | 0 | 0 | 0 | 0 | 0 | 0 | 0 | 0 | 0 | 0 | 2 | 165.81 | 2.69 | 184.9 | 7516.8 | 760.2 | 0
等径 | 7.8 | 99.9 | 1.12 | 0.208 | 7.9 | 1343.4 | 0 | 1925.52 | 31 | 0 | 16 | 0 | 1.14 | 0.22 | 1675.9 | 204.65 | -0.13 | 1675.9 | 1.069 | 237 | 0 | 0 | 0 | 227.3 | -0.7 | 261.1 | 46.85 | 29.37 | 7.41 | 0 | 200 | 0.37 | 4.75 | 4.67 | 1794.34 | 8.2 | 100 | 59.5 | 60 | 21.2 | 21 | 1420.1 | 1460 | 0 | -0.0034 | 650 | 1.285 | 35.57 | 45.71 | 45.68 | 0 | 0 | 0 | 0 | 0 | 0 | 0 | 0 | 0 | 0 | 2 | 165.94 | 2.56 | 184.9 | 7517.6 | 760.3 | 0
等径 | 7.8 | 99.9 | 0.99 | 0.208 | 7.9 | 1343.5 | 0 | 1928.23 | 24 | 0 | 16 | 0 | 1.14 | 0.212 | 1676.8 | 204.84 | -0.08 | 1676.8 | 1.069 | 237 | 0 | 0 | 0 | 227 | -1 | 258.9 | 47.05 | 29.37 | 7.41 | 0 | 200 | 0.35 | 4.81 | 4.71 | 1790.27 | 8.2 | 100 | 59.6 | 60 | 21.1 | 21 | 1420.4 | 1460 | 0 | -0.001 | 650 | 1.283 | 35.6 | 45.67 | 45.68 | 0 | 0 | 0 | 0 | 0 | 0 | 0 | 0 | 0 | 0 | 2 | 166.01 | 2.49 | 184.9 | 7518.3 | 760.4 | 0
等径 | 7.8 | 99.9 | 1.1 | 0.208 | 7.9 | 1343.5 | 0 | 1930.95 | 34 | 0 | 16 | 0 | 1.14 | 0.222 | 1677.9 | 205.08 | -0.13 | 1677.9 | 1.069 | 237 | 0 | 0 | 0 | 227.1 | -0.9 | 254.6 | 47.2 | 29.37 | 7.41 | 0 | 200 | 0.37 | 4.95 | 4.76 | 1790.27 | 8.1 | 100 | 59.5 | 60 | 21.2 | 21 | 1420.6 | 1460 | 0 | -0.0024 | 650 | 1.284 | 35.6 | 45.71 | 45.68 | 0 | 0 | 0 | 0 | 0 | 0 | 0 | 0 | 0 | 0 | 2 | 166.11 | 2.39 | 184.9 | 7519.1 | 760.5 | 0
等径 | 7.8 | 99.9 | 1.11 | 0.208 | 7.9 | 1343.6 | 0 | 1924.17 | 80 | 0 | 16 | 0 | 1.14 | 0.234 | 1678.8 | 205.28 | -0.06 | 1678.8 | 1.069 | 237 | 0 | 0 | 0 | 227.2 | -0.8 | 251.5 | 47.69 | 29.37 | 7.41 | 0 | 200 | 0.37 | 5.05 | 4.81 | 1798.41 | 8.1 | 100 | 59.6 | 60 | 21.1 | 21 | 1421 | 1460 | 0 | -0.0004 | 650 | 1.283 | 35.58 | 45.65 | 45.68 | 0 | 0 | 0 | 0 | 0 | 0 | 0 | 0 | 0 | 0 | 2 | 166.24 | 2.26 | 184.9 | 7519.8 | 760.6 | 0
等径 | 7.8 | 99.9 | 1.08 | 0.208 | 7.9 | 1343.7 | 0 | 1928.23 | 78 | 0 | 16 | 0 | 1.14 | 0.221 | 1680 | 205.53 | -0.12 | 1680 | 1.069 | 237 | 0 | 0 | 0 | 227 | -1 | 244.4 | 47.88 | 29.37 | 7.41 | 0 | 200 | 0.38 | 5.13 | 4.9 | 1794.34 | 8.2 | 100 | 59.6 | 60 | 21 | 21 | 1421.4 | 1460 | 0 | -0.0026 | 650 | 1.282 | 35.59 | 45.63 | 45.68 | 0 | 0 | 0 | 0 | 0 | 0 | 0 | 0 | 0 | 0 | 2 | 166.33 | 2.17 | 185 | 7520.7 | 760.7 | 0
等径 | 7.8 | 99.9 | 1.24 | 0.208 | 7.9 | 1343.7 | 0 | 1930.95 | 40 | 0 | 16 | 0 | 1.14 | 0.247 | 1681 | 205.74 | -0.03 | 1681 | 1.069 | 237 | 0 | 0 | 0 | 227.5 | -0.5 | 240.9 | 48.36 | 29.37 | 7.41 | 0 | 200 | 0.37 | 5.31 | 4.98 | 1802.48 | 8.2 | 100 | 59.6 | 60 | 21 | 21 | 1421.6 | 1460 | 0 | 0.0008 | 650 | 1.284 | 35.6 | 45.71 | 45.68 | 0 | 0 | 0 | 0 | 0 | 0 | 0 | 0 | 0 | 0 | 2 | 166.46 | 2.04 | 185 | 7521.3 | 760.8 | 0